## 대시보드
INNO NanoLab — ICP 간섭 DB · 인터랙티브 뷰어 |  |  | 64
아래 노란 칸에서 분석선(원소·파장)을 고르면 → 그 피크의 주요 간섭선이 오른쪽 막대그래프로 갱신됩니다.
분석선 선택 ▶ |  | Ho 345.314
기준강도 I(ref) |  | 13088.5
최악 REE 간섭비 |  | 22.86%
판정 (REE 매트릭스) |  | High risk
간섭선 수 (±~2nm) |  | 39
주요 간섭선 (강도비 큰 순 · 상위 15)
간섭원소·파장 | 강도비
Co 345.351 | 38.94%
Tb 345.406 | 24.82%
Yb 345.407 | 22.86%
Gd 345.415 | 13.66%
La 345.316 | 10.86%
La 345.218 | 9.827%
Ni 345.288 | 6.484%
Th 345.268 | 5.101%
Ti 345.248 | 5.032%
Re 345.187 | 5.022%
Sm 345.356 | 4.695%
Cr 345.332 | 3.644%
Sm 345.277 | 3.426%
Nb 345.234 | 2.532%
U 345.357 | 2.32%

## 피크 요약
ICP 간섭 DB — 전체 피크 요약 (166개, 기준원소 18종)
판정 기준 매트릭스 = Y·Lu·Tm·Ho·Yb·Nd·Er·Gd·Dy·Ce · 강도비 = 간섭강도/기준강도
분석원소 | 파장 (nm) | 이온 | 기준강도 I(ref) | 간섭선 수 | 최악 REE 간섭 | REE 파장(nm) | REE 간섭비 | 판정(REE) | 최악 전체 간섭 | 원소 | 최소 달성 REE간섭비
Ce | 380.153 | II | 10044 | 37 | Nd | 380.347 | 31.53% | High risk | Pr @380.030 (45.8%) | Co 231.16 | 0%
Ce | 394.274 | II | 6991.4 | 39 | Nd | 394.151 | 89.16% | High risk | Al @394.401 (108.4%) | Fe 239.56 | 0%
Ce | 399.924 | II | 7989 | 39 | Dy | 400.045 | 309.7% | High risk | Dy @400.045 (309.7%) | Lu 219.56 | 0%
Ce | 407.347 | II | 10588 | 40 | Gd | 407.375 | 79.38% | High risk | Gd @407.375 (79.4%) | Ni 216.56 | 0%
Ce | 407.57 | II | 11561.2 | 41 | Gd | 407.375 | 72.7% | High risk | La @407.734 (564.9%) | Ta 226.14 | 0%
Ce | 408.322 | II | 9540.5 | 40 | Nd | 408.252 | 9.346% | Caution | Pr @408.185 (63.0%) | Yb 211.67 | 0%
Ce | 413.38 | II | 9654 | 39 | Gd | 413.226 | 49.22% | High risk | Gd @413.226 (49.2%) | Dy 353.17 | 0.3802%
Ce | 413.765 | II | 6591.2 | 38 | Gd | 413.71 | 20.48% | High risk | Gd @413.710 (20.5%) | Sc 361.38 | 0.4767%
Ce | 418.659 | II | 14417.5 | 37 | Gd | 418.426 | 746.1% | High risk | Gd @418.426 (746.1%) | Y 371.03 | 0.9907%
Ce | 422.26 | II | 11589 | 37 | Nd | 422.113 | 8.588% | Caution | Pr @422.293 (203.7%) | La 379.48 | 1.764%
Ce | 446.021 | II | 25595.5 | 40 | Nd | 446.298 | 50.88% | High risk | Sm @445.851 (58.6%) | Er 369.26 | 1.956%
Co | 228.615 | II | 6936.5 | 38 | Ce | 228.464 | 0.2364% | Excellent | Ni @228.708 (9.0%) | Tm 313.12 | 2.355%
Co | 230.786 | II | 21829 | 40 | Ce | 230.854 | 0.07742% | Excellent | Mo @230.699 (3.9%) | Tb 350.91 | 2.759%
Co | 231.16 | II | 13310.5 | 39 | - |  | 0% | Excellent | Ni @231.096 (36.8%) | Ho 341.64 | 3.884%
Co | 236.379 | II | 9708.5 | 40 | Yb | 236.209 | 3.256% | Good | Fe @236.483 (38.8%) | Pr 422.53 | 5.428%
Co | 237.863 | II | 15306 | 38 | - |  | 0% | Excellent | Fe @237.928 (9.7%) | Gd 376.84 | 5.597%
Co | 238.345 | II | 10677 | 39 | - |  | 0% | Excellent | Fe @238.325 (12.6%) | Ce 422.26 | 8.588%
Co | 238.892 | II | 273225 | 38 | - |  | 0% | Excellent | Fe @238.863 (3.1%) | Nd 430.36 | 11.6%
Dy | 340.78 | II | 27582.9 | 40 | Gd | 340.756 | 18.24% | Caution | Gd @340.756 (18.2%)
Dy | 352.398 | II | 24487 | 37 | Gd | 352.419 | 21.23% | High risk | Ni @352.453 (52.8%)
Dy | 353.171 | II | 87732 | 40 | Nd | 353.359 | 0.3802% | Excellent | V @353.076 (4.3%)
Dy | 353.602 | II | 15894.4 | 36 | Ce | 353.67 | 1.302% | Good | Sc @353.571 (194.3%)
Dy | 357.625 | II | 12386.1 | 39 | Ce | 357.746 | 42.62% | High risk | Sc @357.634 (1618.3%)
Dy | 364.54 | II | 16509.7 | 39 | Gd | 364.62 | 80.97% | High risk | Sc @364.531 (217.0%)
Dy | 387.211 | II | 35902.3 | 36 | Ce | 387.087 | 2.011% | Good | La @387.164 (213.8%)
Dy | 389.853 | II | 17081.9 | 40 | Ce | 389.826 | 12.23% | Caution | Tb @389.919 (60.3%)
Dy | 394.468 | II | 20625.2 | 40 | Ce | 394.388 | 13.07% | Caution | Al @394.401 (36.8%)
Dy | 400.045 | II | 24743.5 | 39 | Ce | 399.924 | 32.26% | High risk | Zr @399.895 (39.4%)
Dy | 407.797 | II | 28806.5 | 28 | Gd | 407 | 22.96% | High risk | Sr @407.771 (13431.9%)
Er | 291.036 | II | 5866.7 | 39 | Lu | 291.139 | 439.9% | High risk | Lu @291.139 (439.9%)
Er | 296.452 | II | 9392.1 | 38 | Yb | 296.475 | 8.53% | Caution | Ta @296.515 (41.8%)
Er | 300.241 | II | 8824.5 | 36 | Gd | 300.256 | 24.55% | High risk | V @300.120 (51.7%)
Er | 323.058 | II | 17942.1 | 39 | Ce | 323.124 | 5.3% | Caution | Ti @322.920 (62.6%)
Er | 326.478 | II | 32274.1 | 39 | Nd | 326.512 | 2.18% | Good | La @326.567 (38.0%)
Er | 337.275 | II | 3921.8 | 38 | Dy | 337.169 | 15.5% | Caution | Sc @337.215 (2350.5%)
Er | 349.91 | II | 44755.6 | 39 | Dy | 349.871 | 6.546% | Caution | Ru @349.894 (12.7%)
Er | 369.265 | II | 47750.9 | 40 | Gd | 369.295 | 1.956% | Good | Rh @369.236 (18.4%)
Er | 389.623 | II | 28403.7 | 36 | Ho | 389.676 | 9.385% | Caution | Sm @389.697 (23.1%)
Er | 390.631 | II | 33607 | 39 | Nd | 390.587 | 13.77% | Caution | Pr @390.843 (422.3%)
Fe | 234.35 | II | 15400 | 40 | Ce | 234.366 | 0.05779% | Excellent | Co @234.427 (16.3%)
Fe | 238.204 | II | 41015 | 40 | Dy | 238.198 | 0.6968% | Excellent | Ta @238.115 (3.4%)
Fe | 239.563 | II | 10719.4 | 39 | - |  | 0% | Excellent | Hf @239.384 (40.4%)
Fe | 240.489 | II | 10535 | 40 | Ce | 240.52 | 0.04936% | Excellent | Hf @240.543 (34.8%)
Fe | 258.588 | II | 20375 | 36 | - |  | 0% | Excellent | Co @258.722 (22.0%)
Fe | 259.94 | II | 27160 | 40 | Dy | 260.016 | 0.5284% | Excellent | Mn @259.889 (8.8%)
Fe | 260.709 | II | 6040 | 37 | - |  | 0% | Excellent | Hf @260.703 (60.1%)
Fe | 261.187 | II | 8669.2 | 39 | Lu | 261.34 | 62.88% | High risk | Lu @261.340 (62.9%)
Fe | 261.382 | II | 4697.4 | 38 | Lu | 261.34 | 116.1% | High risk | Lu @261.340 (116.1%)
Gd | 301.013 | II | 13500.9 | 40 | Yb | 300.939 | 6.824% | Caution | Yb @300.939 (6.8%)
Gd | 303.284 | II | 6352.8 | 40 | Er | 303.131 | 19.01% | Caution | Nb @303.276 (35.6%)
Gd | 310.05 | II | 9161.1 | 40 | Tm | 309.86 | 21.61% | High risk | V @310.229 (263.0%)
Gd | 335.048 | II | 47708.8 | 40 | Er | 335.006 | 12.43% | Caution | Ti @334.941 (625.6%)
Gd | 335.863 | II | 26661.1 | 40 | Ho | 335.791 | 9.301% | Caution | Sc @335.968 (141.9%)
Gd | 336.224 | II | 31917.1 | 40 | Tm | 336.261 | 146.9% | High risk | Ti @336.122 (482.3%)
Gd | 342.246 | II | 56269 | 40 | Ho | 342.163 | 12.74% | Caution | Ho @342.163 (12.7%)
Gd | 343.999 | II | 15763.4 | 40 | Dy | 344.093 | 13.2% | Caution | Tb @344.037 (19.3%)
Gd | 358.496 | II | 34906 | 40 | Y | 358.452 | 201.3% | High risk | Y @358.452 (201.3%)
Gd | 364.62 | II | 13368.1 | 40 | Dy | 364.54 | 123.5% | High risk | Sc @364.531 (268.0%)
Gd | 376.84 | II | 32110.2 | 40 | Nd | 376.963 | 5.597% | Caution | Sm @376.736 (8.1%)
Gd | 379.638 | II | 28672.7 | 40 | Tm | 379.576 | 248.2% | High risk | Tm @379.576 (248.2%)
Ho | 339.895 | II | 30434.5 | 36 | Er | 339.927 | 24.36% | High risk | Hf @339.979 (61.3%)
Ho | 341.644 | II | 34031.5 | 36 | Dy | 341.482 | 3.884% | Good | Ni @341.476 (31.8%)
Ho | 345.314 | II | 13088.5 | 39 | Yb | 345.407 | 22.86% | High risk | Co @345.351 (38.9%)
Ho | 345.6 | II | 65730.5 | 37 | Dy | 345.432 | 11.05% | Caution | Dy @345.432 (11.0%)
Ho | 347.425 | II | 12415 | 40 | Lu | 347.246 | 109% | High risk | Lu @347.246 (109.0%)
Ho | 348.484 | II | 21258.5 | 39 | Er | 348.585 | 17.13% | Caution | Zr @348.353 (17.3%)
Ho | 349.476 | II | 12259.5 | 41 | Dy | 349.449 | 96.1% | High risk | Zr @349.619 (662.6%)
Ho | 351.559 | II | 22584.5 | 39 | Er | 351.489 | 12.36% | Caution | Th @351.453 (35.6%)
Ho | 379.675 | II | 37799.5 | 36 | Nd | 379.545 | 5.116% | Caution | Mo @379.825 (42.7%)
Ho | 381.074 | II | 26567.5 | 38 | Nd | 381.048 | 6.745% | Caution | Nd @381.048 (6.7%)
Ho | 389.094 | II | 72406.5 | 37 | Nd | 389.094 | 12.74% | Caution | Ba @389.178 (32.6%)
Ho | 404.547 | II | 13411.5 | 40 | Ce | 404.634 | 13.09% | Caution | Ar @404.442 (252.8%)
La | 333.749 | II | 86890.7 | 38 | Ho | 333.723 | 4.6% | Good | Ho @333.723 (4.6%)
La | 375.908 | II | 43506.6 | 39 | Gd | 375.932 | 7.668% | Caution | Ti @375.930 (136.2%)
La | 379.082 | II | 94893.1 | 38 | Er | 379.183 | 47.53% | High risk | Er @379.183 (47.5%)
La | 379.477 | II | 109629.6 | 38 | Nd | 379.545 | 1.764% | Good | Sm @379.398 (5.9%)
La | 387.164 | II | 76758.8 | 37 | Dy | 387.211 | 46.77% | High risk | Dy @387.211 (46.8%)
La | 394.91 | II | 114995.4 | 40 | Y | 395.035 | 42.96% | High risk | Y @395.035 (43.0%)
La | 398.852 | II | 85700.9 | 41 | Nd | 399.01 | 11.98% | Caution | Tb @398.799 (26.8%)
La | 399.575 | II | 61003.2 | 37 | Nd | 399.467 | 15.96% | Caution | Nd @399.467 (16.0%)
La | 407.734 | II | 65306.5 | 40 | Dy | 407.797 | 44.11% | High risk | Sr @407.771 (5924.8%)
La | 408.671 | II | 106415.3 | 39 | Ce | 408.524 | 3.672% | Good | Th @408.504 (5.2%)
La | 412.322 | II | 80991.7 | 38 | Ce | 412.387 | 8.332% | Caution | Ce @412.387 (8.3%)
La | 492.178 | II | 96970.8 | 41 | Nd | 492.068 | 11.41% | Caution | Th @491.982 (14.3%)
Lu | 219.556 | II | 6745.4 | 39 | - |  | 0% | Excellent | Cu @219.227 (42.6%)
Lu | 261.541 | II | 192560.2 | 38 | Er | 261.455 | 0.08392% | Excellent | Pb @261.417 (0.5%)
Lu | 289.484 | II | 38564.9 | 35 | Ce | 289.409 | 0.2868% | Excellent | Mo @289.445 (14.6%)
Lu | 290.03 | II | 20693.1 | 38 | Dy | 290.082 | 1.078% | Good | Nb @289.923 (20.7%)
Lu | 291.139 | II | 25808.2 | 39 | Er | 291.036 | 22.73% | High risk | V @291.001 (24.2%)
Lu | 307.76 | II | 71870.4 | 41 | Gd | 307.693 | 7.563% | Caution | Ti @307.866 (96.9%)
Lu | 339.707 | II | 28439.8 | 37 | Er | 339.827 | 26.07% | High risk | Er @339.827 (26.1%)
Lu | 350.738 | II | 44750 | 37 | Dy | 350.681 | 10.17% | Caution | Zr @350.568 (39.8%)
Lu | 547.668 | II | 106050.9 | 36 | Ce | 547.228 | 3.406% | Good | V @547.339 (3.5%)
Nd | 378.425 | II | 10939.4 | 36 | Dy | 378.618 | 93.96% | High risk | Dy @378.618 (94.0%)
Nd | 380.533 | II | 9905.6 | 37 | Gd | 380.552 | 27.53% | High risk | Gd @380.552 (27.5%)
Nd | 386.341 | II | 16590.7 | 37 | Er | 386.48 | 15.5% | Caution | Mo @386.410 (80.1%)
Nd | 395.114 | II | 10000.9 | 39 | Y | 395.035 | 493.9% | High risk | La @394.910 (1149.9%)
Nd | 396.31 | II | 14235.7 | 40 | Ce | 396.45 | 14.45% | Caution | Sm @396.302 (40.9%)
Nd | 399.467 | II | 9733.8 | 38 | Ce | 399.382 | 51.42% | High risk | La @399.575 (626.7%)
Nd | 401.224 | II | 21334.9 | 39 | Ce | 401.239 | 28.69% | High risk | Ce @401.239 (28.7%)
Nd | 406.108 | II | 20406.9 | 41 | Gd | 406.259 | 15.81% | Caution | Pr @406.281 (67.4%)
Nd | 410.945 | II | 22075.9 | 39 | Gd | 410.839 | 21.59% | High risk | Th @410.842 (23.2%)
Nd | 430.357 | II | 24740.7 | 40 | Ce | 430.514 | 11.6% | Caution | Sr @430.544 (71.9%)
Ni | 216.555 | II | 6350 | 40 | - |  | 0% | Excellent | Sr @216.596 (175.8%)
Ni | 217.467 | II | 3940.4 | 39 | - |  | 0% | Excellent | Sb @217.582 (50.1%)
Ni | 221.648 | II | 7884.3 | 40 | Ce | 221.625 | 0.1015% | Excellent | Cu @221.811 (16.8%)
Ni | 222.486 | II | 3688.9 | 40 | Yb | 222.447 | 308% | High risk | Yb @222.447 (308.0%)
Ni | 227.021 | II | 6337.5 | 40 | - |  | 0% | Excellent | Sc @227.311 (53.8%)
Ni | 230.299 | II | 10393.1 | 40 | - |  | 0% | Excellent | Ba @230.424 (477.3%)
Ni | 231.604 | II | 9024.1 | 39 | - |  | 0% | Excellent | Co @231.497 (41.6%)
Pr | 390.843 | II | 14190.7 | 40 | Er | 390.631 | 236.8% | High risk | Eu @390.711 (650.7%)
Pr | 400.869 | II | 8598.1 | 39 | Er | 400.796 | 23.45% | High risk | Er @400.796 (23.5%)
Pr | 406.281 | II | 13744.9 | 40 | Nd | 406.108 | 148.5% | High risk | Nd @406.108 (148.5%)
Pr | 410.072 | II | 28125.9 | 38 | Dy | 410.331 | 45.62% | High risk | Dy @410.331 (45.6%)
Pr | 411.846 | II | 15489.8 | 40 | Ce | 411.814 | 38.36% | High risk | Sm @411.855 (67.3%)
Pr | 417.939 | II | 15252.3 | 40 | Y | 417.753 | 415.9% | High risk | Y @417.753 (415.9%)
Pr | 418.948 | II | 12385.2 | 36 | Ce | 418.732 | 18.13% | Caution | Ar @419.103 (398.0%)
Pr | 420.672 | II | 13022.2 | 39 | Nd | 420.558 | 22.61% | High risk | Eu @420.504 (18576.2%)
Pr | 422.293 | II | 23602.8 | 37 | Ce | 422.26 | 491% | High risk | Ce @422.260 (491.0%)
Pr | 422.532 | II | 27726.4 | 36 | Gd | 422.503 | 5.428% | Caution | Ca @422.673 (464.3%)
Sc | 255.235 | II | 50325 | 40 | Yb | 255.215 | 0.5439% | Excellent | Hf @255.139 (5.2%)
Sc | 335.372 | II | 316070 | 40 | Ho | 335.458 | 0.7676% | Excellent | Hf @335.205 (1.8%)
Sc | 357.253 | II | 327935 | 40 | Dy | 357.383 | 0.7019% | Excellent | Zr @357.247 (15.2%)
Sc | 357.634 | II | 200450 | 40 | Dy | 357.625 | 6.179% | Caution | Zr @357.684 (11.7%)
Sc | 361.383 | II | 440627.7 | 40 | Gd | 361.339 | 0.4767% | Excellent | Zr @361.477 (2.7%)
Sc | 363.074 | II | 141065 | 40 | Dy | 363.024 | 2.375% | Good | Dy @363.024 (2.4%)
Sc | 364.278 | II | 101270 | 40 | Tm | 364.365 | 2.605% | Good | Hf @364.435 (3.0%)
Sc | 424.682 | II | 263845 | 40 | Nd | 424.736 | 2.317% | Good | Nd @424.736 (2.3%)
Ta | 226.142 | II | 3278.3 | 39 | - |  | 0% | Excellent | Cu @226.308 (121.8%)
Ta | 226.23 | II | 3305.6 | 39 | - |  | 0% | Excellent | Cu @226.308 (120.8%)
Ta | 233.198 | II | 3011.9 | 38 | - |  | 0% | Excellent | Fe @233.280 (209.0%)
Ta | 238.706 | II | 5220.6 | 37 | Dy | 238.736 | 5.109% | Caution | Fe @238.863 (160.1%)
Ta | 240.063 | II | 3206.4 | 40 | Dy | 240.229 | 5.586% | Caution | Fe @239.924 (106.1%)
Ta | 263.558 | II | 6740 | 40 | Dy | 263.48 | 12.14% | Caution | Mo @263.667 (17.8%)
Ta | 268.517 | II | 8190.6 | 38 | Yb | 269.474 | 4.472% | Good | Th @268.429 (34.5%)
Tb | 321.893 | II | 6374.6 | 39 | Ce | 321.894 | 32.99% | High risk | Ti @321.826 (78.7%)
Tb | 321.998 | II | 8176.9 | 39 | Er | 322.073 | 77.83% | High risk | Er @322.073 (77.8%)
Tb | 332.44 | II | 10866.2 | 40 | Er | 332.319 | 36.46% | High risk | Ti @332.294 (2245.8%)
Tb | 350.914 | II | 39039.2 | 40 | Ho | 350.937 | 2.759% | Good | Co @351.041 (10.8%)
Tb | 356.17 | II | 8337 | 39 | Dy | 356.315 | 39.92% | High risk | Hf @356.166 (72.8%)
Tb | 356.851 | II | 9509.3 | 38 | Ce | 356.931 | 22.37% | High risk | Sc @356.770 (442.6%)
Tb | 360.044 | II | 12900 | 39 | Y | 360.074 | 2644% | High risk | Y @360.074 (2644.0%)
Tb | 367.636 | II | 21568.5 | 37 | Dy | 367.659 | 26.62% | High risk | Dy @367.659 (26.6%)
Tb | 370.285 | II | 13490.7 | 40 | Tm | 370.136 | 167.4% | High risk | Tm @370.136 (167.4%)
Tb | 384.873 | II | 11783.8 | 35 | Nd | 384.851 | 52.54% | High risk | La @384.901 (174.9%)
Tb | 387.417 | II | 24848.2 | 35 | Dy | 387.399 | 18.65% | Caution | Dy @387.399 (18.6%)
Tb | 389.919 | II | 10294.9 | 40 | Dy | 389.853 | 165.9% | High risk | Dy @389.853 (165.9%)
Tm | 313.125 | II | 141170.4 | 39 | Er | 313.252 | 2.355% | Good | Be @313.042 (1805.6%)
Tm | 313.389 | II | 43054.6 | 40 | Er | 313.277 | 18.83% | Caution | Hf @313.472 (40.1%)
Tm | 329.1 | II | 31339.8 | 40 | Gd | 329.222 | 6.874% | Caution | Th @329.174 (14.4%)
Tm | 336.261 | II | 46888.4 | 40 | Gd | 336.224 | 68.07% | High risk | Sc @336.193 (79.3%)
Tm | 342.508 | II | 59096.3 | 40 | Ho | 342.534 | 19.33% | Caution | Ho @342.534 (19.3%)
Tm | 346.22 | II | 32683.3 | 40 | Dy | 346.097 | 17.28% | Caution | Dy @346.097 (17.3%)
Y | 321.668 | II | 106814.8 | 40 | Dy | 321.663 | 3.896% | Good | Ti @321.706 (18.6%)
Y | 324.228 | II | 62944.5 | 40 | Tm | 324.153 | 11.18% | Caution | Ti @324.199 (29.1%)
Y | 360.074 | II | 341074.1 | 40 | Er | 359.982 | 3.348% | Good | Tb @360.044 (3.8%)
Y | 361.104 | II | 121194.4 | 40 | Gd | 361.076 | 2.657% | Good | Zr @361.189 (4.2%)
Y | 371.029 | II | 277976.8 | 40 | Ce | 370.993 | 0.9907% | Excellent | Zr @370.927 (2.4%)
Y | 377.433 | II | 294787 | 40 | Nd | 377.55 | 1.805% | Good | Nd @377.550 (1.8%)
Y | 378.869 | II | 182838 | 40 | Dy | 378.844 | 3.688% | Good | Dy @378.844 (3.7%)
Yb | 211.667 | II | 5445.6 | 40 | - |  | 0% | Excellent | W @211.888 (9.2%)
Yb | 212.674 | II | 5342.6 | 40 | Ce | 212.504 | 0.4455% | Excellent | Ir @212.681 (45.6%)
Yb | 222.447 | II | 11361.1 | 40 | - |  | 0% | Excellent | Ni @222.486 (32.5%)
Yb | 289.138 | II | 90425.9 | 40 | Tm | 289.093 | 4.866% | Good | V @289.164 (19.6%)
Yb | 328.937 | II | 765837.9 | 40 | Ho | 328.846 | 0.3013% | Excellent | Zr @328.880 (0.3%)
Yb | 369.419 | II | 420567.9 | 40 | Dy | 369.481 | 2.947% | Good | Dy @369.481 (2.9%)

## 원소 간섭 히트맵
원소 간섭 히트맵 — 각 분석원소의 '가장 깨끗한 선'에서 간섭원소별 강도비(%)
행=분석원소(권장선). 열=간섭원소. 색 진할수록 간섭 큼. 0=흰색·5%=주황·≥20%=빨강.
분석원소 (권장선 nm) | Y | Lu | Tm | Ho | Yb | Nd | Er | Gd | Dy | Ce | Zr | Ti | Fe | Ni | Ca | Cr | Co | Mn
Ce 413.765 | 0% | 0% | 0% | 1.798% | 0% | 5.928% | 0% | 20.48% | 0% | — | 0% | 0% | 0.6676% | 0% | 9.076% | 0.8997% | 0% | 0.02883%
Co 238.892 | 0% | 0% | 0% | 0% | 0% | 0% | 0% | 0% | 0% | 0% | 0.03407% | 0% | 3.06% | 0.1168% | 0% | 0.01812% | — | 0.01757%
Dy 353.171 | 0% | 0% | 0% | 0% | 0% | 0.3802% | 0% | 0% | — | 0.3262% | 0.8713% | 0% | 0.03887% | 0.02337% | 0% | 0.01938% | 0.3732% | 0.7991%
Er 349.910 | 0% | 0% | 0% | 0.9458% | 0% | 0% | — | 0.04804% | 6.546% | 0.8003% | 5.164% | 1.195% | 0.3369% | 0.9648% | 0% | 0% | 0.001117% | 0%
Fe 238.204 | 0% | 0% | 0% | 0% | 0% | 0% | 0% | 0% | 0.6968% | 0% | 0% | 0% | — | 0.0002438% | 0% | 0.2933% | 2.826% | 0.001707%
Gd 301.013 | 0% | 0% | 4.804% | 0% | 6.824% | 0% | 5.366% | — | 1.264% | 0.3844% | 0.594% | 0% | 0.8451% | 0.002963% | 0.3192% | 0.06444% | 0% | 0.1585%
Ho 381.074 | 0% | 0% | 0% | — | 0% | 6.745% | 0.6101% | 0.414% | 1.074% | 2.168% | 0% | 0% | 0.1016% | 0% | 0% | 0.1092% | 0.1054% | 0.5307%
La 333.749 | 0.2107% | 0% | 0% | 4.6% | 0% | 0% | 4.081% | 0% | 0% | 0.2259% | 3.625% | 0.7414% | 0.05294% | 0.05409% | 0% | 1.035% | 0.03338% | 0.04362%
Lu 261.541 | 0% | — | 0.03296% | 0% | 0.0443% | 0% | 0.08392% | 0% | 0% | 0% | 0% | 0% | 0% | 0% | 0% | 0.01402% | 0.1938% | 0.01137%
Nd 410.945 | 0.1137% | 0% | 0% | 2.813% | 0% | — | 0% | 21.59% | 0% | 9.533% | 1.943% | 0% | 0.05753% | 0% | 0.7221% | 0.1744% | 0.544% | 0.1844%
Ni 221.648 | 0% | 0% | 0% | 0% | 0% | 0% | 0% | 0% | 0% | 0.1015% | 0% | 0% | 0.1467% | — | 0% | 0.3171% | 1.952% | 0%
Pr 400.869 | 0% | 0% | 0% | 0% | 0.7885% | 22.16% | 23.45% | 14.09% | 3.535% | 11.03% | 0.628% | 3.14% | 0.1186% | 0% | 0% | 0% | 0.03024% | 0.314%
Sc 335.372 | 0% | 0% | 0.5594% | 0.7676% | 0.01262% | 0.3496% | 0% | 0% | 0.5935% | 0.2131% | 0.7049% | 0.8157% | 0.0007593% | 0% | 0% | 0.09419% | 0.07853% | 0%
Ta 263.558 | 0% | 0% | 0% | 0% | 2.748% | 0% | 0% | 0% | 12.14% | 3.131% | 0.1766% | 0.7463% | 0.6855% | 0% | 0% | 0.3709% | 0.4703% | 0.3858%
Tb 350.914 | 0.4498% | 0% | 0% | 2.759% | 1.274% | 0% | 0% | 0% | 0% | 2.248% | 4.998% | 0.7913% | 0.06916% | 4.668% | 0% | 0.05123% | 10.83% | 0.008453%
Tm 329.100 | 0% | 0% | — | 4.62% | 0% | 1.059% | 2.548% | 6.874% | 0% | 0.919% | 0% | 0.5434% | 0.06573% | 0.008934% | 0% | 0.4761% | 0.0134% | 0.004467%
Y 377.433 | — | 0% | 0% | 0% | 0.005733% | 1.805% | 0.7791% | 0.3524% | 0.2818% | 0.09658% | 0% | 0.02788% | 0.001425% | 0.09291% | 0% | 0% | 0.003494% | 0.001119%
Yb 328.937 | 0.009375% | 0% | 0.004126% | 0.3013% | — | 0.04334% | 0% | 0% | 0.05049% | 0.03761% | 0.3067% | 0.1401% | 0.0005484% | 0.0003656% | 0% | 0.002403% | 0% | 0.0001828%

## 전체 데이터
분석원소 | 분석파장(nm) | 기준강도 I(ref) | 간섭원소 | 간섭파장(nm) | Δλ(nm) | ¦Δλ¦(nm) | 간섭강도 I | 강도비(=간섭/기준) | REE여부
Ce | 380.153 | 10044 | Ru | 380.026 | 0.127 | 0.127 | 58.2 | 0.5795%
Ce | 380.153 | 10044 | Pr | 380.03 | 0.123 | 0.123 | 4600.6 | 45.8%
Ce | 380.153 | 10044 | Ce | 380.032 | 0.121 | 0.121 | 885.5 | 8.816% | Y
Ce | 380.153 | 10044 | Hf | 380.037 | 0.116 | 0.116 | 447 | 4.45%
Ce | 380.153 | 10044 | Sm | 380.037 | 0.116 | 0.116 | 830.5 | 8.269%
Ce | 380.153 | 10044 | Th | 380.037 | 0.116 | 0.116 | 383 | 3.813%
Ce | 380.153 | 10044 | Mn | 380.056 | 0.097 | 0.097 | 33.4 | 0.3325%
Ce | 380.153 | 10044 | Fe | 380.069 | 0.084 | 0.084 | 0.5 | 0.004978%
Ce | 380.153 | 10044 | Zr | 380.074 | 0.079 | 0.079 | 363 | 3.614%
Ce | 380.153 | 10044 | Y | 380.087 | 0.066 | 0.066 | 434.4 | 4.325% | Y
Ce | 380.153 | 10044 | Sm | 380.089 | 0.064 | 0.064 | 4334.7 | 43.16%
Ce | 380.153 | 10044 | Sn | 380.101 | 0.052 | 0.052 | 176.5 | 1.757%
Ce | 380.153 | 10044 | Nd | 380.111 | 0.042 | 0.042 | 1744.4 | 17.37% | Y
Ce | 380.153 | 10044 | Cr | 380.119 | 0.034 | 0.034 | 10.1 | 0.1006%
Ce | 380.153 | 10044 | Co | 380.123 | 0.03 | 0.03 | 3 | 0.02987%
Ce | 380.153 | 10044 | Nb | 380.129 | 0.024 | 0.024 | 922.8 | 9.188%
Ce | 380.153 | 10044 | Th | 380.144 | 0.009 | 0.009 | 90.5 | 0.901%
Ce | 380.153 | 10044 | W | 380.151 | 0.002 | 0.002 | 8.6 | 0.08562%
Ce | 380.153 | 10044 | Tb | 380.18 | 0.027 | 0.027 | 1462.6 | 14.56%
Ce | 380.153 | 10044 | Mo | 380.184 | 0.031 | 0.031 | 54.4 | 0.5416%
Ce | 380.153 | 10044 | Mn | 380.19 | 0.037 | 0.037 | 26.5 | 0.2638%
Ce | 380.153 | 10044 | W | 380.191 | 0.038 | 0.038 | 8.6 | 0.08562%
Ce | 380.153 | 10044 | Au | 380.192 | 0.039 | 0.039 | 17 | 0.1693%
Ce | 380.153 | 10044 | Dy | 380.193 | 0.04 | 0.04 | 584 | 5.814% | Y
Ce | 380.153 | 10044 | Th | 380.215 | 0.062 | 0.062 | 181.8 | 1.81%
Ce | 380.153 | 10044 | U | 380.228 | 0.075 | 0.075 | 235 | 2.34%
Ce | 380.153 | 10044 | Nd | 380.229 | 0.076 | 0.076 | 1176.4 | 11.71% | Y
Ce | 380.153 | 10044 | Nb | 380.292 | 0.139 | 0.139 | 654.4 | 6.515%
Ce | 380.153 | 10044 | Mo | 380.306 | 0.153 | 0.153 | 5.8 | 0.05775%
Ce | 380.153 | 10044 | Th | 380.308 | 0.155 | 0.155 | 86 | 0.8562%
Ce | 380.153 | 10044 | Ce | 380.31 | 0.157 | 0.157 | 3015.5 | 30.02% | Y
Ce | 380.153 | 10044 | Ru | 380.319 | 0.166 | 0.166 | 17.6 | 0.1752%
Ce | 380.153 | 10044 | U | 380.335 | 0.182 | 0.182 | 79.7 | 0.7935%
Ce | 380.153 | 10044 | Nd | 380.347 | 0.194 | 0.194 | 3167.1 | 31.53% | Y
Ce | 380.153 | 10044 | V | 380.348 | 0.195 | 0.195 | 272.2 | 2.71%
Ce | 380.153 | 10044 | Ce | 380.384 | 0.231 | 0.231 | 163 | 1.623% | Y
Ce | 380.153 | 10044 | Nb | 380.387 | 0.234 | 0.234 | 502.5 | 5.003%
Ce | 394.274 | 6991.4 | Mo | 394.149 | 0.125 | 0.125 | 181.4 | 2.595%
Ce | 394.274 | 6991.4 | Re | 394.15 | 0.124 | 0.124 | 1.2 | 0.01716%
Ce | 394.274 | 6991.4 | Nd | 394.151 | 0.123 | 0.123 | 6233.3 | 89.16% | Y
Ce | 394.274 | 6991.4 | Eu | 394.156 | 0.118 | 0.118 | 245.6 | 3.513%
Ce | 394.274 | 6991.4 | Ru | 394.168 | 0.106 | 0.106 | 3.6 | 0.05149%
Ce | 394.274 | 6991.4 | Co | 394.173 | 0.101 | 0.101 | 28.1 | 0.4019%
Ce | 394.274 | 6991.4 | Mg | 394.185 | 0.089 | 0.089 | 9.9 | 0.1416%
Ce | 394.274 | 6991.4 | Sm | 394.188 | 0.086 | 0.086 | 2187.9 | 31.29%
Ce | 394.274 | 6991.4 | Zr | 394.19 | 0.084 | 0.084 | 64 | 0.9154%
Ce | 394.274 | 6991.4 | Ru | 394.207 | 0.067 | 0.067 | 1 | 0.0143%
Ce | 394.274 | 6991.4 | Th | 394.207 | 0.067 | 0.067 | 59.3 | 0.8482%
Ce | 394.274 | 6991.4 | Ce | 394.215 | 0.059 | 0.059 | 3974.5 | 56.85% | Y
Ce | 394.274 | 6991.4 | Fe | 394.244 | 0.03 | 0.03 | 4 | 0.05721%
Ce | 394.274 | 6991.4 | Dy | 394.253 | 0.021 | 0.021 | 673.9 | 9.639% | Y
Ce | 394.274 | 6991.4 | U | 394.254 | 0.02 | 0.02 | 93.1 | 1.332%
Ce | 394.274 | 6991.4 | Nd | 394.262 | 0.012 | 0.012 | 653.3 | 9.344% | Y
Ce | 394.274 | 6991.4 | Gd | 394.264 | 0.01 | 0.01 | 165.6 | 2.369% | Y
Ce | 394.274 | 6991.4 | Co | 394.268 | 0.006 | 0.006 | 3.7 | 0.05292%
Ce | 394.274 | 6991.4 | Rh | 394.271 | 0.003 | 0.003 | 144.6 | 2.068%
Ce | 394.274 | 6991.4 | Mn | 394.29 | 0.016 | 0.016 | 10.9 | 0.1559%
Ce | 394.274 | 6991.4 | Eu | 394.307 | 0.033 | 0.033 | 951.7 | 13.61%
Ce | 394.274 | 6991.4 | Mo | 394.308 | 0.034 | 0.034 | 31.4 | 0.4491%
Ce | 394.274 | 6991.4 | Ce | 394.313 | 0.039 | 0.039 | 361.3 | 5.168% | Y
Ce | 394.274 | 6991.4 | Er | 394.318 | 0.044 | 0.044 | 408.5 | 5.843% | Y
Ce | 394.274 | 6991.4 | Sm | 394.324 | 0.05 | 0.05 | 1402.6 | 20.06%
Ce | 394.274 | 6991.4 | Th | 394.339 | 0.065 | 0.065 | 587.9 | 8.409%
Ce | 394.274 | 6991.4 | Nb | 394.366 | 0.092 | 0.092 | 84.4 | 1.207%
Ce | 394.274 | 6991.4 | V | 394.366 | 0.092 | 0.092 | 26.9 | 0.3848%
Ce | 394.274 | 6991.4 | Th | 394.369 | 0.095 | 0.095 | 322.1 | 4.607%
Ce | 394.274 | 6991.4 | Cr | 394.38 | 0.106 | 0.106 | 1.8 | 0.02575%
Ce | 394.274 | 6991.4 | Ce | 394.388 | 0.114 | 0.114 | 2695.2 | 38.55% | Y
Ce | 394.274 | 6991.4 | Al | 394.401 | 0.127 | 0.127 | 7581.6 | 108.4%
Ce | 394.274 | 6991.4 | Gd | 394.405 | 0.131 | 0.131 | 3.9 | 0.05578% | Y
Ce | 394.274 | 6991.4 | Ni | 394.41 | 0.136 | 0.136 | 75 | 1.073%
Ce | 394.274 | 6991.4 | U | 394.413 | 0.139 | 0.139 | 232.9 | 3.331%
Ce | 394.274 | 6991.4 | Ru | 394.42 | 0.146 | 0.146 | 49 | 0.7009%
Ce | 394.274 | 6991.4 | Er | 394.442 | 0.168 | 0.168 | 243.1 | 3.477% | Y
Ce | 394.274 | 6991.4 | La | 394.451 | 0.177 | 0.177 | 13.3 | 0.1902%
Ce | 394.274 | 6991.4 | Eu | 394.459 | 0.185 | 0.185 | 147.7 | 2.113%
Ce | 399.924 | 7989 | Gd | 399.777 | 0.147 | 0.147 | 1181 | 14.78% | Y
Ce | 399.924 | 7989 | Th | 399.787 | 0.137 | 0.137 | 915 | 11.45%
Ce | 399.924 | 7989 | Co | 399.79 | 0.134 | 0.134 | 172.4 | 2.158%
Ce | 399.924 | 7989 | Nd | 399.792 | 0.132 | 0.132 | 2114 | 26.46% | Y
Ce | 399.924 | 7989 | Pr | 399.796 | 0.128 | 0.128 | 919.3 | 11.51%
Ce | 399.924 | 7989 | Fe | 399.805 | 0.119 | 0.119 | 15.8 | 0.1978%
Ce | 399.924 | 7989 | Dy | 399.806 | 0.118 | 0.118 | 158.1 | 1.979% | Y
Ce | 399.924 | 7989 | U | 399.824 | 0.1 | 0.1 | 334.1 | 4.182%
Ce | 399.924 | 7989 | Hf | 399.851 | 0.073 | 0.073 | 133 | 1.665%
Ce | 399.924 | 7989 | Ti | 399.864 | 0.06 | 0.06 | 3679.7 | 46.06%
Ce | 399.924 | 7989 | V | 399.872 | 0.052 | 0.052 | 198.2 | 2.481%
Ce | 399.924 | 7989 | W | 399.876 | 0.048 | 0.048 | 5.3 | 0.06634%
Ce | 399.924 | 7989 | Cr | 399.885 | 0.039 | 0.039 | 21 | 0.2629%
Ce | 399.924 | 7989 | Os | 399.893 | 0.031 | 0.031 | 0.3 | 0.003755%
Ce | 399.924 | 7989 | Zr | 399.895 | 0.029 | 0.029 | 9754.6 | 122.1%
Ce | 399.924 | 7989 | Er | 399.907 | 0.017 | 0.017 | 393.1 | 4.921% | Y
Ce | 399.924 | 7989 | Pr | 399.912 | 0.012 | 0.012 | 1685.3 | 21.1%
Ce | 399.924 | 7989 | Nb | 399.918 | 0.006 | 0.006 | 36.7 | 0.4594%
Ce | 399.924 | 7989 | U | 399.918 | 0.006 | 0.006 | 31.6 | 0.3955%
Ce | 399.924 | 7989 | V | 399.92 | 0.004 | 0.004 | 449 | 5.62%
Ce | 399.924 | 7989 | Ta | 399.928 | 0.004 | 0.004 | 38.1 | 0.4769%
Ce | 399.924 | 7989 | Tb | 399.94 | 0.016 | 0.016 | 1313.9 | 16.45%
Ce | 399.924 | 7989 | Pd | 399.945 | 0.021 | 0.021 | 1 | 0.01252%
Ce | 399.924 | 7989 | Tb | 400 | 0.076 | 0.076 | 524.4 | 6.564%
Ce | 399.924 | 7989 | Pr | 400.017 | 0.093 | 0.093 | 2321.3 | 29.06%
Ce | 399.924 | 7989 | Dy | 400.045 | 0.121 | 0.121 | 24743.5 | 309.7% | Y
Ce | 399.924 | 7989 | Fe | 400.046 | 0.122 | 0.122 | 1.6 | 0.02003%
Ce | 399.924 | 7989 | Mo | 400.049 | 0.125 | 0.125 | 14.7 | 0.184%
Ce | 399.924 | 7989 | Nd | 400.049 | 0.125 | 0.125 | 2015.6 | 25.23% | Y
Ce | 399.924 | 7989 | Nb | 400.06 | 0.136 | 0.136 | 310.8 | 3.89%
Ce | 399.924 | 7989 | Ce | 400.105 | 0.181 | 0.181 | 542.2 | 6.787% | Y
Ce | 399.924 | 7989 | Mn | 400.105 | 0.181 | 0.181 | 2.1 | 0.02629%
Ce | 399.924 | 7989 | Gd | 400.125 | 0.201 | 0.201 | 1697 | 21.24% | Y
Ce | 399.924 | 7989 | W | 400.137 | 0.213 | 0.213 | 6.1 | 0.07635%
Ce | 399.924 | 7989 | Cr | 400.145 | 0.221 | 0.221 | 33 | 0.4131%
Ce | 399.924 | 7989 | Er | 400.154 | 0.23 | 0.23 | 136.2 | 1.705% | Y
Ce | 399.924 | 7989 | Ce | 400.156 | 0.232 | 0.232 | 1545.9 | 19.35% | Y
Ce | 399.924 | 7989 | Fe | 400.166 | 0.242 | 0.242 | 25 | 0.3129%
Ce | 399.924 | 7989 | Th | 400.173 | 0.249 | 0.249 | 162.9 | 2.039%
Ce | 407.347 | 10588 | Al | 407.147 | 0.2 | 0.2 | 59.3 | 0.5601%
Ce | 407.347 | 10588 | Nd | 407.148 | 0.199 | 0.199 | 743.1 | 7.018% | Y
Ce | 407.347 | 10588 | V | 407.153 | 0.194 | 0.194 | 60.5 | 0.5714%
Ce | 407.347 | 10588 | Os | 407.157 | 0.19 | 0.19 | 1 | 0.009445%
Ce | 407.347 | 10588 | Fe | 407.174 | 0.173 | 0.173 | 781.1 | 7.377%
Ce | 407.347 | 10588 | Ce | 407.177 | 0.17 | 0.17 | 5615.5 | 53.04% | Y
Ce | 407.347 | 10588 | W | 407.192 | 0.155 | 0.155 | 10.3 | 0.09728%
Ce | 407.347 | 10588 | Nb | 407.206 | 0.141 | 0.141 | 266.4 | 2.516%
Ce | 407.347 | 10588 | Fe | 407.25 | 0.097 | 0.097 | 1.1 | 0.01039%
Ce | 407.347 | 10588 | Pr | 407.251 | 0.096 | 0.096 | 788.2 | 7.444%
Ce | 407.347 | 10588 | Dy | 407.261 | 0.086 | 0.086 | 333.8 | 3.153% | Y
Ce | 407.347 | 10588 | Zr | 407.27 | 0.077 | 0.077 | 763 | 7.206%
Ce | 407.347 | 10588 | Th | 407.291 | 0.056 | 0.056 | 202 | 1.908%
Ce | 407.347 | 10588 | Ce | 407.292 | 0.055 | 0.055 | 2218 | 20.95% | Y
Ce | 407.347 | 10588 | Ta | 407.298 | 0.049 | 0.049 | 40.6 | 0.3835%
Ce | 407.347 | 10588 | Ru | 407.3 | 0.047 | 0.047 | 19.8 | 0.187%
Ce | 407.347 | 10588 | Nb | 407.309 | 0.038 | 0.038 | 155.8 | 1.471%
Ce | 407.347 | 10588 | Dy | 407.312 | 0.035 | 0.035 | 7213 | 68.12% | Y
Ce | 407.347 | 10588 | W | 407.315 | 0.032 | 0.032 | 6.1 | 0.05761%
Ce | 407.347 | 10588 | Gd | 407.319 | 0.028 | 0.028 | 2069 | 19.54% | Y
Ce | 407.347 | 10588 | Th | 407.371 | 0.024 | 0.024 | 197.7 | 1.867%
Ce | 407.347 | 10588 | Ce | 407.373 | 0.026 | 0.026 | 3285.5 | 31.03% | Y
Ce | 407.347 | 10588 | Gd | 407.375 | 0.028 | 0.028 | 8404.6 | 79.38% | Y
Ce | 407.347 | 10588 | Dy | 407.399 | 0.052 | 0.052 | 324.4 | 3.064% | Y
Ce | 407.347 | 10588 | Er | 407.4 | 0.053 | 0.053 | 4771 | 45.06% | Y
Ce | 407.347 | 10588 | W | 407.436 | 0.089 | 0.089 | 872.2 | 8.238%
Ce | 407.347 | 10588 | Nd | 407.441 | 0.094 | 0.094 | 632.9 | 5.978% | Y
Ce | 407.347 | 10588 | Sc | 407.446 | 0.099 | 0.099 | 21 | 0.1983%
Ce | 407.347 | 10588 | U | 407.449 | 0.102 | 0.102 | 240 | 2.267%
Ce | 407.347 | 10588 | Ce | 407.464 | 0.117 | 0.117 | 206 | 1.946% | Y
Ce | 407.347 | 10588 | Os | 407.468 | 0.121 | 0.121 | 1.2 | 0.01133%
Ce | 407.347 | 10588 | Zr | 407.494 | 0.147 | 0.147 | 136.4 | 1.288%
Ce | 407.347 | 10588 | Sc | 407.496 | 0.149 | 0.149 | 81.3 | 0.7679%
Ce | 407.347 | 10588 | Nd | 407.511 | 0.164 | 0.164 | 4918 | 46.45% | Y
Ce | 407.347 | 10588 | Tb | 407.522 | 0.175 | 0.175 | 471.9 | 4.457%
Ce | 407.347 | 10588 | Mo | 407.524 | 0.177 | 0.177 | 23.9 | 0.2257%
Ce | 407.347 | 10588 | Cu | 407.558 | 0.211 | 0.211 | 3.1 | 0.02928%
Ce | 407.347 | 10588 | Ce | 407.57 | 0.223 | 0.223 | 11561.2 | 109.2% | Y
Ce | 407.347 | 10588 | Th | 407.571 | 0.224 | 0.224 | 265 | 2.503%
Ce | 407.347 | 10588 | Sm | 407.583 | 0.236 | 0.236 | 5804.7 | 54.82%
Ce | 407.57 | 11561.2 | W | 407.315 | 0.255 | 0.255 | 6.1 | 0.05276%
Ce | 407.57 | 11561.2 | Gd | 407.319 | 0.251 | 0.251 | 2069 | 17.9% | Y
Ce | 407.57 | 11561.2 | Ce | 407.347 | 0.223 | 0.223 | 10588 | 91.58% | Y
Ce | 407.57 | 11561.2 | Th | 407.371 | 0.199 | 0.199 | 197.7 | 1.71%
Ce | 407.57 | 11561.2 | Ce | 407.373 | 0.197 | 0.197 | 3285.5 | 28.42% | Y
Ce | 407.57 | 11561.2 | Gd | 407.375 | 0.195 | 0.195 | 8404.6 | 72.7% | Y
Ce | 407.57 | 11561.2 | Dy | 407.399 | 0.171 | 0.171 | 324.4 | 2.806% | Y
Ce | 407.57 | 11561.2 | Er | 407.4 | 0.17 | 0.17 | 4771 | 41.27% | Y
Ce | 407.57 | 11561.2 | W | 407.436 | 0.134 | 0.134 | 872.2 | 7.544%
Ce | 407.57 | 11561.2 | Nd | 407.441 | 0.129 | 0.129 | 632.9 | 5.474% | Y
Ce | 407.57 | 11561.2 | Sc | 407.446 | 0.124 | 0.124 | 21 | 0.1816%
Ce | 407.57 | 11561.2 | U | 407.449 | 0.121 | 0.121 | 240 | 2.076%
Ce | 407.57 | 11561.2 | Ce | 407.464 | 0.106 | 0.106 | 206 | 1.782% | Y
Ce | 407.57 | 11561.2 | Os | 407.468 | 0.102 | 0.102 | 1.2 | 0.01038%
Ce | 407.57 | 11561.2 | Zr | 407.494 | 0.076 | 0.076 | 136.4 | 1.18%
Ce | 407.57 | 11561.2 | Sc | 407.496 | 0.074 | 0.074 | 81.3 | 0.7032%
Ce | 407.57 | 11561.2 | Nd | 407.511 | 0.059 | 0.059 | 4918 | 42.54% | Y
Ce | 407.57 | 11561.2 | Tb | 407.522 | 0.048 | 0.048 | 471.9 | 4.082%
Ce | 407.57 | 11561.2 | Mo | 407.524 | 0.046 | 0.046 | 23.9 | 0.2067%
Ce | 407.57 | 11561.2 | Cu | 407.558 | 0.012 | 0.012 | 3.1 | 0.02681%
Ce | 407.57 | 11561.2 | Th | 407.571 | 0.001 | 0.001 | 265 | 2.292%
Ce | 407.57 | 11561.2 | Sm | 407.583 | 0.013 | 0.013 | 5804.7 | 50.21%
Ce | 407.57 | 11561.2 | Cr | 407.605 | 0.035 | 0.035 | 14.2 | 0.1228%
Ce | 407.57 | 11561.2 | Mo | 407.619 | 0.049 | 0.049 | 21.1 | 0.1825%
Ce | 407.57 | 11561.2 | Ce | 407.624 | 0.054 | 0.054 | 1873.6 | 16.21% | Y
Ce | 407.57 | 11561.2 | Au | 407.635 | 0.065 | 0.065 | 0.3 | 0.002595%
Ce | 407.57 | 11561.2 | Zr | 407.653 | 0.083 | 0.083 | 73.9 | 0.6392%
Ce | 407.57 | 11561.2 | Co | 407.656 | 0.086 | 0.086 | 3.2 | 0.02768%
Ce | 407.57 | 11561.2 | Sm | 407.662 | 0.092 | 0.092 | 1708.5 | 14.78%
Ce | 407.57 | 11561.2 | Fe | 407.663 | 0.093 | 0.093 | 20.8 | 0.1799%
Ce | 407.57 | 11561.2 | U | 407.668 | 0.098 | 0.098 | 290.1 | 2.509%
Ce | 407.57 | 11561.2 | La | 407.67 | 0.1 | 0.1 | 1924.2 | 16.64%
Ce | 407.57 | 11561.2 | Ru | 407.672 | 0.102 | 0.102 | 141.3 | 1.222%
Ce | 407.57 | 11561.2 | Zr | 407.704 | 0.134 | 0.134 | 4727 | 40.89%
Ce | 407.57 | 11561.2 | Yb | 407.726 | 0.156 | 0.156 | 234.3 | 2.027% | Y
Ce | 407.57 | 11561.2 | Yb | 407.728 | 0.158 | 0.158 | 204.3 | 1.767% | Y
Ce | 407.57 | 11561.2 | La | 407.734 | 0.164 | 0.164 | 65306.5 | 564.9%
Ce | 407.57 | 11561.2 | Y | 407.736 | 0.166 | 0.166 | 5065.5 | 43.81% | Y
Ce | 407.57 | 11561.2 | Co | 407.739 | 0.169 | 0.169 | 13.7 | 0.1185%
Ce | 407.57 | 11561.2 | Ce | 407.747 | 0.177 | 0.177 | 3523 | 30.47% | Y
Ce | 407.57 | 11561.2 | Rh | 407.758 | 0.188 | 0.188 | 21.4 | 0.1851%
Ce | 408.322 | 9540.5 | W | 408.131 | 0.191 | 0.191 | 61.7 | 0.6467%
Ce | 408.322 | 9540.5 | Re | 408.143 | 0.179 | 0.179 | 14.5 | 0.152%
Ce | 408.322 | 9540.5 | Co | 408.144 | 0.178 | 0.178 | 21 | 0.2201%
Ce | 408.322 | 9540.5 | Mo | 408.144 | 0.178 | 0.178 | 211.1 | 2.213%
Ce | 408.322 | 9540.5 | Pr | 408.185 | 0.137 | 0.137 | 6007.7 | 62.97%
Ce | 408.322 | 9540.5 | Sm | 408.195 | 0.127 | 0.127 | 502.7 | 5.269%
Ce | 408.322 | 9540.5 | Ce | 408.209 | 0.113 | 0.113 | 108.1 | 1.133% | Y
Ce | 408.322 | 9540.5 | Eu | 408.226 | 0.096 | 0.096 | 378.3 | 3.965%
Ce | 408.322 | 9540.5 | Th | 408.226 | 0.096 | 0.096 | 456.2 | 4.782%
Ce | 408.322 | 9540.5 | Sc | 408.239 | 0.083 | 0.083 | 2183.4 | 22.89%
Ce | 408.322 | 9540.5 | Ti | 408.245 | 0.077 | 0.077 | 110 | 1.153%
Ce | 408.322 | 9540.5 | Nd | 408.252 | 0.07 | 0.07 | 891.7 | 9.346% | Y
Ce | 408.322 | 9540.5 | Sm | 408.259 | 0.063 | 0.063 | 2545.5 | 26.68%
Ce | 408.322 | 9540.5 | U | 408.264 | 0.058 | 0.058 | 181.4 | 1.901%
Ce | 408.322 | 9540.5 | Hf | 408.268 | 0.054 | 0.054 | 21.7 | 0.2275%
Ce | 408.322 | 9540.5 | Rh | 408.278 | 0.044 | 0.044 | 200.5 | 2.102%
Ce | 408.322 | 9540.5 | Ru | 408.279 | 0.043 | 0.043 | 8.4 | 0.08805%
Ce | 408.322 | 9540.5 | Mn | 408.294 | 0.028 | 0.028 | 444.8 | 4.662%
Ce | 408.322 | 9540.5 | W | 408.296 | 0.026 | 0.026 | 18.1 | 0.1897%
Ce | 408.322 | 9540.5 | Zr | 408.307 | 0.015 | 0.015 | 36.7 | 0.3847%
Ce | 408.322 | 9540.5 | Pr | 408.334 | 0.012 | 0.012 | 3402.3 | 35.66%
Ce | 408.322 | 9540.5 | Hf | 408.335 | 0.013 | 0.013 | 74 | 0.7756%
Ce | 408.322 | 9540.5 | Th | 408.347 | 0.025 | 0.025 | 103.1 | 1.081%
Ce | 408.322 | 9540.5 | Sm | 408.358 | 0.036 | 0.036 | 1514.2 | 15.87%
Ce | 408.322 | 9540.5 | Ce | 408.363 | 0.041 | 0.041 | 2121 | 22.23% | Y
Ce | 408.322 | 9540.5 | Mn | 408.363 | 0.041 | 0.041 | 490.1 | 5.137%
Ce | 408.322 | 9540.5 | Y | 408.37 | 0.048 | 0.048 | 0.4 | 0.004193% | Y
Ce | 408.322 | 9540.5 | Fe | 408.376 | 0.054 | 0.054 | 17 | 0.1782%
Ce | 408.322 | 9540.5 | Ar | 408.405 | 0.083 | 0.083 | 564 | 5.912%
Ce | 408.322 | 9540.5 | Au | 408.41 | 0.088 | 0.088 | 17.7 | 0.1855%
Ce | 408.322 | 9540.5 | Co | 408.411 | 0.089 | 0.089 | 1.5 | 0.01572%
Ce | 408.322 | 9540.5 | Zr | 408.425 | 0.103 | 0.103 | 64.5 | 0.6761%
Ce | 408.322 | 9540.5 | Rh | 408.428 | 0.106 | 0.106 | 3.5 | 0.03669%
Ce | 408.322 | 9540.5 | Mo | 408.437 | 0.115 | 0.115 | 142.8 | 1.497%
Ce | 408.322 | 9540.5 | Sm | 408.437 | 0.115 | 0.115 | 1195.8 | 12.53%
Ce | 408.322 | 9540.5 | Fe | 408.449 | 0.127 | 0.127 | 13.6 | 0.1426%
Ce | 408.322 | 9540.5 | Ce | 408.464 | 0.142 | 0.142 | 144.9 | 1.519% | Y
Ce | 408.322 | 9540.5 | Gd | 408.466 | 0.144 | 0.144 | 453.1 | 4.749% | Y
Ce | 408.322 | 9540.5 | Nb | 408.486 | 0.164 | 0.164 | 121.9 | 1.278%
Ce | 408.322 | 9540.5 | U | 408.493 | 0.171 | 0.171 | 266.3 | 2.791%
Ce | 413.38 | 9654 | W | 413.221 | 0.159 | 0.159 | 28 | 0.29%
Ce | 413.38 | 9654 | Gd | 413.226 | 0.154 | 0.154 | 4752.1 | 49.22% | Y
Ce | 413.38 | 9654 | Ce | 413.231 | 0.149 | 0.149 | 510.7 | 5.29% | Y
Ce | 413.38 | 9654 | Ba | 413.242 | 0.138 | 0.138 | 16.3 | 0.1688%
Ce | 413.38 | 9654 | Nd | 413.255 | 0.125 | 0.125 | 498.5 | 5.164% | Y
Ce | 413.38 | 9654 | Li | 413.262 | 0.118 | 0.118 | 143.5 | 1.486%
Ce | 413.38 | 9654 | Ce | 413.263 | 0.117 | 0.117 | 392 | 4.06% | Y
Ce | 413.38 | 9654 | Th | 413.275 | 0.105 | 0.105 | 1367.5 | 14.17%
Ce | 413.38 | 9654 | Dy | 413.284 | 0.096 | 0.096 | 141.2 | 1.463% | Y
Ce | 413.38 | 9654 | Sc | 413.298 | 0.082 | 0.082 | 170.1 | 1.762%
Ce | 413.38 | 9654 | Sm | 413.317 | 0.063 | 0.063 | 342.5 | 3.548%
Ce | 413.38 | 9654 | U | 413.32 | 0.06 | 0.06 | 142.6 | 1.477%
Ce | 413.38 | 9654 | Dy | 413.335 | 0.045 | 0.045 | 464.7 | 4.814% | Y
Ce | 413.38 | 9654 | Nd | 413.335 | 0.045 | 0.045 | 1853.2 | 19.2% | Y
Ce | 413.38 | 9654 | Re | 413.343 | 0.037 | 0.037 | 10.3 | 0.1067%
Ce | 413.38 | 9654 | W | 413.348 | 0.032 | 0.032 | 3.9 | 0.0404%
Ce | 413.38 | 9654 | U | 413.349 | 0.031 | 0.031 | 56.6 | 0.5863%
Ce | 413.38 | 9654 | Gd | 413.36 | 0.02 | 0.02 | 30.6 | 0.317% | Y
Ce | 413.38 | 9654 | Pr | 413.361 | 0.019 | 0.019 | 1134.7 | 11.75%
Ce | 413.38 | 9654 | Th | 413.411 | 0.031 | 0.031 | 510.7 | 5.29%
Ce | 413.38 | 9654 | Gd | 413.416 | 0.036 | 0.036 | 1 | 0.01036% | Y
Ce | 413.38 | 9654 | Cr | 413.439 | 0.059 | 0.059 | 2 | 0.02072%
Ce | 413.38 | 9654 | V | 413.448 | 0.068 | 0.068 | 583 | 6.039%
Ce | 413.38 | 9654 | Nb | 413.459 | 0.079 | 0.079 | 31.7 | 0.3284%
Ce | 413.38 | 9654 | Fe | 413.468 | 0.088 | 0.088 | 16 | 0.1657%
Ce | 413.38 | 9654 | Nd | 413.471 | 0.091 | 0.091 | 293.8 | 3.043% | Y
Ce | 413.38 | 9654 | U | 413.488 | 0.108 | 0.108 | 75.2 | 0.779%
Ce | 413.38 | 9654 | Mn | 413.503 | 0.123 | 0.123 | 19.8 | 0.2051%
Ce | 413.38 | 9654 | Yb | 413.509 | 0.129 | 0.129 | 324 | 3.356% | Y
Ce | 413.38 | 9654 | Sm | 413.514 | 0.134 | 0.134 | 869.5 | 9.007%
Ce | 413.38 | 9654 | Rh | 413.527 | 0.147 | 0.147 | 287.6 | 2.979%
Ce | 413.38 | 9654 | Nd | 413.532 | 0.152 | 0.152 | 2803.5 | 29.04% | Y
Ce | 413.38 | 9654 | Ce | 413.542 | 0.162 | 0.162 | 1076.8 | 11.15% | Y
Ce | 413.38 | 9654 | Nb | 413.543 | 0.163 | 0.163 | 42 | 0.4351%
Ce | 413.38 | 9654 | Sc | 413.558 | 0.178 | 0.178 | 31.7 | 0.3284%
Ce | 413.38 | 9654 | U | 413.576 | 0.196 | 0.196 | 81.7 | 0.8463%
Ce | 413.38 | 9654 | Os | 413.577 | 0.197 | 0.197 | 9 | 0.09323%
Ce | 413.38 | 9654 | Ce | 413.589 | 0.209 | 0.209 | 204.3 | 2.116% | Y
Ce | 413.38 | 9654 | Cr | 413.613 | 0.233 | 0.233 | 59.3 | 0.6143%
Ce | 413.765 | 6591.2 | U | 413.576 | 0.189 | 0.189 | 81.7 | 1.24%
Ce | 413.765 | 6591.2 | Os | 413.577 | 0.188 | 0.188 | 9 | 0.1365%
Ce | 413.765 | 6591.2 | Ce | 413.589 | 0.176 | 0.176 | 204.3 | 3.1% | Y
Ce | 413.765 | 6591.2 | Cr | 413.613 | 0.152 | 0.152 | 59.3 | 0.8997%
Ce | 413.765 | 6591.2 | Ta | 413.62 | 0.145 | 0.145 | 28.6 | 0.4339%
Ce | 413.765 | 6591.2 | Ho | 413.622 | 0.143 | 0.143 | 118.5 | 1.798% | Y
Ce | 413.765 | 6591.2 | Th | 413.629 | 0.136 | 0.136 | 184.2 | 2.795%
Ce | 413.765 | 6591.2 | Re | 413.645 | 0.12 | 0.12 | 41.2 | 0.6251%
Ce | 413.765 | 6591.2 | Eu | 413.659 | 0.106 | 0.106 | 143.3 | 2.174%
Ce | 413.765 | 6591.2 | Nd | 413.675 | 0.09 | 0.09 | 390.7 | 5.928% | Y
Ce | 413.765 | 6591.2 | U | 413.681 | 0.084 | 0.084 | 79.9 | 1.212%
Ce | 413.765 | 6591.2 | Ce | 413.69 | 0.075 | 0.075 | 479.5 | 7.275% | Y
Ce | 413.765 | 6591.2 | Fe | 413.7 | 0.065 | 0.065 | 44 | 0.6676%
Ce | 413.765 | 6591.2 | La | 413.704 | 0.061 | 0.061 | 30.6 | 0.4643%
Ce | 413.765 | 6591.2 | Nb | 413.709 | 0.056 | 0.056 | 308.1 | 4.674%
Ce | 413.765 | 6591.2 | Gd | 413.71 | 0.055 | 0.055 | 1350 | 20.48% | Y
Ce | 413.765 | 6591.2 | Ru | 413.723 | 0.042 | 0.042 | 42 | 0.6372%
Ce | 413.765 | 6591.2 | Mn | 413.727 | 0.038 | 0.038 | 1.9 | 0.02883%
Ce | 413.765 | 6591.2 | W | 413.746 | 0.019 | 0.019 | 37.2 | 0.5644%
Ce | 413.765 | 6591.2 | Re | 413.76 | 0.005 | 0.005 | 2.4 | 0.03641%
Ce | 413.765 | 6591.2 | Os | 413.784 | 0.019 | 0.019 | 0.5 | 0.007586%
Ce | 413.765 | 6591.2 | W | 413.804 | 0.039 | 0.039 | 5.8 | 0.088%
Ce | 413.765 | 6591.2 | Nb | 413.829 | 0.064 | 0.064 | 59.4 | 0.9012%
Ce | 413.765 | 6591.2 | Ce | 413.835 | 0.07 | 0.07 | 978 | 14.84% | Y
Ce | 413.765 | 6591.2 | U | 413.865 | 0.1 | 0.1 | 57.2 | 0.8678%
Ce | 413.765 | 6591.2 | Th | 413.884 | 0.119 | 0.119 | 54.3 | 0.8238%
Ce | 413.765 | 6591.2 | Sm | 413.892 | 0.127 | 0.127 | 155.8 | 2.364%
Ce | 413.765 | 6591.2 | U | 413.914 | 0.149 | 0.149 | 102.4 | 1.554%
Ce | 413.765 | 6591.2 | Ce | 413.944 | 0.179 | 0.179 | 133.4 | 2.024% | Y
Ce | 413.765 | 6591.2 | Nb | 413.97 | 0.205 | 0.205 | 254.4 | 3.86%
Ce | 413.765 | 6591.2 | Th | 414.023 | 0.258 | 0.258 | 586.6 | 8.9%
Ce | 413.765 | 6591.2 | Sc | 414.027 | 0.262 | 0.262 | 130.9 | 1.986%
Ce | 413.765 | 6591.2 | Mo | 415.74 | 1.975 | 1.975 | 6.1 | 0.09255%
Ce | 413.765 | 6591.2 | Fe | 415.778 | 2.013 | 2.013 | 3.7 | 0.05614%
Ce | 413.765 | 6591.2 | Mo | 415.79 | 2.025 | 2.025 | 5 | 0.07586%
Ce | 413.765 | 6591.2 | Nb | 415.8 | 2.035 | 2.035 | 10 | 0.1517%
Ce | 413.765 | 6591.2 | La | 415.82 | 2.055 | 2.055 | 64.8 | 0.9831%
Ce | 413.765 | 6591.2 | Ca | 415.822 | 2.057 | 2.057 | 598.2 | 9.076%
Ce | 418.659 | 14417.5 | Os | 418.412 | 0.247 | 0.247 | 0.6 | 0.004162%
Ce | 418.659 | 14417.5 | Gd | 418.426 | 0.233 | 0.233 | 107574 | 746.1% | Y
Ce | 418.659 | 14417.5 | Ti | 418.43 | 0.229 | 0.229 | 50.6 | 0.351%
Ce | 418.659 | 14417.5 | Mo | 418.439 | 0.22 | 0.22 | 47 | 0.326%
Ce | 418.659 | 14417.5 | Nb | 418.444 | 0.215 | 0.215 | 65 | 0.4508%
Ce | 418.659 | 14417.5 | Th | 418.471 | 0.188 | 0.188 | 197.5 | 1.37%
Ce | 418.659 | 14417.5 | U | 418.489 | 0.17 | 0.17 | 111.3 | 0.772%
Ce | 418.659 | 14417.5 | Fe | 418.49 | 0.169 | 0.169 | 13.1 | 0.09086%
Ce | 418.659 | 14417.5 | Nd | 418.497 | 0.162 | 0.162 | 1274.5 | 8.84% | Y
Ce | 418.659 | 14417.5 | Pr | 418.512 | 0.147 | 0.147 | 526 | 3.648%
Ce | 418.659 | 14417.5 | Ce | 418.533 | 0.126 | 0.126 | 1691 | 11.73% | Y
Ce | 418.659 | 14417.5 | Ir | 418.565 | 0.094 | 0.094 | 1 | 0.006936%
Ce | 418.659 | 14417.5 | Sm | 418.576 | 0.083 | 0.083 | 115.3 | 0.7997%
Ce | 418.659 | 14417.5 | Mo | 418.582 | 0.077 | 0.077 | 60.6 | 0.4203%
Ce | 418.659 | 14417.5 | Nd | 418.603 | 0.056 | 0.056 | 684.3 | 4.746% | Y
Ce | 418.659 | 14417.5 | W | 418.607 | 0.052 | 0.052 | 22 | 0.1526%
Ce | 418.659 | 14417.5 | Ti | 418.612 | 0.047 | 0.047 | 118.9 | 0.8247%
Ce | 418.659 | 14417.5 | Tb | 418.621 | 0.038 | 0.038 | 257.9 | 1.789%
Ce | 418.659 | 14417.5 | Mo | 418.628 | 0.031 | 0.031 | 47 | 0.326%
Ce | 418.659 | 14417.5 | Zr | 418.667 | 0.008 | 0.008 | 908.9 | 6.304%
Ce | 418.659 | 14417.5 | V | 418.669 | 0.01 | 0.01 | 83 | 0.5757%
Ce | 418.659 | 14417.5 | Dy | 418.682 | 0.023 | 0.023 | 1403.3 | 9.733% | Y
Ce | 418.659 | 14417.5 | Fe | 418.704 | 0.045 | 0.045 | 45.7 | 0.317%
Ce | 418.659 | 14417.5 | La | 418.73 | 0.071 | 0.071 | 221.9 | 1.539%
Ce | 418.659 | 14417.5 | Ce | 418.732 | 0.073 | 0.073 | 2246 | 15.58% | Y
Ce | 418.659 | 14417.5 | Zr | 418.751 | 0.092 | 0.092 | 227 | 1.574%
Ce | 418.659 | 14417.5 | Sc | 418.761 | 0.102 | 0.102 | 26.1 | 0.181%
Ce | 418.659 | 14417.5 | Hf | 418.767 | 0.108 | 0.108 | 123.6 | 0.8573%
Ce | 418.659 | 14417.5 | Al | 418.773 | 0.114 | 0.114 | 5.6 | 0.03884%
Ce | 418.659 | 14417.5 | Fe | 418.779 | 0.12 | 0.12 | 47.6 | 0.3302%
Ce | 418.659 | 14417.5 | Ni | 418.785 | 0.126 | 0.126 | 1.2 | 0.008323%
Ce | 418.659 | 14417.5 | U | 418.806 | 0.147 | 0.147 | 282 | 1.956%
Ce | 418.659 | 14417.5 | Sm | 418.813 | 0.154 | 0.154 | 4863.7 | 33.73%
Ce | 418.659 | 14417.5 | Nd | 418.823 | 0.164 | 0.164 | 505.2 | 3.504% | Y
Ce | 418.659 | 14417.5 | Mo | 418.832 | 0.173 | 0.173 | 341.4 | 2.368%
Ce | 418.659 | 14417.5 | Ce | 418.866 | 0.207 | 0.207 | 53.6 | 0.3718% | Y
Ce | 418.659 | 14417.5 | Fe | 418.886 | 0.227 | 0.227 | 2.6 | 0.01803%
Ce | 422.26 | 11589 | Gd | 422 | 0.26 | 0.26 | 304.2 | 2.625% | Y
Ce | 422.26 | 11589 | Nb | 422.059 | 0.201 | 0.201 | 110.3 | 0.9518%
Ce | 422.26 | 11589 | Mn | 422.061 | 0.199 | 0.199 | 20 | 0.1726%
Ce | 422.26 | 11589 | Y | 422.063 | 0.197 | 0.197 | 132.1 | 1.14% | Y
Ce | 422.26 | 11589 | Sm | 422.066 | 0.194 | 0.194 | 7995.8 | 68.99%
Ce | 422.26 | 11589 | Ru | 422.068 | 0.192 | 0.192 | 76.3 | 0.6584%
Ce | 422.26 | 11589 | Ce | 422.077 | 0.183 | 0.183 | 312.3 | 2.695% | Y
Ce | 422.26 | 11589 | Ir | 422.08 | 0.18 | 0.18 | 28 | 0.2416%
Ce | 422.26 | 11589 | Re | 422.107 | 0.153 | 0.153 | 36.8 | 0.3175%
Ce | 422.26 | 11589 | Eu | 422.108 | 0.152 | 0.152 | 142.7 | 1.231%
Ce | 422.26 | 11589 | Dy | 422.111 | 0.149 | 0.149 | 863.8 | 7.454% | Y
Ce | 422.26 | 11589 | Nd | 422.113 | 0.147 | 0.147 | 995.3 | 8.588% | Y
Ce | 422.26 | 11589 | Ce | 422.117 | 0.143 | 0.143 | 482.9 | 4.167% | Y
Ce | 422.26 | 11589 | Cr | 422.157 | 0.103 | 0.103 | 21.1 | 0.1821%
Ce | 422.26 | 11589 | U | 422.18 | 0.08 | 0.08 | 153.5 | 1.325%
Ce | 422.26 | 11589 | Sc | 422.185 | 0.075 | 0.075 | 22.9 | 0.1976%
Ce | 422.26 | 11589 | Sm | 422.186 | 0.074 | 0.074 | 263.4 | 2.273%
Ce | 422.26 | 11589 | W | 422.205 | 0.055 | 0.055 | 12.5 | 0.1079%
Ce | 422.26 | 11589 | Dy | 422.221 | 0.039 | 0.039 | 180.2 | 1.555% | Y
Ce | 422.26 | 11589 | Fe | 422.221 | 0.039 | 0.039 | 28.5 | 0.2459%
Ce | 422.26 | 11589 | Zr | 422.238 | 0.022 | 0.022 | 285.2 | 2.461%
Ce | 422.26 | 11589 | Cr | 422.274 | 0.014 | 0.014 | 14.9 | 0.1286%
Ce | 422.26 | 11589 | Pr | 422.293 | 0.033 | 0.033 | 23602.8 | 203.7%
Ce | 422.26 | 11589 | Nd | 422.32 | 0.06 | 0.06 | 763.3 | 6.586% | Y
Ce | 422.26 | 11589 | Sm | 422.371 | 0.111 | 0.111 | 1586.3 | 13.69%
Ce | 422.26 | 11589 | Ce | 422.388 | 0.128 | 0.128 | 968 | 8.353% | Y
Ce | 422.26 | 11589 | Eu | 422.388 | 0.128 | 0.128 | 164.2 | 1.417%
Ce | 422.26 | 11589 | W | 422.399 | 0.139 | 0.139 | 22 | 0.1898%
Ce | 422.26 | 11589 | La | 422.408 | 0.148 | 0.148 | 10 | 0.08629%
Ce | 422.26 | 11589 | V | 422.413 | 0.153 | 0.153 | 32.9 | 0.2839%
Ce | 422.26 | 11589 | Fe | 422.417 | 0.157 | 0.157 | 20.5 | 0.1769%
Ce | 422.26 | 11589 | Y | 422.425 | 0.165 | 0.165 | 31.9 | 0.2753% | Y
Ce | 422.26 | 11589 | Zr | 422.43 | 0.17 | 0.17 | 459.5 | 3.965%
Ce | 422.26 | 11589 | Mn | 422.432 | 0.172 | 0.172 | 1 | 0.008629%
Ce | 422.26 | 11589 | Cr | 422.453 | 0.193 | 0.193 | 12.9 | 0.1113%
Ce | 422.26 | 11589 | Ce | 422.456 | 0.196 | 0.196 | 425.4 | 3.671% | Y
Ce | 422.26 | 11589 | V | 422.459 | 0.199 | 0.199 | 45.6 | 0.3935%
Ce | 446.021 | 25595.5 | Y | 445.301 | 0.72 | 0.72 | 10.9 | 0.04259% | Y
Ce | 446.021 | 25595.5 | Ce | 445.777 | 0.244 | 0.244 | 493.6 | 1.928% | Y
Ce | 446.021 | 25595.5 | Nb | 445.812 | 0.209 | 0.209 | 48.6 | 0.1899%
Ce | 446.021 | 25595.5 | Mn | 445.825 | 0.196 | 0.196 | 414.3 | 1.619%
Ce | 446.021 | 25595.5 | W | 445.829 | 0.192 | 0.192 | 10.8 | 0.04219%
Ce | 446.021 | 25595.5 | Pr | 445.83 | 0.191 | 0.191 | 1238.7 | 4.84%
Ce | 446.021 | 25595.5 | V | 445.839 | 0.182 | 0.182 | 22.8 | 0.08908%
Ce | 446.021 | 25595.5 | Mo | 445.844 | 0.177 | 0.177 | 13.6 | 0.05313%
Ce | 446.021 | 25595.5 | Cr | 445.85 | 0.171 | 0.171 | 88.4 | 0.3454%
Ce | 446.021 | 25595.5 | Sm | 445.851 | 0.17 | 0.17 | 14986.8 | 58.55%
Ce | 446.021 | 25595.5 | Co | 445.859 | 0.162 | 0.162 | 5.4 | 0.0211%
Ce | 446.021 | 25595.5 | V | 445.901 | 0.12 | 0.12 | 10.9 | 0.04259%
Ce | 446.021 | 25595.5 | Ni | 445.903 | 0.118 | 0.118 | 115.7 | 0.452%
Ce | 446.021 | 25595.5 | Fe | 445.912 | 0.109 | 0.109 | 277 | 1.082%
Ce | 446.021 | 25595.5 | Er | 445.924 | 0.097 | 0.097 | 0.2 | 0.0007814% | Y
Ce | 446.021 | 25595.5 | Cr | 445.973 | 0.048 | 0.048 | 30.8 | 0.1203%
Ce | 446.021 | 25595.5 | Ta | 445.977 | 0.044 | 0.044 | 42.5 | 0.166%
Ce | 446.021 | 25595.5 | Sm | 445.988 | 0.033 | 0.033 | 133.4 | 0.5212%
Ce | 446.021 | 25595.5 | Ru | 446.003 | 0.018 | 0.018 | 453.4 | 1.771%
Ce | 446.021 | 25595.5 | Hf | 446.007 | 0.014 | 0.014 | 6 | 0.02344%
Ce | 446.021 | 25595.5 | V | 446.029 | 0.008 | 0.008 | 3217.8 | 12.57%
Ce | 446.021 | 25595.5 | Mn | 446.037 | 0.016 | 0.016 | 31.6 | 0.1235%
Ce | 446.021 | 25595.5 | W | 446.049 | 0.028 | 0.028 | 30.3 | 0.1184%
Ce | 446.021 | 25595.5 | Cr | 446.075 | 0.054 | 0.054 | 8.5 | 0.03321%
Ce | 446.021 | 25595.5 | La | 446.102 | 0.081 | 0.081 | 7.3 | 0.02852%
Ce | 446.021 | 25595.5 | Th | 446.106 | 0.085 | 0.085 | 743.4 | 2.904%
Ce | 446.021 | 25595.5 | Mn | 446.108 | 0.087 | 0.087 | 235.2 | 0.9189%
Ce | 446.021 | 25595.5 | Ce | 446.113 | 0.092 | 0.092 | 5745 | 22.45% | Y
Ce | 446.021 | 25595.5 | Hf | 446.118 | 0.097 | 0.097 | 70.6 | 0.2758%
Ce | 446.021 | 25595.5 | Zr | 446.125 | 0.104 | 0.104 | 2761.5 | 10.79%
Ce | 446.021 | 25595.5 | Th | 446.17 | 0.149 | 0.149 | 334.8 | 1.308%
Ce | 446.021 | 25595.5 | Fe | 446.171 | 0.15 | 0.15 | 22.1 | 0.08634%
Ce | 446.021 | 25595.5 | Gd | 446.176 | 0.155 | 0.155 | 54.9 | 0.2145% | Y
Ce | 446.021 | 25595.5 | Mn | 446.203 | 0.182 | 0.182 | 790.5 | 3.088%
Ce | 446.021 | 25595.5 | V | 446.238 | 0.217 | 0.217 | 7039.1 | 27.5%
Ce | 446.021 | 25595.5 | Ni | 446.245 | 0.224 | 0.224 | 32.1 | 0.1254%
Ce | 446.021 | 25595.5 | U | 446.297 | 0.276 | 0.276 | 666.6 | 2.604%
Ce | 446.021 | 25595.5 | Nd | 446.298 | 0.277 | 0.277 | 13023.2 | 50.88% | Y
Ce | 446.021 | 25595.5 | Gd | 446.324 | 0.303 | 0.303 | 725.5 | 2.834% | Y
Ce | 446.021 | 25595.5 | Ce | 446.341 | 0.32 | 0.32 | 6026 | 23.54% | Y
Co | 228.615 | 6936.5 | Os | 228.367 | 0.248 | 0.248 | 3.5 | 0.05046%
Co | 228.615 | 6936.5 | Fe | 228.409 | 0.206 | 0.206 | 21.3 | 0.3071%
Co | 228.615 | 6936.5 | W | 228.444 | 0.171 | 0.171 | 22.5 | 0.3244%
Co | 228.615 | 6936.5 | Hf | 228.46 | 0.155 | 0.155 | 57.9 | 0.8347%
Co | 228.615 | 6936.5 | Ir | 228.461 | 0.154 | 0.154 | 42 | 0.6055%
Co | 228.615 | 6936.5 | W | 228.462 | 0.153 | 0.153 | 21.7 | 0.3128%
Co | 228.615 | 6936.5 | Ce | 228.464 | 0.151 | 0.151 | 16.4 | 0.2364% | Y
Co | 228.615 | 6936.5 | Cr | 228.466 | 0.149 | 0.149 | 2.6 | 0.03748%
Co | 228.615 | 6936.5 | Co | 228.482 | 0.133 | 0.133 | 6.4 | 0.09227%
Co | 228.615 | 6936.5 | Os | 228.49 | 0.125 | 0.125 | 0.8 | 0.01153%
Co | 228.615 | 6936.5 | Ta | 228.502 | 0.113 | 0.113 | 113.1 | 1.631%
Co | 228.615 | 6936.5 | W | 228.518 | 0.097 | 0.097 | 21.1 | 0.3042%
Co | 228.615 | 6936.5 | Nb | 228.522 | 0.093 | 0.093 | 96.7 | 1.394%
Co | 228.615 | 6936.5 | Ta | 228.528 | 0.087 | 0.087 | 384.2 | 5.539%
Co | 228.615 | 6936.5 | Ru | 228.539 | 0.076 | 0.076 | 8.1 | 0.1168%
Co | 228.615 | 6936.5 | Co | 228.541 | 0.074 | 0.074 | 9.4 | 0.1355%
Co | 228.615 | 6936.5 | Ba | 228.6 | 0.015 | 0.015 | 12.8 | 0.1845%
Co | 228.615 | 6936.5 | Ni | 228.613 | 0.002 | 0.002 | 11 | 0.1586%
Co | 228.615 | 6936.5 | Ti | 228.617 | 0.002 | 0.002 | 34.4 | 0.4959%
Co | 228.615 | 6936.5 | Ir | 228.623 | 0.008 | 0.008 | 17 | 0.2451%
Co | 228.615 | 6936.5 | Cr | 228.625 | 0.01 | 0.01 | 3.4 | 0.04902%
Co | 228.615 | 6936.5 | W | 228.628 | 0.013 | 0.013 | 6.9 | 0.09947%
Co | 228.615 | 6936.5 | Nb | 228.635 | 0.02 | 0.02 | 10 | 0.1442%
Co | 228.615 | 6936.5 | Mo | 228.642 | 0.027 | 0.027 | 15.8 | 0.2278%
Co | 228.615 | 6936.5 | Ta | 228.66 | 0.045 | 0.045 | 35 | 0.5046%
Co | 228.615 | 6936.5 | Re | 228.661 | 0.046 | 0.046 | 32.1 | 0.4628%
Co | 228.615 | 6936.5 | Sn | 228.668 | 0.053 | 0.053 | 20.5 | 0.2955%
Co | 228.615 | 6936.5 | Ni | 228.708 | 0.093 | 0.093 | 623.6 | 8.99%
Co | 228.615 | 6936.5 | Fe | 228.725 | 0.11 | 0.11 | 17.3 | 0.2494%
Co | 228.615 | 6936.5 | Ta | 228.727 | 0.112 | 0.112 | 124.2 | 1.791%
Co | 228.615 | 6936.5 | Re | 228.751 | 0.136 | 0.136 | 290.3 | 4.185%
Co | 228.615 | 6936.5 | Fe | 228.763 | 0.148 | 0.148 | 3.1 | 0.04469%
Co | 228.615 | 6936.5 | Ni | 228.764 | 0.149 | 0.149 | 182.2 | 2.627%
Co | 228.615 | 6936.5 | Ru | 228.768 | 0.153 | 0.153 | 42 | 0.6055%
Co | 228.615 | 6936.5 | W | 228.768 | 0.153 | 0.153 | 1.4 | 0.02018%
Co | 228.615 | 6936.5 | Co | 228.781 | 0.166 | 0.166 | 95.3 | 1.374%
Co | 228.615 | 6936.5 | Ir | 228.788 | 0.173 | 0.173 | 5.6 | 0.08073%
Co | 228.615 | 6936.5 | Mn | 228.796 | 0.181 | 0.181 | 0.1 | 0.001442%
Co | 230.786 | 21829 | Fe | 230.637 | 0.149 | 0.149 | 3.7 | 0.01695%
Co | 230.786 | 21829 | Sb | 230.64 | 0.146 | 0.146 | 57.3 | 0.2625%
Co | 230.786 | 21829 | Re | 230.653 | 0.133 | 0.133 | 81.2 | 0.372%
Co | 230.786 | 21829 | W | 230.66 | 0.126 | 0.126 | 65.6 | 0.3005%
Co | 230.786 | 21829 | Cd | 230.662 | 0.124 | 0.124 | 103.4 | 0.4737%
Co | 230.786 | 21829 | Cr | 230.681 | 0.105 | 0.105 | 43.8 | 0.2007%
Co | 230.786 | 21829 | Ta | 230.686 | 0.1 | 0.1 | 135.6 | 0.6212%
Co | 230.786 | 21829 | W | 230.692 | 0.094 | 0.094 | 264.7 | 1.213%
Co | 230.786 | 21829 | Mo | 230.699 | 0.087 | 0.087 | 840.8 | 3.852%
Co | 230.786 | 21829 | Co | 230.701 | 0.085 | 0.085 | 52.4 | 0.24%
Co | 230.786 | 21829 | Cr | 230.719 | 0.067 | 0.067 | 585 | 2.68%
Co | 230.786 | 21829 | Ir | 230.727 | 0.059 | 0.059 | 10.1 | 0.04627%
Co | 230.786 | 21829 | Fe | 230.731 | 0.055 | 0.055 | 27 | 0.1237%
Co | 230.786 | 21829 | Ni | 230.735 | 0.051 | 0.051 | 48.4 | 0.2217%
Co | 230.786 | 21829 | Co | 230.751 | 0.035 | 0.035 | 44.6 | 0.2043%
Co | 230.786 | 21829 | Cr | 230.752 | 0.034 | 0.034 | 22.8 | 0.1044%
Co | 230.786 | 21829 | W | 230.766 | 0.02 | 0.02 | 67.6 | 0.3097%
Co | 230.786 | 21829 | Ru | 230.777 | 0.009 | 0.009 | 1.2 | 0.005497%
Co | 230.786 | 21829 | Ni | 230.778 | 0.008 | 0.008 | 76 | 0.3482%
Co | 230.786 | 21829 | W | 230.782 | 0.004 | 0.004 | 28.2 | 0.1292%
Co | 230.786 | 21829 | Si | 230.786 | 0 | 0 | 0.2 | 0.0009162%
Co | 230.786 | 21829 | W | 230.792 | 0.006 | 0.006 | 27.6 | 0.1264%
Co | 230.786 | 21829 | Mo | 230.798 | 0.012 | 0.012 | 199.2 | 0.9125%
Co | 230.786 | 21829 | Hf | 230.804 | 0.018 | 0.018 | 48 | 0.2199%
Co | 230.786 | 21829 | Pt | 230.804 | 0.018 | 0.018 | 190.2 | 0.8713%
Co | 230.786 | 21829 | Ir | 230.806 | 0.02 | 0.02 | 5.3 | 0.02428%
Co | 230.786 | 21829 | Re | 230.806 | 0.02 | 0.02 | 21.5 | 0.09849%
Co | 230.786 | 21829 | Re | 230.815 | 0.029 | 0.029 | 15 | 0.06872%
Co | 230.786 | 21829 | Ta | 230.816 | 0.03 | 0.03 | 34.8 | 0.1594%
Co | 230.786 | 21829 | Ni | 230.817 | 0.031 | 0.031 | 72.5 | 0.3321%
Co | 230.786 | 21829 | Os | 230.831 | 0.045 | 0.045 | 8.9 | 0.04077%
Co | 230.786 | 21829 | Ce | 230.834 | 0.048 | 0.048 | 3.9 | 0.01787% | Y
Co | 230.786 | 21829 | Re | 230.845 | 0.059 | 0.059 | 443 | 2.029%
Co | 230.786 | 21829 | Ta | 230.851 | 0.065 | 0.065 | 277.5 | 1.271%
Co | 230.786 | 21829 | Ni | 230.852 | 0.066 | 0.066 | 131 | 0.6001%
Co | 230.786 | 21829 | Ce | 230.854 | 0.068 | 0.068 | 16.9 | 0.07742% | Y
Co | 230.786 | 21829 | Re | 230.866 | 0.08 | 0.08 | 46.9 | 0.2149%
Co | 230.786 | 21829 | Fe | 230.877 | 0.091 | 0.091 | 1 | 0.004581%
Co | 230.786 | 21829 | Ir | 230.89 | 0.104 | 0.104 | 56.77 | 0.2601%
Co | 230.786 | 21829 | Ti | 230.89 | 0.104 | 0.104 | 42 | 0.1924%
Co | 231.16 | 13310.5 | W | 230.902 | 0.258 | 0.258 | 76.1 | 0.5717%
Co | 231.16 | 13310.5 | V | 230.907 | 0.253 | 0.253 | 10.4 | 0.07813%
Co | 231.16 | 13310.5 | Nb | 230.923 | 0.237 | 0.237 | 1533.6 | 11.52%
Co | 231.16 | 13310.5 | Ni | 230.949 | 0.211 | 0.211 | 122.3 | 0.9188%
Co | 231.16 | 13310.5 | Ag | 230.956 | 0.204 | 0.204 | 32.1 | 0.2412%
Co | 231.16 | 13310.5 | Rh | 230.982 | 0.178 | 0.178 | 42.4 | 0.3185%
Co | 231.16 | 13310.5 | Mo | 230.985 | 0.175 | 0.175 | 8.3 | 0.06236%
Co | 231.16 | 13310.5 | W | 230.985 | 0.175 | 0.175 | 67.5 | 0.5071%
Co | 231.16 | 13310.5 | Ni | 231.002 | 0.158 | 0.158 | 68.1 | 0.5116%
Co | 231.16 | 13310.5 | V | 231.018 | 0.142 | 0.142 | 1.5 | 0.01127%
Co | 231.16 | 13310.5 | Co | 231.026 | 0.134 | 0.134 | 6 | 0.04508%
Co | 231.16 | 13310.5 | Ir | 231.053 | 0.107 | 0.107 | 20 | 0.1503%
Co | 231.16 | 13310.5 | Cr | 231.074 | 0.086 | 0.086 | 11 | 0.08264%
Co | 231.16 | 13310.5 | Pt | 231.095 | 0.065 | 0.065 | 453.5 | 3.407%
Co | 231.16 | 13310.5 | Ni | 231.096 | 0.064 | 0.064 | 4900 | 36.81%
Co | 231.16 | 13310.5 | Co | 231.102 | 0.058 | 0.058 | 9.6 | 0.07212%
Co | 231.16 | 13310.5 | Fe | 231.129 | 0.031 | 0.031 | 40 | 0.3005%
Co | 231.16 | 13310.5 | Sc | 231.129 | 0.031 | 0.031 | 46 | 0.3456%
Co | 231.16 | 13310.5 | Sb | 231.146 | 0.014 | 0.014 | 1843 | 13.85%
Co | 231.16 | 13310.5 | Fe | 231.203 | 0.043 | 0.043 | 21 | 0.1578%
Co | 231.16 | 13310.5 | Ni | 231.234 | 0.074 | 0.074 | 2551.9 | 19.17%
Co | 231.16 | 13310.5 | Al | 231.249 | 0.089 | 0.089 | 5.7 | 0.04282%
Co | 231.16 | 13310.5 | Co | 231.256 | 0.096 | 0.096 | 310.8 | 2.335%
Co | 231.16 | 13310.5 | Ta | 231.261 | 0.101 | 0.101 | 865 | 6.499%
Co | 231.16 | 13310.5 | Rh | 231.265 | 0.105 | 0.105 | 21.2 | 0.1593%
Co | 231.16 | 13310.5 | Mn | 231.268 | 0.108 | 0.108 | 10.5 | 0.07889%
Co | 231.16 | 13310.5 | Cd | 231.275 | 0.115 | 0.115 | 81.2 | 0.61%
Co | 231.16 | 13310.5 | W | 231.291 | 0.131 | 0.131 | 33.1 | 0.2487%
Co | 231.16 | 13310.5 | Ni | 231.292 | 0.132 | 0.132 | 345.1 | 2.593%
Co | 231.16 | 13310.5 | Re | 231.297 | 0.137 | 0.137 | 24 | 0.1803%
Co | 231.16 | 13310.5 | Fe | 231.31 | 0.15 | 0.15 | 40.4 | 0.3035%
Co | 231.16 | 13310.5 | W | 231.318 | 0.158 | 0.158 | 61.1 | 0.459%
Co | 231.16 | 13310.5 | Re | 231.334 | 0.174 | 0.174 | 24.3 | 0.1826%
Co | 231.16 | 13310.5 | Ru | 231.337 | 0.177 | 0.177 | 63 | 0.4733%
Co | 231.16 | 13310.5 | Nb | 231.352 | 0.192 | 0.192 | 78.6 | 0.5905%
Co | 231.16 | 13310.5 | Al | 231.353 | 0.193 | 0.193 | 6.3 | 0.04733%
Co | 231.16 | 13310.5 | Co | 231.36 | 0.2 | 0.2 | 321.7 | 2.417%
Co | 231.16 | 13310.5 | Ni | 231.366 | 0.206 | 0.206 | 1518.5 | 11.41%
Co | 231.16 | 13310.5 | Os | 231.375 | 0.215 | 0.215 | 47.87 | 0.3596%
Co | 236.379 | 9708.5 | Ta | 236.111 | 0.268 | 0.268 | 14.7 | 0.1514%
Co | 236.379 | 9708.5 | Co | 236.152 | 0.227 | 0.227 | 235.4 | 2.425%
Co | 236.379 | 9708.5 | Ce | 236.153 | 0.226 | 0.226 | 16.4 | 0.1689% | Y
Co | 236.379 | 9708.5 | Fe | 236.174 | 0.205 | 0.205 | 17.4 | 0.1792%
Co | 236.379 | 9708.5 | Zr | 236.175 | 0.204 | 0.204 | 54.2 | 0.5583%
Co | 236.379 | 9708.5 | Mn | 236.177 | 0.202 | 0.202 | 21.6 | 0.2225%
Co | 236.379 | 9708.5 | Rh | 236.192 | 0.187 | 0.187 | 183.3 | 1.888%
Co | 236.379 | 9708.5 | Fe | 236.202 | 0.177 | 0.177 | 470.8 | 4.849%
Co | 236.379 | 9708.5 | Ni | 236.207 | 0.172 | 0.172 | 71.9 | 0.7406%
Co | 236.379 | 9708.5 | Yb | 236.209 | 0.17 | 0.17 | 316.1 | 3.256% | Y
Co | 236.379 | 9708.5 | Cr | 236.22 | 0.159 | 0.159 | 5.6 | 0.05768%
Co | 236.379 | 9708.5 | Pd | 236.232 | 0.147 | 0.147 | 184.6 | 1.901%
Co | 236.379 | 9708.5 | Os | 236.241 | 0.138 | 0.138 | 1.8 | 0.01854%
Co | 236.379 | 9708.5 | Os | 236.277 | 0.102 | 0.102 | 6.6 | 0.06798%
Co | 236.379 | 9708.5 | Ta | 236.278 | 0.101 | 0.101 | 8.1 | 0.08343%
Co | 236.379 | 9708.5 | Tb | 236.289 | 0.09 | 0.09 | 316.1 | 3.256%
Co | 236.379 | 9708.5 | Ir | 236.305 | 0.074 | 0.074 | 162.9 | 1.678%
Co | 236.379 | 9708.5 | W | 236.307 | 0.072 | 0.072 | 112.8 | 1.162%
Co | 236.379 | 9708.5 | Ta | 236.332 | 0.047 | 0.047 | 10.6 | 0.1092%
Co | 236.379 | 9708.5 | Os | 236.335 | 0.044 | 0.044 | 2 | 0.0206%
Co | 236.379 | 9708.5 | W | 236.346 | 0.033 | 0.033 | 66.1 | 0.6808%
Co | 236.379 | 9708.5 | Fe | 236.386 | 0.007 | 0.007 | 34.5 | 0.3554%
Co | 236.379 | 9708.5 | Cr | 236.407 | 0.028 | 0.028 | 14.6 | 0.1504%
Co | 236.379 | 9708.5 | W | 236.422 | 0.043 | 0.043 | 204.4 | 2.105%
Co | 236.379 | 9708.5 | Ta | 236.426 | 0.047 | 0.047 | 1462.2 | 15.06%
Co | 236.379 | 9708.5 | Au | 236.456 | 0.077 | 0.077 | 14.3 | 0.1473%
Co | 236.379 | 9708.5 | Cr | 236.473 | 0.094 | 0.094 | 42.1 | 0.4336%
Co | 236.379 | 9708.5 | Fe | 236.483 | 0.104 | 0.104 | 3766.3 | 38.79%
Co | 236.379 | 9708.5 | Co | 236.506 | 0.127 | 0.127 | 74 | 0.7622%
Co | 236.379 | 9708.5 | Nb | 236.522 | 0.143 | 0.143 | 199.4 | 2.054%
Co | 236.379 | 9708.5 | Cr | 236.525 | 0.146 | 0.146 | 22.3 | 0.2297%
Co | 236.379 | 9708.5 | Re | 236.532 | 0.153 | 0.153 | 22.4 | 0.2307%
Co | 236.379 | 9708.5 | W | 236.545 | 0.166 | 0.166 | 14.2 | 0.1463%
Co | 236.379 | 9708.5 | Ni | 236.566 | 0.187 | 0.187 | 3.7 | 0.03811%
Co | 236.379 | 9708.5 | W | 236.585 | 0.206 | 0.206 | 32.2 | 0.3317%
Co | 236.379 | 9708.5 | Cr | 236.591 | 0.212 | 0.212 | 20.7 | 0.2132%
Co | 236.379 | 9708.5 | Re | 236.591 | 0.212 | 0.212 | 172.1 | 1.773%
Co | 236.379 | 9708.5 | Hf | 236.599 | 0.22 | 0.22 | 195.9 | 2.018%
Co | 236.379 | 9708.5 | Th | 236.604 | 0.225 | 0.225 | 176.9 | 1.822%
Co | 236.379 | 9708.5 | Mo | 236.611 | 0.232 | 0.232 | 170.07 | 1.752%
Co | 237.863 | 15306 | Mn | 237.672 | 0.191 | 0.191 | 44 | 0.2875%
Co | 237.863 | 15306 | Rh | 237.684 | 0.179 | 0.179 | 0.3 | 0.00196%
Co | 237.863 | 15306 | Os | 237.704 | 0.159 | 0.159 | 417 | 2.724%
Co | 237.863 | 15306 | Mn | 237.715 | 0.148 | 0.148 | 43 | 0.2809%
Co | 237.863 | 15306 | Ta | 237.717 | 0.146 | 0.146 | 153.6 | 1.004%
Co | 237.863 | 15306 | W | 237.717 | 0.146 | 0.146 | 48.3 | 0.3156%
Co | 237.863 | 15306 | Co | 237.722 | 0.141 | 0.141 | 31.2 | 0.2038%
Co | 237.863 | 15306 | Ir | 237.728 | 0.135 | 0.135 | 11.4 | 0.07448%
Co | 237.863 | 15306 | Pt | 237.728 | 0.135 | 0.135 | 250.2 | 1.635%
Co | 237.863 | 15306 | W | 237.739 | 0.124 | 0.124 | 12.5 | 0.08167%
Co | 237.863 | 15306 | Os | 237.761 | 0.102 | 0.102 | 3.3 | 0.02156%
Co | 237.863 | 15306 | Th | 237.784 | 0.079 | 0.079 | 1163.5 | 7.602%
Co | 237.863 | 15306 | Ir | 237.798 | 0.065 | 0.065 | 12.8 | 0.08363%
Co | 237.863 | 15306 | Hg | 237.833 | 0.03 | 0.03 | 17 | 0.1111%
Co | 237.863 | 15306 | Ta | 237.833 | 0.03 | 0.03 | 321.1 | 2.098%
Co | 237.863 | 15306 | Al | 237.839 | 0.024 | 0.024 | 112.3 | 0.7337%
Co | 237.863 | 15306 | Re | 237.851 | 0.012 | 0.012 | 19 | 0.1241%
Co | 237.863 | 15306 | Fe | 237.855 | 0.008 | 0.008 | 12.7 | 0.08297%
Co | 237.863 | 15306 | W | 237.86 | 0.003 | 0.003 | 93.6 | 0.6115%
Co | 237.863 | 15306 | Os | 237.875 | 0.012 | 0.012 | 0.9 | 0.00588%
Co | 237.863 | 15306 | Fe | 237.9 | 0.037 | 0.037 | 10 | 0.06533%
Co | 237.863 | 15306 | Re | 237.91 | 0.047 | 0.047 | 73.4 | 0.4796%
Co | 237.863 | 15306 | Ge | 237.914 | 0.051 | 0.051 | 72 | 0.4704%
Co | 237.863 | 15306 | V | 237.916 | 0.053 | 0.053 | 133.2 | 0.8702%
Co | 237.863 | 15306 | Fe | 237.928 | 0.065 | 0.065 | 1490.2 | 9.736%
Co | 237.863 | 15306 | Ir | 237.938 | 0.075 | 0.075 | 29.4 | 0.1921%
Co | 237.863 | 15306 | Os | 237.94 | 0.077 | 0.077 | 11.8 | 0.07709%
Co | 237.863 | 15306 | Cr | 237.956 | 0.093 | 0.093 | 1.5 | 0.0098%
Co | 237.863 | 15306 | Tl | 237.958 | 0.095 | 0.095 | 179.4 | 1.172%
Co | 237.863 | 15306 | Ru | 237.96 | 0.097 | 0.097 | 26.5 | 0.1731%
Co | 237.863 | 15306 | Eu | 237.965 | 0.102 | 0.102 | 48 | 0.3136%
Co | 237.863 | 15306 | Os | 237.965 | 0.102 | 0.102 | 1.8 | 0.01176%
Co | 237.863 | 15306 | Ni | 237.972 | 0.109 | 0.109 | 3.9 | 0.02548%
Co | 237.863 | 15306 | Cr | 237.984 | 0.121 | 0.121 | 5.3 | 0.03463%
Co | 237.863 | 15306 | Ru | 237.984 | 0.121 | 0.121 | 63.1 | 0.4123%
Co | 237.863 | 15306 | Hg | 238 | 0.137 | 0.137 | 0.2 | 0.001307%
Co | 237.863 | 15306 | W | 238.016 | 0.153 | 0.153 | 45.3 | 0.296%
Co | 237.863 | 15306 | Re | 238.022 | 0.159 | 0.159 | 16.8 | 0.1098%
Co | 238.345 | 10677 | Mn | 238.21 | 0.135 | 0.135 | 0.7 | 0.006556%
Co | 238.345 | 10677 | Cr | 238.219 | 0.126 | 0.126 | 5.7 | 0.05339%
Co | 238.345 | 10677 | W | 238.223 | 0.122 | 0.122 | 6.6 | 0.06182%
Co | 238.345 | 10677 | Mo | 238.224 | 0.121 | 0.121 | 1.5 | 0.01405%
Co | 238.345 | 10677 | Nb | 238.229 | 0.116 | 0.116 | 3.8 | 0.03559%
Co | 238.345 | 10677 | Co | 238.232 | 0.113 | 0.113 | 84 | 0.7867%
Co | 238.345 | 10677 | Cr | 238.236 | 0.109 | 0.109 | 1 | 0.009366%
Co | 238.345 | 10677 | Fe | 238.236 | 0.109 | 0.109 | 78.7 | 0.7371%
Co | 238.345 | 10677 | W | 238.236 | 0.109 | 0.109 | 63.1 | 0.591%
Co | 238.345 | 10677 | Os | 238.248 | 0.097 | 0.097 | 1.5 | 0.01405%
Co | 238.345 | 10677 | V | 238.248 | 0.097 | 0.097 | 29.5 | 0.2763%
Co | 238.345 | 10677 | Rh | 238.289 | 0.056 | 0.056 | 157.9 | 1.479%
Co | 238.345 | 10677 | W | 238.299 | 0.046 | 0.046 | 39.7 | 0.3718%
Co | 238.345 | 10677 | Fe | 238.306 | 0.039 | 0.039 | 493.1 | 4.618%
Co | 238.345 | 10677 | Ir | 238.317 | 0.028 | 0.028 | 14.1 | 0.1321%
Co | 238.345 | 10677 | Fe | 238.325 | 0.02 | 0.02 | 1345.2 | 12.6%
Co | 238.345 | 10677 | Te | 238.328 | 0.017 | 0.017 | 327.6 | 3.068%
Co | 238.345 | 10677 | Cr | 238.331 | 0.014 | 0.014 | 45.9 | 0.4299%
Co | 238.345 | 10677 | Rh | 238.34 | 0.005 | 0.005 | 118.1 | 1.106%
Co | 238.345 | 10677 | Ru | 238.344 | 0.001 | 0.001 | 63.2 | 0.5919%
Co | 238.345 | 10677 | Mo | 238.352 | 0.007 | 0.007 | 13.9 | 0.1302%
Co | 238.345 | 10677 | Pt | 238.364 | 0.019 | 0.019 | 70.3 | 0.6584%
Co | 238.345 | 10677 | Sb | 238.365 | 0.02 | 0.02 | 26.6 | 0.2491%
Co | 238.345 | 10677 | Ta | 238.374 | 0.029 | 0.029 | 408.1 | 3.822%
Co | 238.345 | 10677 | Ir | 238.379 | 0.034 | 0.034 | 6.9 | 0.06462%
Co | 238.345 | 10677 | V | 238.4 | 0.055 | 0.055 | 183.6 | 1.72%
Co | 238.345 | 10677 | Mn | 238.405 | 0.06 | 0.06 | 5.1 | 0.04777%
Co | 238.345 | 10677 | Zr | 238.417 | 0.072 | 0.072 | 13.5 | 0.1264%
Co | 238.345 | 10677 | V | 238.429 | 0.084 | 0.084 | 1.9 | 0.0178%
Co | 238.345 | 10677 | Ta | 238.43 | 0.085 | 0.085 | 580 | 5.432%
Co | 238.345 | 10677 | Th | 238.436 | 0.091 | 0.091 | 135 | 1.264%
Co | 238.345 | 10677 | Fe | 238.439 | 0.094 | 0.094 | 887.4 | 8.311%
Co | 238.345 | 10677 | Ni | 238.439 | 0.094 | 0.094 | 31.5 | 0.295%
Co | 238.345 | 10677 | Ti | 238.452 | 0.107 | 0.107 | 10.6 | 0.09928%
Co | 238.345 | 10677 | Os | 238.463 | 0.118 | 0.118 | 1.8 | 0.01686%
Co | 238.345 | 10677 | Rh | 238.465 | 0.12 | 0.12 | 22.2 | 0.2079%
Co | 238.345 | 10677 | Ir | 238.481 | 0.136 | 0.136 | 76.5 | 0.7165%
Co | 238.345 | 10677 | W | 238.482 | 0.137 | 0.137 | 154.4 | 1.446%
Co | 238.345 | 10677 | Co | 238.486 | 0.141 | 0.141 | 146.67 | 1.374%
Co | 238.892 | 273225 | Fe | 238.737 | 0.155 | 0.155 | 14.2 | 0.005197%
Co | 238.892 | 273225 | Co | 238.746 | 0.146 | 0.146 | 25.7 | 0.009406%
Co | 238.892 | 273225 | Nb | 238.752 | 0.14 | 0.14 | 910.3 | 0.3332%
Co | 238.892 | 273225 | Au | 238.775 | 0.117 | 0.117 | 63.8 | 0.02335%
Co | 238.892 | 273225 | Ni | 238.776 | 0.116 | 0.116 | 319.2 | 0.1168%
Co | 238.892 | 273225 | V | 238.808 | 0.084 | 0.084 | 3.2 | 0.001171%
Co | 238.892 | 273225 | Th | 238.814 | 0.078 | 0.078 | 131.5 | 0.04813%
Co | 238.892 | 273225 | Nb | 238.827 | 0.065 | 0.065 | 257.5 | 0.09424%
Co | 238.892 | 273225 | Pd | 238.829 | 0.063 | 0.063 | 27.6 | 0.0101%
Co | 238.892 | 273225 | Ta | 238.838 | 0.054 | 0.054 | 221.4 | 0.08103%
Co | 238.892 | 273225 | W | 238.854 | 0.038 | 0.038 | 10 | 0.00366%
Co | 238.892 | 273225 | Re | 238.857 | 0.035 | 0.035 | 28.3 | 0.01036%
Co | 238.892 | 273225 | Fe | 238.863 | 0.029 | 0.029 | 8360 | 3.06%
Co | 238.892 | 273225 | Mn | 238.87 | 0.022 | 0.022 | 48 | 0.01757%
Co | 238.892 | 273225 | Mo | 238.87 | 0.022 | 0.022 | 58.7 | 0.02148%
Co | 238.892 | 273225 | Nb | 238.871 | 0.021 | 0.021 | 25 | 0.00915%
Co | 238.892 | 273225 | Pb | 238.88 | 0.012 | 0.012 | 47 | 0.0172%
Co | 238.892 | 273225 | W | 238.88 | 0.012 | 0.012 | 14.2 | 0.005197%
Co | 238.892 | 273225 | V | 238.891 | 0.001 | 0.001 | 49 | 0.01793%
Co | 238.892 | 273225 | Mn | 238.9 | 0.008 | 0.008 | 1.5 | 0.000549%
Co | 238.892 | 273225 | Rh | 238.9 | 0.008 | 0.008 | 0.9 | 0.0003294%
Co | 238.892 | 273225 | W | 238.908 | 0.016 | 0.016 | 58.3 | 0.02134%
Co | 238.892 | 273225 | Ta | 238.911 | 0.019 | 0.019 | 159.4 | 0.05834%
Co | 238.892 | 273225 | Re | 238.912 | 0.02 | 0.02 | 8.4 | 0.003074%
Co | 238.892 | 273225 | V | 238.915 | 0.023 | 0.023 | 21 | 0.007686%
Co | 238.892 | 273225 | Mo | 238.924 | 0.032 | 0.032 | 140 | 0.05124%
Co | 238.892 | 273225 | W | 238.925 | 0.033 | 0.033 | 16 | 0.005856%
Co | 238.892 | 273225 | Zr | 238.931 | 0.039 | 0.039 | 58.6 | 0.02145%
Co | 238.892 | 273225 | Cr | 238.943 | 0.051 | 0.051 | 6.9 | 0.002525%
Co | 238.892 | 273225 | Ge | 238.947 | 0.055 | 0.055 | 78 | 0.02855%
Co | 238.892 | 273225 | Zr | 238.953 | 0.061 | 0.061 | 93.1 | 0.03407%
Co | 238.892 | 273225 | Co | 238.954 | 0.062 | 0.062 | 2919 | 1.068%
Co | 238.892 | 273225 | In | 238.954 | 0.062 | 0.062 | 5.7 | 0.002086%
Co | 238.892 | 273225 | Pt | 238.954 | 0.062 | 0.062 | 43 | 0.01574%
Co | 238.892 | 273225 | Ta | 238.96 | 0.068 | 0.068 | 172.2 | 0.06302%
Co | 238.892 | 273225 | V | 238.97 | 0.078 | 0.078 | 139.7 | 0.05113%
Co | 238.892 | 273225 | Cr | 238.974 | 0.082 | 0.082 | 49.5 | 0.01812%
Co | 238.892 | 273225 | Cr | 238.995 | 0.103 | 0.103 | 1.8 | 0.0006588%
Dy | 340.78 | 27582.9 | Er | 340.636 | 0.144 | 0.144 | 436.3 | 1.582% | Y
Dy | 340.78 | 27582.9 | Rh | 340.655 | 0.125 | 0.125 | 42.6 | 0.1544%
Dy | 340.78 | 27582.9 | Os | 340.667 | 0.113 | 0.113 | 0.5 | 0.001813%
Dy | 340.78 | 27582.9 | Ta | 340.667 | 0.113 | 0.113 | 468.9 | 1.7%
Dy | 340.78 | 27582.9 | Dy | 340.676 | 0.104 | 0.104 | 687.2 | 2.491% | Y
Dy | 340.78 | 27582.9 | Fe | 340.68 | 0.1 | 0.1 | 15.4 | 0.05583%
Dy | 340.78 | 27582.9 | Co | 340.688 | 0.092 | 0.092 | 25 | 0.09064%
Dy | 340.78 | 27582.9 | Gd | 340.692 | 0.088 | 0.088 | 22.5 | 0.08157% | Y
Dy | 340.78 | 27582.9 | Ta | 340.694 | 0.086 | 0.086 | 166.1 | 0.6022%
Dy | 340.78 | 27582.9 | Hf | 340.714 | 0.066 | 0.066 | 12.1 | 0.04387%
Dy | 340.78 | 27582.9 | Dy | 340.716 | 0.064 | 0.064 | 1322.7 | 4.795% | Y
Dy | 340.78 | 27582.9 | Ti | 340.721 | 0.059 | 0.059 | 640.3 | 2.321%
Dy | 340.78 | 27582.9 | Cr | 340.724 | 0.056 | 0.056 | 15.1 | 0.05474%
Dy | 340.78 | 27582.9 | Ce | 340.725 | 0.055 | 0.055 | 279.2 | 1.012% | Y
Dy | 340.78 | 27582.9 | Ni | 340.73 | 0.05 | 0.05 | 29.2 | 0.1059%
Dy | 340.78 | 27582.9 | Fe | 340.746 | 0.034 | 0.034 | 174.1 | 0.6312%
Dy | 340.78 | 27582.9 | Co | 340.747 | 0.033 | 0.033 | 8.5 | 0.03082%
Dy | 340.78 | 27582.9 | Gd | 340.756 | 0.024 | 0.024 | 5031.9 | 18.24% | Y
Dy | 340.78 | 27582.9 | Th | 340.763 | 0.017 | 0.017 | 142.6 | 0.517%
Dy | 340.78 | 27582.9 | Hf | 340.776 | 0.004 | 0.004 | 920.8 | 3.338%
Dy | 340.78 | 27582.9 | Mn | 340.796 | 0.016 | 0.016 | 1.4 | 0.005076%
Dy | 340.78 | 27582.9 | U | 340.798 | 0.018 | 0.018 | 156 | 0.5656%
Dy | 340.78 | 27582.9 | Sn | 340.799 | 0.019 | 0.019 | 0.1 | 0.0003625%
Dy | 340.78 | 27582.9 | Cr | 340.8 | 0.02 | 0.02 | 10.4 | 0.0377%
Dy | 340.78 | 27582.9 | Zr | 340.81 | 0.03 | 0.03 | 2181.6 | 7.909%
Dy | 340.78 | 27582.9 | Pt | 340.813 | 0.033 | 0.033 | 265.1 | 0.9611%
Dy | 340.78 | 27582.9 | Dy | 340.814 | 0.034 | 0.034 | 2065.8 | 7.489% | Y
Dy | 340.78 | 27582.9 | Pd | 340.86 | 0.08 | 0.08 | 0.3 | 0.001088%
Dy | 340.78 | 27582.9 | Th | 340.864 | 0.084 | 0.084 | 438 | 1.588%
Dy | 340.78 | 27582.9 | Nb | 340.867 | 0.087 | 0.087 | 3365 | 12.2%
Dy | 340.78 | 27582.9 | Re | 340.867 | 0.087 | 0.087 | 78 | 0.2828%
Dy | 340.78 | 27582.9 | Sm | 340.868 | 0.088 | 0.088 | 3988.4 | 14.46%
Dy | 340.78 | 27582.9 | Er | 340.869 | 0.089 | 0.089 | 1679.2 | 6.088% | Y
Dy | 340.78 | 27582.9 | Os | 340.875 | 0.095 | 0.095 | 0.5 | 0.001813%
Dy | 340.78 | 27582.9 | Cr | 340.876 | 0.096 | 0.096 | 4397.8 | 15.94%
Dy | 340.78 | 27582.9 | Ce | 340.88 | 0.1 | 0.1 | 85.3 | 0.3092% | Y
Dy | 340.78 | 27582.9 | V | 340.896 | 0.116 | 0.116 | 55.4 | 0.2008%
Dy | 340.78 | 27582.9 | Co | 340.917 | 0.137 | 0.137 | 1316.5 | 4.773%
Dy | 340.78 | 27582.9 | Nb | 340.919 | 0.139 | 0.139 | 1782.2 | 6.461%
Dy | 340.78 | 27582.9 | Th | 340.927 | 0.147 | 0.147 | 695.2 | 2.52%
Dy | 352.398 | 24487 | Co | 352.157 | 0.241 | 0.241 | 669.7 | 2.735%
Dy | 352.398 | 24487 | V | 352.184 | 0.214 | 0.214 | 387.9 | 1.584%
Dy | 352.398 | 24487 | Ce | 352.188 | 0.21 | 0.21 | 1763 | 7.2% | Y
Dy | 352.398 | 24487 | W | 352.191 | 0.207 | 0.207 | 10.3 | 0.04206%
Dy | 352.398 | 24487 | Th | 352.192 | 0.206 | 0.206 | 1813.5 | 7.406%
Dy | 352.398 | 24487 | Ir | 352.202 | 0.196 | 0.196 | 93.9 | 0.3835%
Dy | 352.398 | 24487 | Nd | 352.204 | 0.194 | 0.194 | 398.1 | 1.626% | Y
Dy | 352.398 | 24487 | Gd | 352.245 | 0.153 | 0.153 | 397 | 1.621% | Y
Dy | 352.398 | 24487 | Co | 352.284 | 0.114 | 0.114 | 27.6 | 0.1127%
Dy | 352.398 | 24487 | Dy | 352.286 | 0.112 | 0.112 | 892.1 | 3.643% | Y
Dy | 352.398 | 24487 | Hf | 352.303 | 0.095 | 0.095 | 285.2 | 1.165%
Dy | 352.398 | 24487 | Ce | 352.31 | 0.088 | 0.088 | 154.6 | 0.6314% | Y
Dy | 352.398 | 24487 | Ta | 352.316 | 0.082 | 0.082 | 203.6 | 0.8315%
Dy | 352.398 | 24487 | Co | 352.343 | 0.055 | 0.055 | 1061.5 | 4.335%
Dy | 352.398 | 24487 | Ni | 352.346 | 0.052 | 0.052 | 35.6 | 0.1454%
Dy | 352.398 | 24487 | U | 352.357 | 0.041 | 0.041 | 318.4 | 1.3%
Dy | 352.398 | 24487 | Os | 352.363 | 0.035 | 0.035 | 3.5 | 0.01429%
Dy | 352.398 | 24487 | Tb | 352.366 | 0.032 | 0.032 | 8377.3 | 34.21%
Dy | 352.398 | 24487 | Ce | 352.407 | 0.009 | 0.009 | 409.5 | 1.672% | Y
Dy | 352.398 | 24487 | Gd | 352.419 | 0.021 | 0.021 | 5198.6 | 21.23% | Y
Dy | 352.398 | 24487 | Mo | 352.422 | 0.024 | 0.024 | 16.4 | 0.06697%
Dy | 352.398 | 24487 | Cu | 352.423 | 0.025 | 0.025 | 26.8 | 0.1094%
Dy | 352.398 | 24487 | Fe | 352.424 | 0.026 | 0.026 | 12.6 | 0.05146%
Dy | 352.398 | 24487 | Ni | 352.453 | 0.055 | 0.055 | 12938 | 52.84%
Dy | 352.398 | 24487 | Dy | 352.463 | 0.065 | 0.065 | 788.4 | 3.22% | Y
Dy | 352.398 | 24487 | Mo | 352.465 | 0.067 | 0.067 | 433.9 | 1.772%
Dy | 352.398 | 24487 | V | 352.471 | 0.073 | 0.073 | 1335.4 | 5.454%
Dy | 352.398 | 24487 | Er | 352.491 | 0.093 | 0.093 | 4983 | 20.35% | Y
Dy | 352.398 | 24487 | Dy | 352.493 | 0.095 | 0.095 | 4.2 | 0.01715% | Y
Dy | 352.398 | 24487 | Ba | 352.497 | 0.099 | 0.099 | 12.7 | 0.05186%
Dy | 352.398 | 24487 | Mo | 352.498 | 0.1 | 0.1 | 46.9 | 0.1915%
Dy | 352.398 | 24487 | Co | 352.5 | 0.102 | 0.102 | 0.3 | 0.001225%
Dy | 352.398 | 24487 | Tb | 352.514 | 0.116 | 0.116 | 2436.1 | 9.949%
Dy | 352.398 | 24487 | U | 352.514 | 0.116 | 0.116 | 215.1 | 0.8784%
Dy | 352.398 | 24487 | Gd | 352.515 | 0.117 | 0.117 | 20.8 | 0.08494% | Y
Dy | 352.398 | 24487 | Nb | 352.521 | 0.123 | 0.123 | 23.1 | 0.09434%
Dy | 352.398 | 24487 | Y | 352.522 | 0.124 | 0.124 | 61.77 | 0.2523% | Y
Dy | 353.171 | 87732 | Ce | 353.002 | 0.169 | 0.169 | 51.7 | 0.05893% | Y
Dy | 353.171 | 87732 | Os | 353.006 | 0.165 | 0.165 | 1.3 | 0.001482%
Dy | 353.171 | 87732 | Cu | 353.038 | 0.133 | 0.133 | 17.4 | 0.01983%
Dy | 353.171 | 87732 | Ni | 353.059 | 0.112 | 0.112 | 20.5 | 0.02337%
Dy | 353.171 | 87732 | Sm | 353.06 | 0.111 | 0.111 | 743.1 | 0.847%
Dy | 353.171 | 87732 | Ce | 353.063 | 0.108 | 0.108 | 164 | 0.1869% | Y
Dy | 353.171 | 87732 | V | 353.076 | 0.095 | 0.095 | 3748.3 | 4.272%
Dy | 353.171 | 87732 | Zr | 353.086 | 0.085 | 0.085 | 764.4 | 0.8713%
Dy | 353.171 | 87732 | Hf | 353.087 | 0.084 | 0.084 | 10.3 | 0.01174%
Dy | 353.171 | 87732 | Ce | 353.095 | 0.076 | 0.076 | 251.7 | 0.2869% | Y
Dy | 353.171 | 87732 | U | 353.111 | 0.06 | 0.06 | 436 | 0.497%
Dy | 353.171 | 87732 | Eu | 353.113 | 0.058 | 0.058 | 710.3 | 0.8096%
Dy | 353.171 | 87732 | Hf | 353.123 | 0.048 | 0.048 | 11.2 | 0.01277%
Dy | 353.171 | 87732 | Mo | 353.129 | 0.042 | 0.042 | 6.9 | 0.007865%
Dy | 353.171 | 87732 | Ru | 353.139 | 0.032 | 0.032 | 20.1 | 0.02291%
Dy | 353.171 | 87732 | Co | 353.14 | 0.031 | 0.031 | 11 | 0.01254%
Dy | 353.171 | 87732 | V | 353.149 | 0.022 | 0.022 | 66.2 | 0.07546%
Dy | 353.171 | 87732 | Cr | 353.155 | 0.016 | 0.016 | 17 | 0.01938%
Dy | 353.171 | 87732 | Ta | 353.158 | 0.013 | 0.013 | 21.1 | 0.02405%
Dy | 353.171 | 87732 | Ce | 353.159 | 0.012 | 0.012 | 204.1 | 0.2326% | Y
Dy | 353.171 | 87732 | Th | 353.193 | 0.022 | 0.022 | 275.3 | 0.3138%
Dy | 353.171 | 87732 | Mn | 353.211 | 0.04 | 0.04 | 701.1 | 0.7991%
Dy | 353.171 | 87732 | Eu | 353.223 | 0.052 | 0.052 | 148.9 | 0.1697%
Dy | 353.171 | 87732 | V | 353.228 | 0.057 | 0.057 | 32.9 | 0.0375%
Dy | 353.171 | 87732 | Sm | 353.252 | 0.081 | 0.081 | 565.8 | 0.6449%
Dy | 353.171 | 87732 | Ce | 353.261 | 0.09 | 0.09 | 286.2 | 0.3262% | Y
Dy | 353.171 | 87732 | Fe | 353.261 | 0.09 | 0.09 | 1.8 | 0.002052%
Dy | 353.171 | 87732 | U | 353.278 | 0.107 | 0.107 | 85 | 0.09689%
Dy | 353.171 | 87732 | Os | 353.279 | 0.108 | 0.108 | 1.2 | 0.001368%
Dy | 353.171 | 87732 | Ru | 353.281 | 0.11 | 0.11 | 45.6 | 0.05198%
Dy | 353.171 | 87732 | Ce | 353.287 | 0.116 | 0.116 | 227.5 | 0.2593% | Y
Dy | 353.171 | 87732 | Fe | 353.32 | 0.149 | 0.149 | 34.1 | 0.03887%
Dy | 353.171 | 87732 | Zr | 353.323 | 0.152 | 0.152 | 152.3 | 0.1736%
Dy | 353.171 | 87732 | Co | 353.335 | 0.164 | 0.164 | 327.4 | 0.3732%
Dy | 353.171 | 87732 | Os | 353.341 | 0.17 | 0.17 | 0.7 | 0.0007979%
Dy | 353.171 | 87732 | Ce | 353.356 | 0.185 | 0.185 | 213.7 | 0.2436% | Y
Dy | 353.171 | 87732 | U | 353.357 | 0.186 | 0.186 | 488.6 | 0.5569%
Dy | 353.171 | 87732 | Nd | 353.359 | 0.188 | 0.188 | 333.6 | 0.3802% | Y
Dy | 353.171 | 87732 | Nb | 353.367 | 0.196 | 0.196 | 37.2 | 0.0424%
Dy | 353.171 | 87732 | V | 353.367 | 0.196 | 0.196 | 143 | 0.163%
Dy | 353.602 | 15894.4 | Dy | 353.445 | 0.157 | 0.157 | 492.3 | 3.097% | Y
Dy | 353.602 | 15894.4 | W | 353.449 | 0.153 | 0.153 | 5 | 0.03146%
Dy | 353.602 | 15894.4 | Mo | 353.462 | 0.14 | 0.14 | 69.7 | 0.4385%
Dy | 353.602 | 15894.4 | Dy | 353.496 | 0.106 | 0.106 | 9120.8 | 57.38% | Y
Dy | 353.602 | 15894.4 | Ce | 353.505 | 0.097 | 0.097 | 47.1 | 0.2963% | Y
Dy | 353.602 | 15894.4 | Zr | 353.516 | 0.086 | 0.086 | 54.2 | 0.341%
Dy | 353.602 | 15894.4 | Nb | 353.528 | 0.074 | 0.074 | 4497 | 28.29%
Dy | 353.602 | 15894.4 | Ru | 353.538 | 0.064 | 0.064 | 10.9 | 0.06858%
Dy | 353.602 | 15894.4 | Ti | 353.541 | 0.061 | 0.061 | 1911.4 | 12.03%
Dy | 353.602 | 15894.4 | Hf | 353.555 | 0.047 | 0.047 | 5260.7 | 33.1%
Dy | 353.602 | 15894.4 | W | 353.555 | 0.047 | 0.047 | 10.3 | 0.0648%
Dy | 353.602 | 15894.4 | Ce | 353.557 | 0.045 | 0.045 | 135.4 | 0.8519% | Y
Dy | 353.602 | 15894.4 | Sm | 353.563 | 0.039 | 0.039 | 676.2 | 4.254%
Dy | 353.602 | 15894.4 | Cd | 353.569 | 0.033 | 0.033 | 0.4 | 0.002517%
Dy | 353.602 | 15894.4 | Sc | 353.571 | 0.031 | 0.031 | 30878.3 | 194.3%
Dy | 353.602 | 15894.4 | U | 353.583 | 0.019 | 0.019 | 37.8 | 0.2378%
Dy | 353.602 | 15894.4 | Ru | 353.584 | 0.018 | 0.018 | 16.9 | 0.1063%
Dy | 353.602 | 15894.4 | Co | 353.59 | 0.012 | 0.012 | 9.4 | 0.05914%
Dy | 353.602 | 15894.4 | Ta | 353.629 | 0.027 | 0.027 | 6.7 | 0.04215%
Dy | 353.602 | 15894.4 | Tb | 353.632 | 0.03 | 0.03 | 1382.1 | 8.696%
Dy | 353.602 | 15894.4 | Yb | 353.646 | 0.044 | 0.044 | 23 | 0.1447% | Y
Dy | 353.602 | 15894.4 | Fe | 353.656 | 0.054 | 0.054 | 39.1 | 0.246%
Dy | 353.602 | 15894.4 | Dy | 353.658 | 0.056 | 0.056 | 516.9 | 3.252% | Y
Dy | 353.602 | 15894.4 | Hf | 353.663 | 0.061 | 0.061 | 95.1 | 0.5983%
Dy | 353.602 | 15894.4 | Ce | 353.67 | 0.068 | 0.068 | 206.9 | 1.302% | Y
Dy | 353.602 | 15894.4 | Cr | 353.671 | 0.069 | 0.069 | 22 | 0.1384%
Dy | 353.602 | 15894.4 | Zr | 353.694 | 0.092 | 0.092 | 563 | 3.542%
Dy | 353.602 | 15894.4 | Gd | 353.715 | 0.113 | 0.113 | 107.9 | 0.6789% | Y
Dy | 353.602 | 15894.4 | Th | 353.716 | 0.114 | 0.114 | 448.6 | 2.822%
Dy | 353.602 | 15894.4 | Ni | 353.724 | 0.122 | 0.122 | 23 | 0.1447%
Dy | 353.602 | 15894.4 | Mo | 353.728 | 0.126 | 0.126 | 80.3 | 0.5052%
Dy | 353.602 | 15894.4 | Ce | 353.744 | 0.142 | 0.142 | 117.6 | 0.7399% | Y
Dy | 353.602 | 15894.4 | W | 353.745 | 0.143 | 0.143 | 10.6 | 0.06669%
Dy | 353.602 | 15894.4 | Re | 353.746 | 0.144 | 0.144 | 5.4 | 0.03397%
Dy | 353.602 | 15894.4 | U | 353.746 | 0.144 | 0.144 | 88.2 | 0.5549%
Dy | 353.602 | 15894.4 | Nb | 353.748 | 0.146 | 0.146 | 736.4 | 4.633%
Dy | 357.625 | 12386.1 | Co | 357.497 | 0.128 | 0.128 | 336.5 | 2.717%
Dy | 357.625 | 12386.1 | W | 357.522 | 0.103 | 0.103 | 14.2 | 0.1146%
Dy | 357.625 | 12386.1 | Ce | 357.529 | 0.096 | 0.096 | 200.8 | 1.621% | Y
Dy | 357.625 | 12386.1 | Th | 357.532 | 0.093 | 0.093 | 2089 | 16.87%
Dy | 357.625 | 12386.1 | Co | 357.535 | 0.09 | 0.09 | 695.5 | 5.615%
Dy | 357.625 | 12386.1 | Fe | 357.537 | 0.088 | 0.088 | 13.8 | 0.1114%
Dy | 357.625 | 12386.1 | Sn | 357.545 | 0.08 | 0.08 | 0.3 | 0.002422%
Dy | 357.625 | 12386.1 | U | 357.547 | 0.078 | 0.078 | 96.1 | 0.7759%
Dy | 357.625 | 12386.1 | Mo | 357.56 | 0.065 | 0.065 | 9.4 | 0.07589%
Dy | 357.625 | 12386.1 | U | 357.576 | 0.049 | 0.049 | 105.4 | 0.851%
Dy | 357.625 | 12386.1 | Zr | 357.578 | 0.047 | 0.047 | 572.5 | 4.622%
Dy | 357.625 | 12386.1 | Nb | 357.585 | 0.04 | 0.04 | 495.3 | 3.999%
Dy | 357.625 | 12386.1 | Ni | 357.593 | 0.032 | 0.032 | 3.3 | 0.02664%
Dy | 357.625 | 12386.1 | Fe | 357.598 | 0.027 | 0.027 | 3.4 | 0.02745%
Dy | 357.625 | 12386.1 | W | 357.598 | 0.027 | 0.027 | 8.3 | 0.06701%
Dy | 357.625 | 12386.1 | V | 357.605 | 0.02 | 0.02 | 93.5 | 0.7549%
Dy | 357.625 | 12386.1 | Nd | 357.615 | 0.01 | 0.01 | 205.6 | 1.66% | Y
Dy | 357.625 | 12386.1 | Mo | 357.617 | 0.008 | 0.008 | 47 | 0.3795%
Dy | 357.625 | 12386.1 | U | 357.622 | 0.003 | 0.003 | 276.6 | 2.233%
Dy | 357.625 | 12386.1 | Ce | 357.623 | 0.002 | 0.002 | 655.5 | 5.292% | Y
Dy | 357.625 | 12386.1 | Sc | 357.634 | 0.009 | 0.009 | 200450 | 1618%
Dy | 357.625 | 12386.1 | Th | 357.656 | 0.031 | 0.031 | 96.9 | 0.7823%
Dy | 357.625 | 12386.1 | Fe | 357.676 | 0.051 | 0.051 | 43 | 0.3472%
Dy | 357.625 | 12386.1 | Ni | 357.676 | 0.051 | 0.051 | 45.2 | 0.3649%
Dy | 357.625 | 12386.1 | Zr | 357.684 | 0.059 | 0.059 | 23370.4 | 188.7%
Dy | 357.625 | 12386.1 | Dy | 357.687 | 0.062 | 0.062 | 6317.1 | 51% | Y
Dy | 357.625 | 12386.1 | U | 357.708 | 0.083 | 0.083 | 93 | 0.7508%
Dy | 357.625 | 12386.1 | Th | 357.721 | 0.096 | 0.096 | 135.4 | 1.093%
Dy | 357.625 | 12386.1 | V | 357.723 | 0.098 | 0.098 | 42.5 | 0.3431%
Dy | 357.625 | 12386.1 | Ce | 357.746 | 0.121 | 0.121 | 5279.5 | 42.62% | Y
Dy | 357.625 | 12386.1 | Zr | 357.756 | 0.131 | 0.131 | 80.1 | 0.6467%
Dy | 357.625 | 12386.1 | Nb | 357.772 | 0.147 | 0.147 | 55.6 | 0.4489%
Dy | 357.625 | 12386.1 | Sm | 357.778 | 0.153 | 0.153 | 1067.3 | 8.617%
Dy | 357.625 | 12386.1 | Mn | 357.787 | 0.162 | 0.162 | 595.6 | 4.809%
Dy | 357.625 | 12386.1 | V | 357.788 | 0.163 | 0.163 | 60.3 | 0.4868%
Dy | 357.625 | 12386.1 | U | 357.792 | 0.167 | 0.167 | 26.4 | 0.2131%
Dy | 357.625 | 12386.1 | Dy | 357.798 | 0.173 | 0.173 | 2638.9 | 21.31% | Y
Dy | 357.625 | 12386.1 | Co | 357.807 | 0.182 | 0.182 | 45.9 | 0.3706%
Dy | 357.625 | 12386.1 | Th | 357.816 | 0.191 | 0.191 | 152.6 | 1.232%
Dy | 364.54 | 16509.7 | Co | 364.318 | 0.222 | 0.222 | 14.8 | 0.08964%
Dy | 364.54 | 16509.7 | Cr | 364.32 | 0.22 | 0.22 | 6.5 | 0.03937%
Dy | 364.54 | 16509.7 | Nb | 364.334 | 0.206 | 0.206 | 47 | 0.2847%
Dy | 364.54 | 16509.7 | Fe | 364.368 | 0.172 | 0.172 | 3.9 | 0.02362%
Dy | 364.54 | 16509.7 | Nb | 364.37 | 0.17 | 0.17 | 9.7 | 0.05875%
Dy | 364.54 | 16509.7 | Sc | 364.376 | 0.164 | 0.164 | 89.9 | 0.5445%
Dy | 364.54 | 16509.7 | Dy | 364.393 | 0.147 | 0.147 | 406 | 2.459% | Y
Dy | 364.54 | 16509.7 | Hf | 364.435 | 0.105 | 0.105 | 3073.1 | 18.61%
Dy | 364.54 | 16509.7 | Th | 364.435 | 0.105 | 0.105 | 78.2 | 0.4737%
Dy | 364.54 | 16509.7 | Ca | 364.441 | 0.099 | 0.099 | 112.8 | 0.6832%
Dy | 364.54 | 16509.7 | Th | 364.471 | 0.069 | 0.069 | 38.8 | 0.235%
Dy | 364.54 | 16509.7 | V | 364.471 | 0.069 | 0.069 | 47 | 0.2847%
Dy | 364.54 | 16509.7 | Cr | 364.475 | 0.065 | 0.065 | 11.9 | 0.07208%
Dy | 364.54 | 16509.7 | Nb | 364.493 | 0.047 | 0.047 | 11.1 | 0.06723%
Dy | 364.54 | 16509.7 | U | 364.503 | 0.037 | 0.037 | 133.7 | 0.8098%
Dy | 364.54 | 16509.7 | Fe | 364.506 | 0.034 | 0.034 | 1.3 | 0.007874%
Dy | 364.54 | 16509.7 | Co | 364.519 | 0.021 | 0.021 | 3.1 | 0.01878%
Dy | 364.54 | 16509.7 | Sc | 364.531 | 0.009 | 0.009 | 35830 | 217%
Dy | 364.54 | 16509.7 | Sm | 364.539 | 0.001 | 0.001 | 2070.9 | 12.54%
Dy | 364.54 | 16509.7 | U | 364.54 | 0 | 0 | 29.2 | 0.1769%
Dy | 364.54 | 16509.7 | La | 364.541 | 0.001 | 0.001 | 7567.6 | 45.84%
Dy | 364.54 | 16509.7 | Ce | 364.546 | 0.006 | 0.006 | 249.2 | 1.509% | Y
Dy | 364.54 | 16509.7 | Pr | 364.555 | 0.015 | 0.015 | 1173.6 | 7.109%
Dy | 364.54 | 16509.7 | W | 364.561 | 0.021 | 0.021 | 37.2 | 0.2253%
Dy | 364.54 | 16509.7 | Gd | 364.562 | 0.022 | 0.022 | 1756.3 | 10.64% | Y
Dy | 364.54 | 16509.7 | Nd | 364.565 | 0.025 | 0.025 | 334.6 | 2.027% | Y
Dy | 364.54 | 16509.7 | Fe | 364.582 | 0.042 | 0.042 | 48 | 0.2907%
Dy | 364.54 | 16509.7 | Dy | 364.586 | 0.046 | 0.046 | 413.3 | 2.503% | Y
Dy | 364.54 | 16509.7 | Sm | 364.59 | 0.05 | 0.05 | 457.9 | 2.774%
Dy | 364.54 | 16509.7 | V | 364.592 | 0.052 | 0.052 | 40.3 | 0.2441%
Dy | 364.54 | 16509.7 | Er | 364.594 | 0.054 | 0.054 | 2249.5 | 13.63% | Y
Dy | 364.54 | 16509.7 | Ru | 364.611 | 0.071 | 0.071 | 11.7 | 0.07087%
Dy | 364.54 | 16509.7 | Gd | 364.62 | 0.08 | 0.08 | 13368.1 | 80.97% | Y
Dy | 364.54 | 16509.7 | Pr | 364.63 | 0.09 | 0.09 | 600.6 | 3.638%
Dy | 364.54 | 16509.7 | W | 364.659 | 0.119 | 0.119 | 38.3 | 0.232%
Dy | 364.54 | 16509.7 | Dy | 364.661 | 0.121 | 0.121 | 262.2 | 1.588% | Y
Dy | 364.54 | 16509.7 | Er | 364.676 | 0.136 | 0.136 | 130.1 | 0.788% | Y
Dy | 364.54 | 16509.7 | U | 364.685 | 0.145 | 0.145 | 41 | 0.2483%
Dy | 364.54 | 16509.7 | Sc | 364.691 | 0.151 | 0.151 | 14.4 | 0.08722%
Dy | 387.211 | 35902.3 | Ta | 387.064 | 0.147 | 0.147 | 166.1 | 0.4626%
Dy | 387.211 | 35902.3 | Pr | 387.072 | 0.139 | 0.139 | 2476.4 | 6.898%
Dy | 387.211 | 35902.3 | Mn | 387.079 | 0.132 | 0.132 | 1.3 | 0.003621%
Dy | 387.211 | 35902.3 | Ce | 387.087 | 0.124 | 0.124 | 722 | 2.011% | Y
Dy | 387.211 | 35902.3 | U | 387.103 | 0.108 | 0.108 | 1239.8 | 3.453%
Dy | 387.211 | 35902.3 | Th | 387.107 | 0.104 | 0.104 | 77.6 | 0.2161%
Dy | 387.211 | 35902.3 | V | 387.107 | 0.104 | 0.104 | 128.9 | 0.359%
Dy | 387.211 | 35902.3 | Nb | 387.119 | 0.092 | 0.092 | 16.4 | 0.04568%
Dy | 387.211 | 35902.3 | Mo | 387.145 | 0.066 | 0.066 | 41.4 | 0.1153%
Dy | 387.211 | 35902.3 | Th | 387.146 | 0.065 | 0.065 | 192.1 | 0.5351%
Dy | 387.211 | 35902.3 | Ni | 387.159 | 0.052 | 0.052 | 23 | 0.06406%
Dy | 387.211 | 35902.3 | Dy | 387.163 | 0.048 | 0.048 | 1098.9 | 3.061% | Y
Dy | 387.211 | 35902.3 | La | 387.164 | 0.047 | 0.047 | 76758.8 | 213.8%
Dy | 387.211 | 35902.3 | Mn | 387.168 | 0.043 | 0.043 | 1.2 | 0.003342%
Dy | 387.211 | 35902.3 | Fe | 387.175 | 0.036 | 0.036 | 14.7 | 0.04094%
Dy | 387.211 | 35902.3 | Sm | 387.178 | 0.033 | 0.033 | 5884.7 | 16.39%
Dy | 387.211 | 35902.3 | Ce | 387.18 | 0.031 | 0.031 | 413.8 | 1.153% | Y
Dy | 387.211 | 35902.3 | Mo | 387.189 | 0.022 | 0.022 | 55.3 | 0.154%
Dy | 387.211 | 35902.3 | Rh | 387.239 | 0.028 | 0.028 | 23.2 | 0.06462%
Dy | 387.211 | 35902.3 | Fe | 387.25 | 0.039 | 0.039 | 301.1 | 0.8387%
Dy | 387.211 | 35902.3 | Ca | 387.254 | 0.043 | 0.043 | 9.1 | 0.02535%
Dy | 387.211 | 35902.3 | Hf | 387.255 | 0.044 | 0.044 | 1507.4 | 4.199%
Dy | 387.211 | 35902.3 | Pr | 387.27 | 0.059 | 0.059 | 332.8 | 0.927%
Dy | 387.211 | 35902.3 | Eu | 387.272 | 0.061 | 0.061 | 79.2 | 0.2206%
Dy | 387.211 | 35902.3 | Th | 387.272 | 0.061 | 0.061 | 3361 | 9.362%
Dy | 387.211 | 35902.3 | W | 387.283 | 0.072 | 0.072 | 45 | 0.1253%
Dy | 387.211 | 35902.3 | Tb | 387.286 | 0.075 | 0.075 | 73.9 | 0.2058%
Dy | 387.211 | 35902.3 | Co | 387.302 | 0.091 | 0.091 | 1811.5 | 5.046%
Dy | 387.211 | 35902.3 | Mo | 387.311 | 0.1 | 0.1 | 13.1 | 0.03649%
Dy | 387.211 | 35902.3 | Sm | 387.321 | 0.11 | 0.11 | 1165.8 | 3.247%
Dy | 387.211 | 35902.3 | Ti | 387.322 | 0.111 | 0.111 | 99.7 | 0.2777%
Dy | 387.211 | 35902.3 | Ce | 387.325 | 0.114 | 0.114 | 514.8 | 1.434% | Y
Dy | 387.211 | 35902.3 | Ru | 387.353 | 0.142 | 0.142 | 55.2 | 0.1538%
Dy | 387.211 | 35902.3 | Sm | 387.359 | 0.148 | 0.148 | 322.9 | 0.8994%
Dy | 387.211 | 35902.3 | V | 387.361 | 0.15 | 0.15 | 333.6 | 0.9292%
Dy | 387.211 | 35902.3 | V | 387.362 | 0.151 | 0.151 | 35.5 | 0.09888%
Dy | 389.853 | 17081.9 | Sm | 389.697 | 0.156 | 0.156 | 6554.6 | 38.37%
Dy | 389.853 | 17081.9 | V | 389.708 | 0.145 | 0.145 | 56.2 | 0.329%
Dy | 389.853 | 17081.9 | Ru | 389.724 | 0.129 | 0.129 | 10.9 | 0.06381%
Dy | 389.853 | 17081.9 | Pr | 389.725 | 0.128 | 0.128 | 1644.2 | 9.625%
Dy | 389.853 | 17081.9 | Ce | 389.742 | 0.111 | 0.111 | 217.2 | 1.272% | Y
Dy | 389.853 | 17081.9 | Nd | 389.763 | 0.09 | 0.09 | 1404.2 | 8.22% | Y
Dy | 389.853 | 17081.9 | Zr | 389.764 | 0.089 | 0.089 | 26 | 0.1522%
Dy | 389.853 | 17081.9 | Cr | 389.765 | 0.088 | 0.088 | 17.4 | 0.1019%
Dy | 389.853 | 17081.9 | U | 389.771 | 0.082 | 0.082 | 162.3 | 0.9501%
Dy | 389.853 | 17081.9 | Au | 389.787 | 0.066 | 0.066 | 52.2 | 0.3056%
Dy | 389.853 | 17081.9 | Fe | 389.789 | 0.064 | 0.064 | 30.9 | 0.1809%
Dy | 389.853 | 17081.9 | Tb | 389.789 | 0.064 | 0.064 | 786.5 | 4.604%
Dy | 389.853 | 17081.9 | W | 389.791 | 0.062 | 0.062 | 25.3 | 0.1481%
Dy | 389.853 | 17081.9 | V | 389.798 | 0.055 | 0.055 | 151.7 | 0.8881%
Dy | 389.853 | 17081.9 | Mo | 389.824 | 0.029 | 0.029 | 22.8 | 0.1335%
Dy | 389.853 | 17081.9 | Ce | 389.826 | 0.027 | 0.027 | 2089 | 12.23% | Y
Dy | 389.853 | 17081.9 | Nb | 389.828 | 0.025 | 0.025 | 865.3 | 5.066%
Dy | 389.853 | 17081.9 | Mn | 389.834 | 0.019 | 0.019 | 12.6 | 0.07376%
Dy | 389.853 | 17081.9 | Ru | 389.836 | 0.017 | 0.017 | 10.4 | 0.06088%
Dy | 389.853 | 17081.9 | Th | 389.851 | 0.002 | 0.002 | 84.1 | 0.4923%
Dy | 389.853 | 17081.9 | La | 389.859 | 0.006 | 0.006 | 18.9 | 0.1106%
Dy | 389.853 | 17081.9 | Pr | 389.884 | 0.031 | 0.031 | 1431.2 | 8.378%
Dy | 389.853 | 17081.9 | Ce | 389.894 | 0.041 | 0.041 | 927 | 5.427% | Y
Dy | 389.853 | 17081.9 | U | 389.91 | 0.057 | 0.057 | 89.5 | 0.5239%
Dy | 389.853 | 17081.9 | V | 389.914 | 0.061 | 0.061 | 1221.8 | 7.153%
Dy | 389.853 | 17081.9 | Tb | 389.919 | 0.066 | 0.066 | 10294.9 | 60.27%
Dy | 389.853 | 17081.9 | Pd | 389.921 | 0.068 | 0.068 | 0.5 | 0.002927%
Dy | 389.853 | 17081.9 | Mn | 389.931 | 0.078 | 0.078 | 10.3 | 0.0603%
Dy | 389.853 | 17081.9 | Rh | 389.934 | 0.081 | 0.081 | 3.2 | 0.01873%
Dy | 389.853 | 17081.9 | Ce | 389.938 | 0.085 | 0.085 | 242.9 | 1.422% | Y
Dy | 389.853 | 17081.9 | Ru | 389.938 | 0.085 | 0.085 | 6.8 | 0.03981%
Dy | 389.853 | 17081.9 | U | 389.947 | 0.094 | 0.094 | 270.5 | 1.584%
Dy | 389.853 | 17081.9 | Pr | 389.955 | 0.102 | 0.102 | 502.7 | 2.943%
Dy | 389.853 | 17081.9 | Fe | 389.971 | 0.118 | 0.118 | 316.3 | 1.852%
Dy | 389.853 | 17081.9 | U | 389.973 | 0.12 | 0.12 | 426.7 | 2.498%
Dy | 389.853 | 17081.9 | Ar | 389.988 | 0.135 | 0.135 | 2050 | 12%
Dy | 389.853 | 17081.9 | Hf | 389.993 | 0.14 | 0.14 | 135.8 | 0.795%
Dy | 389.853 | 17081.9 | Th | 390.013 | 0.16 | 0.16 | 191.5 | 1.121%
Dy | 389.853 | 17081.9 | V | 390.017 | 0.164 | 0.164 | 60.6 | 0.3548%
Dy | 389.853 | 17081.9 | Ce | 390.02 | 0.167 | 0.167 | 284 | 1.663% | Y
Dy | 394.468 | 20625.2 | Mn | 394.29 | 0.178 | 0.178 | 10.9 | 0.05285%
Dy | 394.468 | 20625.2 | Eu | 394.307 | 0.161 | 0.161 | 951.7 | 4.614%
Dy | 394.468 | 20625.2 | Mo | 394.308 | 0.16 | 0.16 | 31.4 | 0.1522%
Dy | 394.468 | 20625.2 | Ce | 394.313 | 0.155 | 0.155 | 361.3 | 1.752% | Y
Dy | 394.468 | 20625.2 | Er | 394.319 | 0.149 | 0.149 | 408.5 | 1.981% | Y
Dy | 394.468 | 20625.2 | Sm | 394.324 | 0.144 | 0.144 | 1402.6 | 6.8%
Dy | 394.468 | 20625.2 | Th | 394.339 | 0.129 | 0.129 | 587.9 | 2.85%
Dy | 394.468 | 20625.2 | Nb | 394.366 | 0.102 | 0.102 | 84.4 | 0.4092%
Dy | 394.468 | 20625.2 | V | 394.366 | 0.102 | 0.102 | 26.9 | 0.1304%
Dy | 394.468 | 20625.2 | Th | 394.369 | 0.099 | 0.099 | 322.1 | 1.562%
Dy | 394.468 | 20625.2 | Cr | 394.38 | 0.088 | 0.088 | 1.8 | 0.008727%
Dy | 394.468 | 20625.2 | Ce | 394.388 | 0.08 | 0.08 | 2695.2 | 13.07% | Y
Dy | 394.468 | 20625.2 | Al | 394.401 | 0.067 | 0.067 | 7581.6 | 36.76%
Dy | 394.468 | 20625.2 | Gd | 394.405 | 0.063 | 0.063 | 3.9 | 0.01891% | Y
Dy | 394.468 | 20625.2 | Ni | 394.41 | 0.058 | 0.058 | 75 | 0.3636%
Dy | 394.468 | 20625.2 | U | 394.413 | 0.055 | 0.055 | 232.9 | 1.129%
Dy | 394.468 | 20625.2 | Ru | 394.42 | 0.048 | 0.048 | 49 | 0.2376%
Dy | 394.468 | 20625.2 | Er | 394.442 | 0.026 | 0.026 | 243.1 | 1.179% | Y
Dy | 394.468 | 20625.2 | La | 394.451 | 0.017 | 0.017 | 13.3 | 0.06448%
Dy | 394.468 | 20625.2 | Eu | 394.459 | 0.009 | 0.009 | 147.7 | 0.7161%
Dy | 394.468 | 20625.2 | Re | 394.473 | 0.005 | 0.005 | 3.5 | 0.01697%
Dy | 394.468 | 20625.2 | Ce | 394.483 | 0.015 | 0.015 | 463 | 2.245% | Y
Dy | 394.468 | 20625.2 | Fe | 394.509 | 0.041 | 0.041 | 21 | 0.1018%
Dy | 394.468 | 20625.2 | Mo | 394.524 | 0.056 | 0.056 | 42 | 0.2036%
Dy | 394.468 | 20625.2 | Co | 394.532 | 0.064 | 0.064 | 24.6 | 0.1193%
Dy | 394.468 | 20625.2 | Hf | 394.536 | 0.068 | 0.068 | 54.7 | 0.2652%
Dy | 394.468 | 20625.2 | Cr | 394.547 | 0.079 | 0.079 | 2 | 0.009697%
Dy | 394.468 | 20625.2 | Th | 394.551 | 0.083 | 0.083 | 760 | 3.685%
Dy | 394.468 | 20625.2 | Gd | 394.553 | 0.085 | 0.085 | 110.5 | 0.5358% | Y
Dy | 394.468 | 20625.2 | Ru | 394.558 | 0.09 | 0.09 | 101.9 | 0.4941%
Dy | 394.468 | 20625.2 | Eu | 394.567 | 0.099 | 0.099 | 131.8 | 0.639%
Dy | 394.468 | 20625.2 | Re | 394.591 | 0.123 | 0.123 | 8 | 0.03879%
Dy | 394.468 | 20625.2 | Cr | 394.595 | 0.127 | 0.127 | 29 | 0.1406%
Dy | 394.468 | 20625.2 | Th | 394.615 | 0.147 | 0.147 | 1036 | 5.023%
Dy | 394.468 | 20625.2 | Ce | 394.618 | 0.15 | 0.15 | 56.9 | 0.2759% | Y
Dy | 394.468 | 20625.2 | Ir | 394.628 | 0.16 | 0.16 | 10.6 | 0.05139%
Dy | 394.468 | 20625.2 | Ru | 394.633 | 0.165 | 0.165 | 28 | 0.1358%
Dy | 394.468 | 20625.2 | Sm | 394.651 | 0.183 | 0.183 | 1695.8 | 8.222%
Dy | 394.468 | 20625.2 | Co | 394.663 | 0.195 | 0.195 | 2 | 0.009697%
Dy | 394.468 | 20625.2 | Ce | 394.67 | 0.202 | 0.202 | 329.3 | 1.597% | Y
Dy | 400.045 | 24743.5 | Er | 399.307 | 0.738 | 0.738 | 393.1 | 1.589% | Y
Dy | 400.045 | 24743.5 | U | 399.824 | 0.221 | 0.221 | 334.1 | 1.35%
Dy | 400.045 | 24743.5 | Hf | 399.851 | 0.194 | 0.194 | 133 | 0.5375%
Dy | 400.045 | 24743.5 | Ti | 399.864 | 0.181 | 0.181 | 3679.7 | 14.87%
Dy | 400.045 | 24743.5 | V | 399.872 | 0.173 | 0.173 | 198.2 | 0.801%
Dy | 400.045 | 24743.5 | W | 399.876 | 0.169 | 0.169 | 5.3 | 0.02142%
Dy | 400.045 | 24743.5 | Cr | 399.885 | 0.16 | 0.16 | 21 | 0.08487%
Dy | 400.045 | 24743.5 | Os | 399.893 | 0.152 | 0.152 | 0.3 | 0.001212%
Dy | 400.045 | 24743.5 | Zr | 399.895 | 0.15 | 0.15 | 9754.6 | 39.42%
Dy | 400.045 | 24743.5 | Pr | 399.912 | 0.133 | 0.133 | 1685.3 | 6.811%
Dy | 400.045 | 24743.5 | Nb | 399.918 | 0.127 | 0.127 | 36.7 | 0.1483%
Dy | 400.045 | 24743.5 | U | 399.918 | 0.127 | 0.127 | 31.6 | 0.1277%
Dy | 400.045 | 24743.5 | V | 399.92 | 0.125 | 0.125 | 449 | 1.815%
Dy | 400.045 | 24743.5 | Ce | 399.924 | 0.121 | 0.121 | 7983 | 32.26% | Y
Dy | 400.045 | 24743.5 | Ta | 399.928 | 0.117 | 0.117 | 38.1 | 0.154%
Dy | 400.045 | 24743.5 | Tb | 399.94 | 0.105 | 0.105 | 1319.9 | 5.334%
Dy | 400.045 | 24743.5 | Pd | 399.945 | 0.1 | 0.1 | 1 | 0.004041%
Dy | 400.045 | 24743.5 | Tb | 400 | 0.045 | 0.045 | 524.4 | 2.119%
Dy | 400.045 | 24743.5 | Pr | 400.017 | 0.028 | 0.028 | 2321.3 | 9.381%
Dy | 400.045 | 24743.5 | Fe | 400.046 | 0.001 | 0.001 | 1.6 | 0.006466%
Dy | 400.045 | 24743.5 | Mo | 400.049 | 0.004 | 0.004 | 14.7 | 0.05941%
Dy | 400.045 | 24743.5 | Nd | 400.049 | 0.004 | 0.004 | 2015.6 | 8.146% | Y
Dy | 400.045 | 24743.5 | Nb | 400.06 | 0.015 | 0.015 | 310.8 | 1.256%
Dy | 400.045 | 24743.5 | Ce | 400.105 | 0.06 | 0.06 | 542.2 | 2.191% | Y
Dy | 400.045 | 24743.5 | Mn | 400.105 | 0.06 | 0.06 | 21 | 0.08487%
Dy | 400.045 | 24743.5 | Gd | 400.125 | 0.08 | 0.08 | 1697.7 | 6.861% | Y
Dy | 400.045 | 24743.5 | W | 400.137 | 0.092 | 0.092 | 6.1 | 0.02465%
Dy | 400.045 | 24743.5 | Cr | 400.145 | 0.1 | 0.1 | 39 | 0.1576%
Dy | 400.045 | 24743.5 | Er | 400.154 | 0.109 | 0.109 | 136.2 | 0.5504% | Y
Dy | 400.045 | 24743.5 | Ce | 400.156 | 0.111 | 0.111 | 1545.9 | 6.248% | Y
Dy | 400.045 | 24743.5 | Fe | 400.166 | 0.121 | 0.121 | 25 | 0.101%
Dy | 400.045 | 24743.5 | Th | 400.173 | 0.128 | 0.128 | 162.9 | 0.6584%
Dy | 400.045 | 24743.5 | Mn | 400.202 | 0.157 | 0.157 | 2.6 | 0.01051%
Dy | 400.045 | 24743.5 | Tb | 400.219 | 0.174 | 0.174 | 650.1 | 2.627%
Dy | 400.045 | 24743.5 | Co | 400.233 | 0.188 | 0.188 | 0.9 | 0.003637%
Dy | 400.045 | 24743.5 | U | 400.234 | 0.189 | 0.189 | 178.9 | 0.723%
Dy | 400.045 | 24743.5 | Tb | 400.257 | 0.212 | 0.212 | 3191.4 | 12.9%
Dy | 400.045 | 24743.5 | Ho | 400.259 | 0.214 | 0.214 | 507.9 | 2.053% | Y
Dy | 400.045 | 24743.5 | Ce | 400.282 | 0.237 | 0.237 | 1104 | 4.462% | Y
Dy | 407.797 | 28806.5 | Er | 407 | 0.797 | 0.797 | 30.3 | 0.1052% | Y
Dy | 407.797 | 28806.5 | Gd | 407 | 0.797 | 0.797 | 6614.8 | 22.96% | Y
Dy | 407.797 | 28806.5 | Co | 407.739 | 0.058 | 0.058 | 13.7 | 0.04756%
Dy | 407.797 | 28806.5 | Ce | 407.747 | 0.05 | 0.05 | 3523 | 12.23% | Y
Dy | 407.797 | 28806.5 | Rh | 407.758 | 0.039 | 0.039 | 21.4 | 0.07429%
Dy | 407.797 | 28806.5 | Nd | 407.761 | 0.036 | 0.036 | 1954 | 6.783% | Y
Dy | 407.797 | 28806.5 | Cr | 407.766 | 0.031 | 0.031 | 14 | 0.0486%
Dy | 407.797 | 28806.5 | Sr | 407.771 | 0.026 | 0.026 | 3869250 | 13432%
Dy | 407.797 | 28806.5 | U | 407.778 | 0.019 | 0.019 | 170.1 | 0.5905%
Dy | 407.797 | 28806.5 | Hg | 407.783 | 0.014 | 0.014 | 2.6 | 0.009026%
Dy | 407.797 | 28806.5 | Zr | 407.831 | 0.034 | 0.034 | 104.1 | 0.3614%
Dy | 407.797 | 28806.5 | Ce | 407.832 | 0.035 | 0.035 | 3948.1 | 13.71% | Y
Dy | 407.797 | 28806.5 | Ti | 407.847 | 0.05 | 0.05 | 304.7 | 1.058%
Dy | 407.797 | 28806.5 | Sc | 407.857 | 0.06 | 0.06 | 63.2 | 0.2194%
Dy | 407.797 | 28806.5 | Ca | 407.865 | 0.068 | 0.068 | 6777.8 | 23.53%
Dy | 407.797 | 28806.5 | Gd | 407.87 | 0.073 | 0.073 | 509.6 | 1.769% | Y
Dy | 407.797 | 28806.5 | U | 407.883 | 0.086 | 0.086 | 146.5 | 0.5086%
Dy | 407.797 | 28806.5 | Bi | 407.91 | 0.113 | 0.113 | 0.4 | 0.001389%
Dy | 407.797 | 28806.5 | La | 407.917 | 0.12 | 0.12 | 79.4 | 0.2756%
Dy | 407.797 | 28806.5 | Mn | 407.922 | 0.125 | 0.125 | 402.7 | 1.398%
Dy | 407.797 | 28806.5 | Ru | 407.928 | 0.131 | 0.131 | 3 | 0.01041%
Dy | 407.797 | 28806.5 | Co | 407.943 | 0.146 | 0.146 | 1.8 | 0.006249%
Dy | 407.797 | 28806.5 | Ce | 407.967 | 0.17 | 0.17 | 1262 | 4.381% | Y
Dy | 407.797 | 28806.5 | Nb | 407.972 | 0.175 | 0.175 | 3192.5 | 11.08%
Dy | 407.797 | 28806.5 | La | 408.003 | 0.206 | 0.206 | 50.6 | 0.1757%
Dy | 407.797 | 28806.5 | Nd | 408.022 | 0.225 | 0.225 | 1760.2 | 6.11% | Y
Dy | 407.797 | 28806.5 | Ho | 408.023 | 0.226 | 0.226 | 201.6 | 0.6998% | Y
Dy | 407.797 | 28806.5 | Ce | 408.044 | 0.247 | 0.247 | 2082.1 | 7.228% | Y
Er | 291.036 | 5866.7 | Er | 290.356 | 0.68 | 0.68 | 564.9 | 9.629% | Y
Er | 291.036 | 5866.7 | Os | 290.906 | 0.13 | 0.13 | 79.1 | 1.348%
Er | 291.036 | 5866.7 | Mo | 290.911 | 0.125 | 0.125 | 1587.2 | 27.05%
Er | 291.036 | 5866.7 | W | 290.912 | 0.124 | 0.124 | 8.3 | 0.1415%
Er | 291.036 | 5866.7 | Yb | 290.919 | 0.117 | 0.117 | 79.4 | 1.353% | Y
Er | 291.036 | 5866.7 | U | 290.925 | 0.111 | 0.111 | 90.2 | 1.537%
Er | 291.036 | 5866.7 | Ho | 290.941 | 0.095 | 0.095 | 914 | 15.58% | Y
Er | 291.036 | 5866.7 | Yb | 290.946 | 0.09 | 0.09 | 143.3 | 2.443% | Y
Er | 291.036 | 5866.7 | Tb | 290.948 | 0.088 | 0.088 | 149.3 | 2.545%
Er | 291.036 | 5866.7 | Ir | 290.956 | 0.08 | 0.08 | 3.7 | 0.06307%
Er | 291.036 | 5866.7 | Os | 290.967 | 0.069 | 0.069 | 0.4 | 0.006818%
Er | 291.036 | 5866.7 | Th | 290.977 | 0.059 | 0.059 | 69.2 | 1.18%
Er | 291.036 | 5866.7 | Re | 290.982 | 0.054 | 0.054 | 21.4 | 0.3648%
Er | 291.036 | 5866.7 | Ti | 290.987 | 0.049 | 0.049 | 113.1 | 1.928%
Er | 291.036 | 5866.7 | Hf | 290.992 | 0.044 | 0.044 | 615.5 | 10.49%
Er | 291.036 | 5866.7 | V | 291.001 | 0.035 | 0.035 | 6250.2 | 106.5%
Er | 291.036 | 5866.7 | Rh | 291.014 | 0.022 | 0.022 | 222.4 | 3.791%
Er | 291.036 | 5866.7 | Zr | 291.024 | 0.012 | 0.012 | 313.2 | 5.339%
Er | 291.036 | 5866.7 | Sm | 291.028 | 0.008 | 0.008 | 113.4 | 1.933%
Er | 291.036 | 5866.7 | Tb | 291.03 | 0.006 | 0.006 | 174.4 | 2.973%
Er | 291.036 | 5866.7 | V | 291.037 | 0.001 | 0.001 | 4757.7 | 81.1%
Er | 291.036 | 5866.7 | W | 291.048 | 0.012 | 0.012 | 39.2 | 0.6682%
Er | 291.036 | 5866.7 | Gd | 291.052 | 0.016 | 0.016 | 308.6 | 5.26% | Y
Er | 291.036 | 5866.7 | Nb | 291.058 | 0.022 | 0.022 | 4190.6 | 71.43%
Er | 291.036 | 5866.7 | Th | 291.059 | 0.023 | 0.023 | 685 | 11.68%
Er | 291.036 | 5866.7 | Cr | 291.065 | 0.029 | 0.029 | 39.2 | 0.6682%
Er | 291.036 | 5866.7 | U | 291.082 | 0.046 | 0.046 | 65.7 | 1.12%
Er | 291.036 | 5866.7 | Cr | 291.09 | 0.054 | 0.054 | 58 | 0.9886%
Er | 291.036 | 5866.7 | W | 291.1 | 0.064 | 0.064 | 28.1 | 0.479%
Er | 291.036 | 5866.7 | V | 291.105 | 0.069 | 0.069 | 4408.3 | 75.14%
Er | 291.036 | 5866.7 | Er | 291.107 | 0.071 | 0.071 | 130 | 2.216% | Y
Er | 291.036 | 5866.7 | Th | 291.132 | 0.096 | 0.096 | 199.1 | 3.394%
Er | 291.036 | 5866.7 | Lu | 291.139 | 0.103 | 0.103 | 25808.2 | 439.9% | Y
Er | 291.036 | 5866.7 | Yb | 291.153 | 0.117 | 0.117 | 221.5 | 3.776% | Y
Er | 291.036 | 5866.7 | U | 291.155 | 0.119 | 0.119 | 57.6 | 0.9818%
Er | 291.036 | 5866.7 | V | 291.165 | 0.129 | 0.129 | 67.8 | 1.156%
Er | 291.036 | 5866.7 | Cr | 291.168 | 0.132 | 0.132 | 102.6 | 1.749%
Er | 291.036 | 5866.7 | Nb | 291.174 | 0.138 | 0.138 | 3245.3 | 55.32%
Er | 291.036 | 5866.7 | Mo | 291.191 | 0.155 | 0.155 | 2856.9 | 48.7%
Er | 296.452 | 9392.1 | Lu | 296.332 | 0.12 | 0.12 | 274.2 | 2.919% | Y
Er | 296.452 | 9392.1 | Ru | 296.341 | 0.111 | 0.111 | 112.5 | 1.198%
Er | 296.452 | 9392.1 | Yb | 296.346 | 0.106 | 0.106 | 197.6 | 2.104% | Y
Er | 296.452 | 9392.1 | Cr | 296.347 | 0.105 | 0.105 | 24.6 | 0.2619%
Er | 296.452 | 9392.1 | Rh | 296.354 | 0.098 | 0.098 | 88.8 | 0.9455%
Er | 296.452 | 9392.1 | Nd | 296.358 | 0.094 | 0.094 | 97.2 | 1.035% | Y
Er | 296.452 | 9392.1 | Gd | 296.36 | 0.092 | 0.092 | 25 | 0.2662% | Y
Er | 296.452 | 9392.1 | Th | 296.361 | 0.091 | 0.091 | 99.3 | 1.057%
Er | 296.452 | 9392.1 | Ru | 296.372 | 0.08 | 0.08 | 5.5 | 0.05856%
Er | 296.452 | 9392.1 | Mo | 296.378 | 0.074 | 0.074 | 909.4 | 9.683%
Er | 296.452 | 9392.1 | V | 296.382 | 0.07 | 0.07 | 10.2 | 0.1086%
Er | 296.452 | 9392.1 | Er | 296.39 | 0.062 | 0.062 | 302.2 | 3.218% | Y
Er | 296.452 | 9392.1 | Ta | 296.391 | 0.061 | 0.061 | 80 | 0.8518%
Er | 296.452 | 9392.1 | Th | 296.4 | 0.052 | 0.052 | 251.9 | 2.682%
Er | 296.452 | 9392.1 | Os | 296.406 | 0.046 | 0.046 | 2.4 | 0.02555%
Er | 296.452 | 9392.1 | Fe | 296.413 | 0.039 | 0.039 | 42 | 0.4472%
Er | 296.452 | 9392.1 | U | 296.425 | 0.027 | 0.027 | 180 | 1.917%
Er | 296.452 | 9392.1 | Y | 296.436 | 0.016 | 0.016 | 91 | 0.9689% | Y
Er | 296.452 | 9392.1 | W | 296.452 | 0 | 0 | 69.4 | 0.7389%
Er | 296.452 | 9392.1 | Zr | 296.456 | 0.004 | 0.004 | 152.4 | 1.623%
Er | 296.452 | 9392.1 | Fe | 296.462 | 0.01 | 0.01 | 43.9 | 0.4674%
Er | 296.452 | 9392.1 | Yb | 296.475 | 0.023 | 0.023 | 801.1 | 8.53% | Y
Er | 296.452 | 9392.1 | Ce | 296.48 | 0.028 | 0.028 | 122 | 1.299% | Y
Er | 296.452 | 9392.1 | Hf | 296.488 | 0.036 | 0.036 | 364.4 | 3.88%
Er | 296.452 | 9392.1 | Th | 296.492 | 0.04 | 0.04 | 571 | 6.08%
Er | 296.452 | 9392.1 | Mo | 296.493 | 0.041 | 0.041 | 32.8 | 0.3492%
Er | 296.452 | 9392.1 | V | 296.496 | 0.044 | 0.044 | 91 | 0.9689%
Er | 296.452 | 9392.1 | Fe | 296.503 | 0.051 | 0.051 | 85.8 | 0.9135%
Er | 296.452 | 9392.1 | U | 296.503 | 0.051 | 0.051 | 191.1 | 2.035%
Er | 296.452 | 9392.1 | Re | 296.511 | 0.059 | 0.059 | 33.2 | 0.3535%
Er | 296.452 | 9392.1 | Ta | 296.515 | 0.063 | 0.063 | 3921.9 | 41.76%
Er | 296.452 | 9392.1 | Ru | 296.517 | 0.065 | 0.065 | 145.5 | 1.549%
Er | 296.452 | 9392.1 | Cr | 296.518 | 0.066 | 0.066 | 1.3 | 0.01384%
Er | 296.452 | 9392.1 | Ir | 296.52 | 0.068 | 0.068 | 5.4 | 0.0575%
Er | 296.452 | 9392.1 | Er | 296.521 | 0.069 | 0.069 | 252.5 | 2.688% | Y
Er | 296.452 | 9392.1 | Fe | 296.525 | 0.073 | 0.073 | 88.4 | 0.9412%
Er | 296.452 | 9392.1 | Ce | 296.527 | 0.075 | 0.075 | 112.8 | 1.201% | Y
Er | 296.452 | 9392.1 | Mo | 296.528 | 0.076 | 0.076 | 678.6 | 7.225%
Er | 300.241 | 8824.5 | Re | 300.113 | 0.128 | 0.128 | 24.6 | 0.2788%
Er | 300.241 | 8824.5 | Pt | 300.117 | 0.124 | 0.124 | 46 | 0.5213%
Er | 300.241 | 8824.5 | V | 300.12 | 0.121 | 0.121 | 4561 | 51.69%
Er | 300.241 | 8824.5 | U | 300.121 | 0.12 | 0.12 | 119.7 | 1.356%
Er | 300.241 | 8824.5 | Th | 300.127 | 0.114 | 0.114 | 1481 | 16.78%
Er | 300.241 | 8824.5 | Y | 300.132 | 0.109 | 0.109 | 27.9 | 0.3162% | Y
Er | 300.241 | 8824.5 | Mo | 300.143 | 0.098 | 0.098 | 28 | 0.3173%
Er | 300.241 | 8824.5 | Ta | 300.155 | 0.086 | 0.086 | 9.7 | 0.1099%
Er | 300.241 | 8824.5 | Ru | 300.164 | 0.077 | 0.077 | 12.6 | 0.1428%
Er | 300.241 | 8824.5 | V | 300.175 | 0.066 | 0.066 | 375.3 | 4.253%
Er | 300.241 | 8824.5 | V | 300.19 | 0.051 | 0.051 | 63.8 | 0.723%
Er | 300.241 | 8824.5 | W | 300.197 | 0.044 | 0.044 | 8.1 | 0.09179%
Er | 300.241 | 8824.5 | Ce | 300.214 | 0.027 | 0.027 | 205 | 2.323% | Y
Er | 300.241 | 8824.5 | Nb | 300.22 | 0.021 | 0.021 | 477.8 | 5.414%
Er | 300.241 | 8824.5 | Mo | 300.221 | 0.02 | 0.02 | 13.6 | 0.1541%
Er | 300.241 | 8824.5 | Ir | 300.226 | 0.015 | 0.015 | 32.5 | 0.3683%
Er | 300.241 | 8824.5 | Pt | 300.226 | 0.015 | 0.015 | 106.3 | 1.205%
Er | 300.241 | 8824.5 | Mn | 300.238 | 0.003 | 0.003 | 0.7 | 0.007932%
Er | 300.241 | 8824.5 | Dy | 300.239 | 0.002 | 0.002 | 253.6 | 2.874% | Y
Er | 300.241 | 8824.5 | Th | 300.24 | 0.001 | 0.001 | 1536 | 17.41%
Er | 300.241 | 8824.5 | Cr | 300.243 | 0.002 | 0.002 | 0.5 | 0.005666%
Er | 300.241 | 8824.5 | Ni | 300.248 | 0.007 | 0.007 | 4042.6 | 45.81%
Er | 300.241 | 8824.5 | Gd | 300.256 | 0.015 | 0.015 | 2166.7 | 24.55% | Y
Er | 300.241 | 8824.5 | Mn | 300.258 | 0.017 | 0.017 | 1.8 | 0.0204%
Er | 300.241 | 8824.5 | Yb | 300.261 | 0.02 | 0.02 | 195.4 | 2.214% | Y
Er | 300.241 | 8824.5 | Sc | 300.264 | 0.023 | 0.023 | 1.9 | 0.02153%
Er | 300.241 | 8824.5 | Er | 300.265 | 0.024 | 0.024 | 0.4 | 0.004533% | Y
Er | 300.241 | 8824.5 | Ce | 300.274 | 0.033 | 0.033 | 285.2 | 3.232% | Y
Er | 300.241 | 8824.5 | Mo | 300.274 | 0.033 | 0.033 | 78 | 0.8839%
Er | 300.241 | 8824.5 | W | 300.283 | 0.042 | 0.042 | 47 | 0.5326%
Er | 300.241 | 8824.5 | Cr | 300.299 | 0.058 | 0.058 | 0.6 | 0.006799%
Er | 300.241 | 8824.5 | Ta | 300.299 | 0.058 | 0.058 | 129.7 | 1.47%
Er | 300.241 | 8824.5 | Fe | 300.303 | 0.062 | 0.062 | 29.5 | 0.3343%
Er | 300.241 | 8824.5 | U | 300.307 | 0.066 | 0.066 | 194 | 2.198%
Er | 300.241 | 8824.5 | U | 300.332 | 0.091 | 0.091 | 294.9 | 3.342%
Er | 300.241 | 8824.5 | V | 300.346 | 0.105 | 0.105 | 1150.5 | 13.04%
Er | 323.058 | 17942.1 | Cr | 322.92 | 0.138 | 0.138 | 11.7 | 0.06521%
Er | 323.058 | 17942.1 | Ti | 322.92 | 0.138 | 0.138 | 11234.7 | 62.62%
Er | 323.058 | 17942.1 | Ta | 322.924 | 0.134 | 0.134 | 54.4 | 0.3032%
Er | 323.058 | 17942.1 | Ir | 322.929 | 0.129 | 0.129 | 46.3 | 0.2581%
Er | 323.058 | 17942.1 | Ce | 322.936 | 0.122 | 0.122 | 612.5 | 3.414% | Y
Er | 323.058 | 17942.1 | Dy | 322.936 | 0.122 | 0.122 | 345.7 | 1.927% | Y
Er | 323.058 | 17942.1 | U | 322.95 | 0.108 | 0.108 | 423.8 | 2.362%
Er | 323.058 | 17942.1 | Nb | 322.956 | 0.102 | 0.102 | 974.2 | 5.43%
Er | 323.058 | 17942.1 | Pb | 322.961 | 0.097 | 0.097 | 0.1 | 0.0005573%
Er | 323.058 | 17942.1 | Tl | 322.975 | 0.083 | 0.083 | 39.4 | 0.2196%
Er | 323.058 | 17942.1 | Ta | 322.988 | 0.07 | 0.07 | 129.7 | 0.7229%
Er | 323.058 | 17942.1 | Dy | 322.994 | 0.064 | 0.064 | 216.7 | 1.208% | Y
Er | 323.058 | 17942.1 | Tb | 323.003 | 0.055 | 0.055 | 610.1 | 3.4%
Er | 323.058 | 17942.1 | Hf | 323.006 | 0.052 | 0.052 | 16.6 | 0.09252%
Er | 323.058 | 17942.1 | Ce | 323.008 | 0.05 | 0.05 | 140.9 | 0.7853% | Y
Er | 323.058 | 17942.1 | Fe | 323.016 | 0.042 | 0.042 | 5.8 | 0.03233%
Er | 323.058 | 17942.1 | Mn | 323.023 | 0.035 | 0.035 | 3 | 0.01672%
Er | 323.058 | 17942.1 | Nb | 323.024 | 0.034 | 0.034 | 146.1 | 0.8143%
Er | 323.058 | 17942.1 | Pt | 323.028 | 0.03 | 0.03 | 12.1 | 0.06744%
Er | 323.058 | 17942.1 | Sm | 323.055 | 0.003 | 0.003 | 2180 | 12.15%
Er | 323.058 | 17942.1 | Au | 323.064 | 0.006 | 0.006 | 149 | 0.8304%
Er | 323.058 | 17942.1 | Mn | 323.071 | 0.013 | 0.013 | 122.3 | 0.6816%
Er | 323.058 | 17942.1 | Ir | 323.076 | 0.018 | 0.018 | 11.3 | 0.06298%
Er | 323.058 | 17942.1 | Mo | 323.078 | 0.02 | 0.02 | 3.3 | 0.01839%
Er | 323.058 | 17942.1 | Ta | 323.086 | 0.028 | 0.028 | 16.4 | 0.09141%
Er | 323.058 | 17942.1 | Th | 323.087 | 0.029 | 0.029 | 466.2 | 2.598%
Er | 323.058 | 17942.1 | Fe | 323.096 | 0.038 | 0.038 | 13.8 | 0.07691%
Er | 323.058 | 17942.1 | Tb | 323.106 | 0.048 | 0.048 | 501.7 | 2.796%
Er | 323.058 | 17942.1 | Y | 323.111 | 0.053 | 0.053 | 23.4 | 0.1304% | Y
Er | 323.058 | 17942.1 | Ce | 323.124 | 0.066 | 0.066 | 951 | 5.3% | Y
Er | 323.058 | 17942.1 | Ti | 323.132 | 0.074 | 0.074 | 940.6 | 5.242%
Er | 323.058 | 17942.1 | Sm | 323.152 | 0.094 | 0.094 | 873.7 | 4.87%
Er | 323.058 | 17942.1 | Zr | 323.169 | 0.111 | 0.111 | 6751 | 37.63%
Er | 323.058 | 17942.1 | I | 323.179 | 0.121 | 0.121 | 5.2 | 0.02898%
Er | 323.058 | 17942.1 | Sm | 323.194 | 0.136 | 0.136 | 436.7 | 2.434%
Er | 323.058 | 17942.1 | V | 323.195 | 0.137 | 0.137 | 239.3 | 1.334%
Er | 323.058 | 17942.1 | Ir | 323.2 | 0.142 | 0.142 | 25.2 | 0.1405%
Er | 323.058 | 17942.1 | Er | 323.203 | 0.145 | 0.145 | 992.1 | 5.529% | Y
Er | 323.058 | 17942.1 | Os | 323.205 | 0.147 | 0.147 | 7 | 0.03901%
Er | 326.478 | 32274.1 | V | 326.332 | 0.146 | 0.146 | 383 | 1.187%
Er | 326.478 | 32274.1 | La | 326.334 | 0.144 | 0.144 | 27.5 | 0.08521%
Er | 326.478 | 32274.1 | Nb | 326.336 | 0.142 | 0.142 | 1583.3 | 4.906%
Er | 326.478 | 32274.1 | Fe | 326.337 | 0.141 | 0.141 | 0.9 | 0.002789%
Er | 326.478 | 32274.1 | Ce | 326.345 | 0.133 | 0.133 | 453.6 | 1.405% | Y
Er | 326.478 | 32274.1 | Ti | 326.368 | 0.11 | 0.11 | 715.6 | 2.217%
Er | 326.478 | 32274.1 | Mo | 326.383 | 0.095 | 0.095 | 13.1 | 0.04059%
Er | 326.478 | 32274.1 | Tb | 326.387 | 0.091 | 0.091 | 1166 | 3.613%
Er | 326.478 | 32274.1 | Ce | 326.388 | 0.09 | 0.09 | 512.3 | 1.587% | Y
Er | 326.478 | 32274.1 | Th | 326.412 | 0.066 | 0.066 | 205.1 | 0.6355%
Er | 326.478 | 32274.1 | Cr | 326.427 | 0.051 | 0.051 | 86.7 | 0.2686%
Er | 326.478 | 32274.1 | Rh | 326.43 | 0.048 | 0.048 | 48 | 0.1487%
Er | 326.478 | 32274.1 | Ni | 326.436 | 0.042 | 0.042 | 2.6 | 0.008056%
Er | 326.478 | 32274.1 | Mo | 326.44 | 0.038 | 0.038 | 102.2 | 0.3167%
Er | 326.478 | 32274.1 | Th | 326.443 | 0.035 | 0.035 | 326.9 | 1.013%
Er | 326.478 | 32274.1 | Fe | 326.451 | 0.027 | 0.027 | 3.2 | 0.009915%
Er | 326.478 | 32274.1 | Nb | 326.46 | 0.018 | 0.018 | 59.7 | 0.185%
Er | 326.478 | 32274.1 | Fe | 326.47 | 0.008 | 0.008 | 1.3 | 0.004028%
Er | 326.478 | 32274.1 | Mn | 326.471 | 0.007 | 0.007 | 103.2 | 0.3198%
Er | 326.478 | 32274.1 | Zr | 326.481 | 0.003 | 0.003 | 616 | 1.909%
Er | 326.478 | 32274.1 | Co | 326.484 | 0.006 | 0.006 | 19.4 | 0.06011%
Er | 326.478 | 32274.1 | Tb | 326.49 | 0.012 | 0.012 | 817.6 | 2.533%
Er | 326.478 | 32274.1 | Sm | 326.494 | 0.016 | 0.016 | 1151.1 | 3.567%
Er | 326.478 | 32274.1 | Fe | 326.505 | 0.027 | 0.027 | 44 | 0.1363%
Er | 326.478 | 32274.1 | Au | 326.51 | 0.032 | 0.032 | 44 | 0.1363%
Er | 326.478 | 32274.1 | Nd | 326.512 | 0.034 | 0.034 | 703.7 | 2.18% | Y
Er | 326.478 | 32274.1 | Mo | 326.514 | 0.036 | 0.036 | 25.8 | 0.07994%
Er | 326.478 | 32274.1 | Hf | 326.527 | 0.049 | 0.049 | 28.1 | 0.08707%
Er | 326.478 | 32274.1 | Cr | 326.534 | 0.056 | 0.056 | 1.3 | 0.004028%
Er | 326.478 | 32274.1 | Co | 326.535 | 0.057 | 0.057 | 9 | 0.02789%
Er | 326.478 | 32274.1 | Nd | 326.537 | 0.059 | 0.059 | 267.2 | 0.8279% | Y
Er | 326.478 | 32274.1 | Ce | 326.542 | 0.064 | 0.064 | 245.7 | 0.7613% | Y
Er | 326.478 | 32274.1 | Ta | 326.551 | 0.073 | 0.073 | 188.1 | 0.5828%
Er | 326.478 | 32274.1 | Th | 326.558 | 0.08 | 0.08 | 359.6 | 1.114%
Er | 326.478 | 32274.1 | Fe | 326.562 | 0.084 | 0.084 | 36.1 | 0.1119%
Er | 326.478 | 32274.1 | La | 326.567 | 0.089 | 0.089 | 12257.9 | 37.98%
Er | 326.478 | 32274.1 | U | 326.579 | 0.101 | 0.101 | 438.3 | 1.358%
Er | 326.478 | 32274.1 | V | 326.588 | 0.11 | 0.11 | 898.6 | 2.784%
Er | 326.478 | 32274.1 | Nb | 326.597 | 0.119 | 0.119 | 17.8 | 0.05515%
Er | 337.275 | 3921.8 | Ti | 337.145 | 0.13 | 0.13 | 1635.8 | 41.71%
Er | 337.275 | 3921.8 | Tb | 337.15 | 0.125 | 0.125 | 893.1 | 22.77%
Er | 337.275 | 3921.8 | Ta | 337.153 | 0.122 | 0.122 | 95.8 | 2.443%
Er | 337.275 | 3921.8 | Dy | 337.169 | 0.106 | 0.106 | 607.7 | 15.5% | Y
Er | 337.275 | 3921.8 | Mo | 337.17 | 0.105 | 0.105 | 49.2 | 1.255%
Er | 337.275 | 3921.8 | Th | 337.18 | 0.095 | 0.095 | 642.5 | 16.38%
Er | 337.275 | 3921.8 | Ru | 337.186 | 0.089 | 0.089 | 16.6 | 0.4233%
Er | 337.275 | 3921.8 | Ni | 337.198 | 0.077 | 0.077 | 177.5 | 4.526%
Er | 337.275 | 3921.8 | U | 337.2 | 0.075 | 0.075 | 100.3 | 2.557%
Er | 337.275 | 3921.8 | Os | 337.208 | 0.067 | 0.067 | 0.6 | 0.0153%
Er | 337.275 | 3921.8 | Cr | 337.211 | 0.064 | 0.064 | 13.5 | 0.3442%
Er | 337.275 | 3921.8 | Sc | 337.215 | 0.06 | 0.06 | 92180 | 2350%
Er | 337.275 | 3921.8 | Hf | 337.22 | 0.055 | 0.055 | 1.9 | 0.04845%
Er | 337.275 | 3921.8 | W | 337.22 | 0.055 | 0.055 | 5.3 | 0.1351%
Er | 337.275 | 3921.8 | Ti | 337.221 | 0.054 | 0.054 | 1276.1 | 32.54%
Er | 337.275 | 3921.8 | Rh | 337.225 | 0.05 | 0.05 | 196.1 | 5%
Er | 337.275 | 3921.8 | Tb | 337.236 | 0.039 | 0.039 | 1583.8 | 40.38%
Er | 337.275 | 3921.8 | Nb | 337.257 | 0.018 | 0.018 | 436.4 | 11.13%
Er | 337.275 | 3921.8 | Th | 337.27 | 0.005 | 0.005 | 103.5 | 2.639%
Er | 337.275 | 3921.8 | Tb | 337.272 | 0.003 | 0.003 | 1102.8 | 28.12%
Er | 337.275 | 3921.8 | Dy | 337.278 | 0.003 | 0.003 | 191.7 | 4.888% | Y
Er | 337.275 | 3921.8 | Ti | 337.28 | 0.005 | 0.005 | 76833.3 | 1959%
Er | 337.275 | 3921.8 | Pd | 337.3 | 0.025 | 0.025 | 722 | 18.41%
Er | 337.275 | 3921.8 | Mo | 337.312 | 0.037 | 0.037 | 21.7 | 0.5533%
Er | 337.275 | 3921.8 | Co | 337.322 | 0.047 | 0.047 | 12.7 | 0.3238%
Er | 337.275 | 3921.8 | Zr | 337.344 | 0.069 | 0.069 | 1646.6 | 41.99%
Er | 337.275 | 3921.8 | Ce | 337.345 | 0.07 | 0.07 | 333.1 | 8.494% | Y
Er | 337.275 | 3921.8 | Ar | 337.348 | 0.073 | 0.073 | 1682 | 42.89%
Er | 337.275 | 3921.8 | Sc | 337.352 | 0.077 | 0.077 | 226.5 | 5.775%
Er | 337.275 | 3921.8 | Ce | 337.373 | 0.098 | 0.098 | 415.5 | 10.59% | Y
Er | 337.275 | 3921.8 | W | 337.376 | 0.101 | 0.101 | 31.9 | 0.8134%
Er | 337.275 | 3921.8 | Co | 337.397 | 0.122 | 0.122 | 1.9 | 0.04845%
Er | 337.275 | 3921.8 | U | 337.41 | 0.135 | 0.135 | 63.6 | 1.622%
Er | 337.275 | 3921.8 | Ce | 337.416 | 0.141 | 0.141 | 83.8 | 2.137% | Y
Er | 337.275 | 3921.8 | Ni | 337.421 | 0.146 | 0.146 | 78 | 1.989%
Er | 337.275 | 3921.8 | Nb | 337.425 | 0.15 | 0.15 | 331.9 | 8.463%
Er | 337.275 | 3921.8 | Co | 337.429 | 0.154 | 0.154 | 16.9 | 0.4309%
Er | 337.275 | 3921.8 | Dy | 337.429 | 0.154 | 0.154 | 170.4 | 4.345% | Y
Er | 349.91 | 44755.6 | Ta | 349.784 | 0.126 | 0.126 | 108.6 | 0.2427%
Er | 349.91 | 44755.6 | Fe | 349.788 | 0.122 | 0.122 | 150.8 | 0.3369%
Er | 349.91 | 44755.6 | Zr | 349.79 | 0.12 | 0.12 | 366.2 | 0.8182%
Er | 349.91 | 44755.6 | Th | 349.801 | 0.109 | 0.109 | 496.7 | 1.11%
Er | 349.91 | 44755.6 | Mo | 349.804 | 0.106 | 0.106 | 6.1 | 0.01363%
Er | 349.91 | 44755.6 | Gd | 349.817 | 0.093 | 0.093 | 21.5 | 0.04804% | Y
Er | 349.91 | 44755.6 | Sb | 349.846 | 0.064 | 0.064 | 0.2 | 0.0004469%
Er | 349.91 | 44755.6 | Co | 349.848 | 0.062 | 0.062 | 0.5 | 0.001117%
Er | 349.91 | 44755.6 | Os | 349.854 | 0.056 | 0.056 | 1.3 | 0.002905%
Er | 349.91 | 44755.6 | Nb | 349.865 | 0.045 | 0.045 | 148.1 | 0.3309%
Er | 349.91 | 44755.6 | Ce | 349.868 | 0.042 | 0.042 | 157.1 | 0.351% | Y
Er | 349.91 | 44755.6 | Dy | 349.871 | 0.039 | 0.039 | 2929.6 | 6.546% | Y
Er | 349.91 | 44755.6 | Rh | 349.873 | 0.037 | 0.037 | 402.6 | 0.8996%
Er | 349.91 | 44755.6 | Sc | 349.89 | 0.02 | 0.02 | 52.9 | 0.1182%
Er | 349.91 | 44755.6 | Dy | 349.894 | 0.016 | 0.016 | 829.1 | 1.853% | Y
Er | 349.91 | 44755.6 | Ru | 349.894 | 0.016 | 0.016 | 5696.8 | 12.73%
Er | 349.91 | 44755.6 | Ho | 349.896 | 0.014 | 0.014 | 423.3 | 0.9458% | Y
Er | 349.91 | 44755.6 | Hf | 349.899 | 0.011 | 0.011 | 11.9 | 0.02659%
Er | 349.91 | 44755.6 | Mo | 349.907 | 0.003 | 0.003 | 40 | 0.08937%
Er | 349.91 | 44755.6 | Ni | 349.925 | 0.015 | 0.015 | 1.8 | 0.004022%
Er | 349.91 | 44755.6 | U | 349.932 | 0.022 | 0.022 | 232.3 | 0.519%
Er | 349.91 | 44755.6 | Zr | 349.956 | 0.046 | 0.046 | 2311.2 | 5.164%
Er | 349.91 | 44755.6 | Co | 349.972 | 0.062 | 0.062 | 0.4 | 0.0008937%
Er | 349.91 | 44755.6 | V | 349.982 | 0.072 | 0.072 | 97.6 | 0.2181%
Er | 349.91 | 44755.6 | Sm | 349.983 | 0.073 | 0.073 | 927.4 | 2.072%
Er | 349.91 | 44755.6 | Dy | 349.986 | 0.076 | 0.076 | 601.5 | 1.344% | Y
Er | 349.91 | 44755.6 | Cd | 349.995 | 0.085 | 0.085 | 1.4 | 0.003128%
Er | 349.91 | 44755.6 | Mo | 349.998 | 0.088 | 0.088 | 31.9 | 0.07128%
Er | 349.91 | 44755.6 | Ce | 349.999 | 0.089 | 0.089 | 214.6 | 0.4795% | Y
Er | 349.91 | 44755.6 | Th | 349.999 | 0.089 | 0.089 | 727.5 | 1.625%
Er | 349.91 | 44755.6 | Zr | 350.015 | 0.105 | 0.105 | 424.4 | 0.9483%
Er | 349.91 | 44755.6 | Tb | 350.028 | 0.118 | 0.118 | 726.9 | 1.624%
Er | 349.91 | 44755.6 | U | 350.033 | 0.123 | 0.123 | 129.2 | 0.2887%
Er | 349.91 | 44755.6 | Ti | 350.034 | 0.124 | 0.124 | 535 | 1.195%
Er | 349.91 | 44755.6 | Sm | 350.05 | 0.14 | 0.14 | 739.4 | 1.652%
Er | 349.91 | 44755.6 | Fe | 350.057 | 0.147 | 0.147 | 29 | 0.0648%
Er | 349.91 | 44755.6 | Ce | 350.068 | 0.158 | 0.158 | 358.2 | 0.8003% | Y
Er | 349.91 | 44755.6 | Tb | 350.084 | 0.174 | 0.174 | 3951.8 | 8.83%
Er | 349.91 | 44755.6 | Ni | 350.085 | 0.175 | 0.175 | 431.8 | 0.9648%
Er | 369.265 | 47750.9 | Fe | 369.073 | 0.192 | 0.192 | 12.3 | 0.02576%
Er | 369.265 | 47750.9 | V | 369.078 | 0.187 | 0.187 | 305.3 | 0.6394%
Er | 369.265 | 47750.9 | Y | 369.079 | 0.186 | 0.186 | 309.3 | 0.6477% | Y
Er | 369.265 | 47750.9 | Ar | 369.09 | 0.175 | 0.175 | 3516 | 7.363%
Er | 369.265 | 47750.9 | Sm | 369.093 | 0.172 | 0.172 | 247.6 | 0.5185%
Er | 369.265 | 47750.9 | Tb | 369.115 | 0.15 | 0.15 | 2234.7 | 4.68%
Er | 369.265 | 47750.9 | Nb | 369.118 | 0.147 | 0.147 | 216.9 | 0.4542%
Er | 369.265 | 47750.9 | Re | 369.149 | 0.116 | 0.116 | 47.9 | 0.1003%
Er | 369.265 | 47750.9 | Ru | 369.149 | 0.116 | 0.116 | 1.2 | 0.002513%
Er | 369.265 | 47750.9 | Ta | 369.185 | 0.08 | 0.08 | 39.7 | 0.08314%
Er | 369.265 | 47750.9 | U | 369.192 | 0.073 | 0.073 | 381.6 | 0.7991%
Er | 369.265 | 47750.9 | Y | 369.201 | 0.064 | 0.064 | 103.6 | 0.217% | Y
Er | 369.265 | 47750.9 | Mo | 369.208 | 0.057 | 0.057 | 44 | 0.09214%
Er | 369.265 | 47750.9 | Th | 369.208 | 0.057 | 0.057 | 317.6 | 0.6651%
Er | 369.265 | 47750.9 | Co | 369.217 | 0.048 | 0.048 | 0.8 | 0.001675%
Er | 369.265 | 47750.9 | Sm | 369.222 | 0.043 | 0.043 | 732.6 | 1.534%
Er | 369.265 | 47750.9 | V | 369.222 | 0.043 | 0.043 | 621.4 | 1.301%
Er | 369.265 | 47750.9 | Rh | 369.236 | 0.029 | 0.029 | 8762.5 | 18.35%
Er | 369.265 | 47750.9 | Y | 369.252 | 0.013 | 0.013 | 48.1 | 0.1007% | Y
Er | 369.265 | 47750.9 | Mo | 369.264 | 0.001 | 0.001 | 845.8 | 1.771%
Er | 369.265 | 47750.9 | Os | 369.264 | 0.001 | 0.001 | 49 | 0.1026%
Er | 369.265 | 47750.9 | Sm | 369.278 | 0.013 | 0.013 | 517.3 | 1.083%
Er | 369.265 | 47750.9 | U | 369.291 | 0.026 | 0.026 | 125.9 | 0.2637%
Er | 369.265 | 47750.9 | Gd | 369.295 | 0.03 | 0.03 | 933.9 | 1.956% | Y
Er | 369.265 | 47750.9 | Fe | 369.304 | 0.039 | 0.039 | 17 | 0.0356%
Er | 369.265 | 47750.9 | Ta | 369.305 | 0.04 | 0.04 | 6.9 | 0.01445%
Er | 369.265 | 47750.9 | Co | 369.31 | 0.045 | 0.045 | 29.9 | 0.06262%
Er | 369.265 | 47750.9 | Nb | 369.336 | 0.071 | 0.071 | 30.8 | 0.0645%
Er | 369.265 | 47750.9 | Ce | 369.344 | 0.079 | 0.079 | 346 | 0.7246% | Y
Er | 369.265 | 47750.9 | Co | 369.347 | 0.082 | 0.082 | 36.8 | 0.07707%
Er | 369.265 | 47750.9 | Tb | 369.358 | 0.093 | 0.093 | 148.8 | 0.3116%
Er | 369.265 | 47750.9 | Mn | 369.367 | 0.102 | 0.102 | 70.1 | 0.1468%
Er | 369.265 | 47750.9 | U | 369.37 | 0.105 | 0.105 | 303.9 | 0.6364%
Er | 369.265 | 47750.9 | Ce | 369.371 | 0.106 | 0.106 | 202.8 | 0.4247% | Y
Er | 369.265 | 47750.9 | Th | 369.39 | 0.125 | 0.125 | 806 | 1.688%
Er | 369.265 | 47750.9 | Ni | 369.393 | 0.128 | 0.128 | 9.2 | 0.01927%
Er | 369.265 | 47750.9 | Sm | 369.399 | 0.134 | 0.134 | 5264.9 | 11.03%
Er | 369.265 | 47750.9 | Fe | 369.401 | 0.136 | 0.136 | 52.5 | 0.1099%
Er | 369.265 | 47750.9 | Gd | 369.404 | 0.139 | 0.139 | 614.1 | 1.286% | Y
Er | 369.265 | 47750.9 | Mn | 369.416 | 0.151 | 0.151 | 3.5 | 0.00733%
Er | 389.623 | 28403.7 | Co | 389.498 | 0.125 | 0.125 | 141.9 | 0.4996%
Er | 389.623 | 28403.7 | Sc | 389.498 | 0.125 | 0.125 | 32.9 | 0.1158%
Er | 389.623 | 28403.7 | Ce | 389.511 | 0.112 | 0.112 | 2638.8 | 9.29% | Y
Er | 389.623 | 28403.7 | Ti | 389.524 | 0.099 | 0.099 | 116.9 | 0.4116%
Er | 389.623 | 28403.7 | U | 389.527 | 0.096 | 0.096 | 269.4 | 0.9485%
Er | 389.623 | 28403.7 | Dy | 389.537 | 0.086 | 0.086 | 763.9 | 2.689% | Y
Er | 389.623 | 28403.7 | Nd | 389.537 | 0.086 | 0.086 | 689 | 2.426% | Y
Er | 389.623 | 28403.7 | Sm | 389.542 | 0.081 | 0.081 | 206.7 | 0.7277%
Er | 389.623 | 28403.7 | Th | 389.542 | 0.081 | 0.081 | 103.7 | 0.3651%
Er | 389.623 | 28403.7 | Ce | 389.545 | 0.078 | 0.078 | 225.8 | 0.795% | Y
Er | 389.623 | 28403.7 | Mg | 389.557 | 0.066 | 0.066 | 14.8 | 0.05211%
Er | 389.623 | 28403.7 | Fe | 389.566 | 0.057 | 0.057 | 243.9 | 0.8587%
Er | 389.623 | 28403.7 | Tm | 389.567 | 0.056 | 0.056 | 114.1 | 0.4017% | Y
Er | 389.623 | 28403.7 | Er | 389.58 | 0.043 | 0.043 | 1133.5 | 3.991% | Y
Er | 389.623 | 28403.7 | Nb | 389.59 | 0.033 | 0.033 | 55 | 0.1936%
Er | 389.623 | 28403.7 | Tb | 389.599 | 0.024 | 0.024 | 1763 | 6.207%
Er | 389.623 | 28403.7 | Nd | 389.614 | 0.009 | 0.009 | 1114.1 | 3.922% | Y
Er | 389.623 | 28403.7 | V | 389.615 | 0.008 | 0.008 | 477.1 | 1.68%
Er | 389.623 | 28403.7 | Zr | 389.653 | 0.03 | 0.03 | 57.7 | 0.2031%
Er | 389.623 | 28403.7 | Tb | 389.658 | 0.035 | 0.035 | 2132.9 | 7.509%
Er | 389.623 | 28403.7 | Ho | 389.676 | 0.053 | 0.053 | 2665.6 | 9.385% | Y
Er | 389.623 | 28403.7 | U | 389.677 | 0.054 | 0.054 | 568.7 | 2.002%
Er | 389.623 | 28403.7 | Ce | 389.68 | 0.057 | 0.057 | 2547 | 8.967% | Y
Er | 389.623 | 28403.7 | Sm | 389.697 | 0.074 | 0.074 | 6554.6 | 23.08%
Er | 389.623 | 28403.7 | V | 389.708 | 0.085 | 0.085 | 56.2 | 0.1979%
Er | 389.623 | 28403.7 | Ru | 389.724 | 0.101 | 0.101 | 10.9 | 0.03838%
Er | 389.623 | 28403.7 | Pr | 389.725 | 0.102 | 0.102 | 1644.2 | 5.789%
Er | 389.623 | 28403.7 | Ce | 389.742 | 0.119 | 0.119 | 217.2 | 0.7647% | Y
Er | 389.623 | 28403.7 | Nd | 389.763 | 0.14 | 0.14 | 1404.2 | 4.944% | Y
Er | 389.623 | 28403.7 | Zr | 389.764 | 0.141 | 0.141 | 26 | 0.09154%
Er | 389.623 | 28403.7 | Cr | 389.765 | 0.142 | 0.142 | 17.4 | 0.06126%
Er | 389.623 | 28403.7 | U | 389.771 | 0.148 | 0.148 | 162.3 | 0.5714%
Er | 389.623 | 28403.7 | Au | 389.787 | 0.164 | 0.164 | 52.2 | 0.1838%
Er | 389.623 | 28403.7 | Fe | 389.789 | 0.166 | 0.166 | 30.9 | 0.1088%
Er | 389.623 | 28403.7 | Tb | 389.789 | 0.166 | 0.166 | 786.5 | 2.769%
Er | 389.623 | 28403.7 | W | 389.791 | 0.168 | 0.168 | 25.3 | 0.08907%
Er | 390.631 | 33607 | Mn | 390.43 | 0.201 | 0.201 | 2.6 | 0.007736%
Er | 390.631 | 33607 | U | 390.43 | 0.201 | 0.201 | 165.2 | 0.4916%
Er | 390.631 | 33607 | Ce | 390.434 | 0.197 | 0.197 | 836.5 | 2.489% | Y
Er | 390.631 | 33607 | Yb | 390.451 | 0.18 | 0.18 | 123.2 | 0.3666% | Y
Er | 390.631 | 33607 | Er | 390.456 | 0.175 | 0.175 | 875.5 | 2.605% | Y
Er | 390.631 | 33607 | Ti | 390.479 | 0.152 | 0.152 | 538.3 | 1.602%
Er | 390.631 | 33607 | Tb | 390.481 | 0.15 | 0.15 | 123.2 | 0.3666%
Er | 390.631 | 33607 | Pr | 390.487 | 0.144 | 0.144 | 208.1 | 0.6192%
Er | 390.631 | 33607 | Th | 390.519 | 0.112 | 0.112 | 682.5 | 2.031%
Er | 390.631 | 33607 | Ce | 390.529 | 0.102 | 0.102 | 139.1 | 0.4139% | Y
Er | 390.631 | 33607 | Er | 390.54 | 0.091 | 0.091 | 147 | 0.4374% | Y
Er | 390.631 | 33607 | Si | 390.552 | 0.079 | 0.079 | 289.4 | 0.8611%
Er | 390.631 | 33607 | Dy | 390.56 | 0.071 | 0.071 | 142 | 0.4225% | Y
Er | 390.631 | 33607 | Ho | 390.563 | 0.068 | 0.068 | 3409.7 | 10.15% | Y
Er | 390.631 | 33607 | Cr | 390.564 | 0.067 | 0.067 | 14.5 | 0.04315%
Er | 390.631 | 33607 | Gd | 390.565 | 0.066 | 0.066 | 1.4 | 0.004166% | Y
Er | 390.631 | 33607 | Nd | 390.587 | 0.044 | 0.044 | 4629.2 | 13.77% | Y
Er | 390.631 | 33607 | W | 390.597 | 0.034 | 0.034 | 5.6 | 0.01666%
Er | 390.631 | 33607 | Co | 390.629 | 0.002 | 0.002 | 15.2 | 0.04523%
Er | 390.631 | 33607 | Hg | 390.637 | 0.006 | 0.006 | 0.3 | 0.0008927%
Er | 390.631 | 33607 | Ce | 390.644 | 0.013 | 0.013 | 175.2 | 0.5213% | Y
Er | 390.631 | 33607 | U | 390.645 | 0.014 | 0.014 | 183.1 | 0.5448%
Er | 390.631 | 33607 | Mo | 390.646 | 0.015 | 0.015 | 6.1 | 0.01815%
Er | 390.631 | 33607 | Fe | 390.648 | 0.017 | 0.017 | 449 | 1.336%
Er | 390.631 | 33607 | V | 390.675 | 0.044 | 0.044 | 25.4 | 0.07558%
Er | 390.631 | 33607 | Sm | 390.68 | 0.049 | 0.049 | 194 | 0.5773%
Er | 390.631 | 33607 | Mo | 390.691 | 0.06 | 0.06 | 47 | 0.1399%
Er | 390.631 | 33607 | Ce | 390.692 | 0.061 | 0.061 | 348.1 | 1.036% | Y
Er | 390.631 | 33607 | Eu | 390.711 | 0.08 | 0.08 | 92342 | 274.8%
Er | 390.631 | 33607 | Ce | 390.729 | 0.098 | 0.098 | 2467.9 | 7.343% | Y
Er | 390.631 | 33607 | Ni | 390.741 | 0.11 | 0.11 | 0.6 | 0.001785%
Er | 390.631 | 33607 | Sc | 390.749 | 0.118 | 0.118 | 5841 | 17.38%
Er | 390.631 | 33607 | Cr | 390.776 | 0.145 | 0.145 | 28 | 0.08332%
Er | 390.631 | 33607 | Nd | 390.784 | 0.153 | 0.153 | 2092.1 | 6.225% | Y
Er | 390.631 | 33607 | Fe | 390.793 | 0.162 | 0.162 | 3.8 | 0.01131%
Er | 390.631 | 33607 | Re | 390.82 | 0.189 | 0.189 | 3.5 | 0.01041%
Er | 390.631 | 33607 | U | 390.831 | 0.2 | 0.2 | 112.9 | 0.3359%
Er | 390.631 | 33607 | Ce | 390.84 | 0.209 | 0.209 | 2321.7 | 6.908% | Y
Er | 390.631 | 33607 | Pr | 390.843 | 0.212 | 0.212 | 141907 | 422.3%
Fe | 234.35 | 15400 | Ru | 234.287 | 0.063 | 0.063 | 919.8 | 5.973%
Fe | 234.35 | 15400 | Mn | 234.292 | 0.058 | 0.058 | 0.7 | 0.004545%
Fe | 234.35 | 15400 | W | 234.313 | 0.037 | 0.037 | 26.7 | 0.1734%
Fe | 234.35 | 15400 | Re | 234.315 | 0.035 | 0.035 | 27 | 0.1753%
Fe | 234.35 | 15400 | Ir | 234.318 | 0.032 | 0.032 | 164 | 1.065%
Fe | 234.35 | 15400 | Co | 234.322 | 0.028 | 0.028 | 6.2 | 0.04026%
Fe | 234.35 | 15400 | Pt | 234.324 | 0.026 | 0.026 | 21 | 0.1364%
Fe | 234.35 | 15400 | Mn | 234.325 | 0.025 | 0.025 | 0.1 | 0.0006494%
Fe | 234.35 | 15400 | Th | 234.325 | 0.025 | 0.025 | 12.3 | 0.07987%
Fe | 234.35 | 15400 | Nb | 234.328 | 0.022 | 0.022 | 79.3 | 0.5149%
Fe | 234.35 | 15400 | Co | 234.332 | 0.018 | 0.018 | 8.6 | 0.05584%
Fe | 234.35 | 15400 | Re | 234.332 | 0.018 | 0.018 | 74 | 0.4805%
Fe | 234.35 | 15400 | Hf | 234.333 | 0.017 | 0.017 | 1738 | 11.29%
Fe | 234.35 | 15400 | Pt | 234.34 | 0.01 | 0.01 | 11.1 | 0.07208%
Fe | 234.35 | 15400 | Ru | 234.342 | 0.008 | 0.008 | 3.6 | 0.02338%
Fe | 234.35 | 15400 | Re | 234.346 | 0.004 | 0.004 | 28 | 0.1818%
Fe | 234.35 | 15400 | W | 234.347 | 0.003 | 0.003 | 132.3 | 0.8591%
Fe | 234.35 | 15400 | Ni | 234.349 | 0.001 | 0.001 | 155.1 | 1.007%
Fe | 234.35 | 15400 | Ta | 234.349 | 0.001 | 0.001 | 154.9 | 1.006%
Fe | 234.35 | 15400 | Th | 234.349 | 0.001 | 0.001 | 17.8 | 0.1156%
Fe | 234.35 | 15400 | U | 234.357 | 0.007 | 0.007 | 90.7 | 0.589%
Fe | 234.35 | 15400 | Ir | 234.36 | 0.01 | 0.01 | 56 | 0.3636%
Fe | 234.35 | 15400 | W | 234.363 | 0.013 | 0.013 | 6.9 | 0.04481%
Fe | 234.35 | 15400 | Mn | 234.364 | 0.014 | 0.014 | 0.2 | 0.001299%
Fe | 234.35 | 15400 | Ce | 234.366 | 0.016 | 0.016 | 8.9 | 0.05779% | Y
Fe | 234.35 | 15400 | Ti | 234.367 | 0.017 | 0.017 | 0.7 | 0.004545%
Fe | 234.35 | 15400 | Cr | 234.369 | 0.019 | 0.019 | 1 | 0.006494%
Fe | 234.35 | 15400 | Nb | 234.37 | 0.02 | 0.02 | 74 | 0.4805%
Fe | 234.35 | 15400 | W | 234.374 | 0.024 | 0.024 | 9 | 0.05844%
Fe | 234.35 | 15400 | Mo | 234.375 | 0.025 | 0.025 | 443 | 2.877%
Fe | 234.35 | 15400 | Re | 234.378 | 0.028 | 0.028 | 17 | 0.1104%
Fe | 234.35 | 15400 | Ni | 234.395 | 0.045 | 0.045 | 16.2 | 0.1052%
Fe | 234.35 | 15400 | Fe | 234.396 | 0.046 | 0.046 | 1400 | 9.091%
Fe | 234.35 | 15400 | As | 234.402 | 0.052 | 0.052 | 19.5 | 0.1266%
Fe | 234.35 | 15400 | Co | 234.427 | 0.077 | 0.077 | 2515 | 16.33%
Fe | 234.35 | 15400 | Fe | 234.428 | 0.078 | 0.078 | 3331.4 | 21.63%
Fe | 234.35 | 15400 | Mn | 234.433 | 0.083 | 0.083 | 19.7 | 0.1279%
Fe | 234.35 | 15400 | Cr | 234.454 | 0.104 | 0.104 | 16.9 | 0.1097%
Fe | 234.35 | 15400 | Co | 234.462 | 0.112 | 0.112 | 234.5 | 1.523%
Fe | 234.35 | 15400 | Mo | 234.465 | 0.115 | 0.115 | 92.27 | 0.5992%
Fe | 238.204 | 41015 | Os | 238.083 | 0.121 | 0.121 | 0.5 | 0.001219%
Fe | 238.204 | 41015 | V | 238.091 | 0.113 | 0.113 | 265.4 | 0.6471%
Fe | 238.204 | 41015 | Co | 238.097 | 0.107 | 0.107 | 14.5 | 0.03535%
Fe | 238.204 | 41015 | Hf | 238.1 | 0.104 | 0.104 | 545.4 | 1.33%
Fe | 238.204 | 41015 | Re | 238.114 | 0.09 | 0.09 | 15.8 | 0.03852%
Fe | 238.204 | 41015 | Ta | 238.115 | 0.089 | 0.089 | 1398.6 | 3.41%
Fe | 238.204 | 41015 | As | 238.118 | 0.086 | 0.086 | 23.4 | 0.05705%
Fe | 238.204 | 41015 | W | 238.133 | 0.071 | 0.071 | 48.3 | 0.1178%
Fe | 238.204 | 41015 | Cr | 238.147 | 0.057 | 0.057 | 120.3 | 0.2933%
Fe | 238.204 | 41015 | Mo | 238.147 | 0.057 | 0.057 | 65.8 | 0.1604%
Fe | 238.204 | 41015 | Ta | 238.152 | 0.052 | 0.052 | 543.3 | 1.325%
Fe | 238.204 | 41015 | Ru | 238.172 | 0.032 | 0.032 | 66.6 | 0.1624%
Fe | 238.204 | 41015 | Co | 238.176 | 0.028 | 0.028 | 1159 | 2.826%
Fe | 238.204 | 41015 | W | 238.177 | 0.027 | 0.027 | 6 | 0.01463%
Fe | 238.204 | 41015 | Mn | 238.18 | 0.024 | 0.024 | 0.3 | 0.0007314%
Fe | 238.204 | 41015 | Re | 238.181 | 0.023 | 0.023 | 1 | 0.002438%
Fe | 238.204 | 41015 | Ir | 238.182 | 0.022 | 0.022 | 313 | 0.7631%
Fe | 238.204 | 41015 | Ni | 238.189 | 0.015 | 0.015 | 0.1 | 0.0002438%
Fe | 238.204 | 41015 | Dy | 238.198 | 0.006 | 0.006 | 285.8 | 0.6968% | Y
Fe | 238.204 | 41015 | Ru | 238.201 | 0.003 | 0.003 | 763.6 | 1.862%
Fe | 238.204 | 41015 | Re | 238.208 | 0.004 | 0.004 | 12.7 | 0.03096%
Fe | 238.204 | 41015 | Mn | 238.21 | 0.006 | 0.006 | 0.7 | 0.001707%
Fe | 238.204 | 41015 | Cr | 238.219 | 0.015 | 0.015 | 5.7 | 0.0139%
Fe | 238.204 | 41015 | W | 238.223 | 0.019 | 0.019 | 6.6 | 0.01609%
Fe | 238.204 | 41015 | Mo | 238.224 | 0.02 | 0.02 | 1.5 | 0.003657%
Fe | 238.204 | 41015 | Nb | 238.229 | 0.025 | 0.025 | 3.8 | 0.009265%
Fe | 238.204 | 41015 | Co | 238.232 | 0.028 | 0.028 | 84 | 0.2048%
Fe | 238.204 | 41015 | Cr | 238.236 | 0.032 | 0.032 | 1 | 0.002438%
Fe | 238.204 | 41015 | Fe | 238.236 | 0.032 | 0.032 | 78.7 | 0.1919%
Fe | 238.204 | 41015 | W | 238.236 | 0.032 | 0.032 | 63.1 | 0.1538%
Fe | 238.204 | 41015 | Os | 238.248 | 0.044 | 0.044 | 1.5 | 0.003657%
Fe | 238.204 | 41015 | V | 238.248 | 0.044 | 0.044 | 29.5 | 0.07192%
Fe | 238.204 | 41015 | Rh | 238.289 | 0.085 | 0.085 | 157.9 | 0.385%
Fe | 238.204 | 41015 | W | 238.299 | 0.095 | 0.095 | 39.7 | 0.09679%
Fe | 238.204 | 41015 | Fe | 238.306 | 0.102 | 0.102 | 493.1 | 1.202%
Fe | 238.204 | 41015 | Ir | 238.317 | 0.113 | 0.113 | 14.1 | 0.03438%
Fe | 238.204 | 41015 | Fe | 238.325 | 0.121 | 0.121 | 1345.2 | 3.28%
Fe | 238.204 | 41015 | Te | 238.328 | 0.124 | 0.124 | 327.6 | 0.7987%
Fe | 238.204 | 41015 | Cr | 238.331 | 0.127 | 0.127 | 45.9 | 0.1119%
Fe | 238.204 | 41015 | Rh | 238.34 | 0.136 | 0.136 | 118.17 | 0.2881%
Fe | 239.563 | 10719.4 | Pb | 239.379 | 0.184 | 0.184 | 88.1 | 0.8219%
Fe | 239.563 | 10719.4 | Hf | 239.384 | 0.179 | 0.179 | 4333.5 | 40.43%
Fe | 239.563 | 10719.4 | Os | 239.386 | 0.177 | 0.177 | 0.6 | 0.005597%
Fe | 239.563 | 10719.4 | Co | 239.39 | 0.173 | 0.173 | 254.8 | 2.377%
Fe | 239.563 | 10719.4 | Cr | 239.398 | 0.165 | 0.165 | 48 | 0.4478%
Fe | 239.563 | 10719.4 | Ge | 239.408 | 0.155 | 0.155 | 1.9 | 0.01772%
Fe | 239.563 | 10719.4 | W | 239.416 | 0.147 | 0.147 | 38.6 | 0.3601%
Fe | 239.563 | 10719.4 | Co | 239.423 | 0.14 | 0.14 | 9.2 | 0.08583%
Fe | 239.563 | 10719.4 | Os | 239.429 | 0.134 | 0.134 | 1.9 | 0.01772%
Fe | 239.563 | 10719.4 | Re | 239.437 | 0.126 | 0.126 | 13.1 | 0.1222%
Fe | 239.563 | 10719.4 | Ni | 239.452 | 0.111 | 0.111 | 2370.3 | 22.11%
Fe | 239.563 | 10719.4 | Ni | 239.484 | 0.079 | 0.079 | 49.7 | 0.4636%
Fe | 239.563 | 10719.4 | Fe | 239.489 | 0.074 | 0.074 | 11.7 | 0.1091%
Fe | 239.563 | 10719.4 | Ta | 239.504 | 0.059 | 0.059 | 28.9 | 0.2696%
Fe | 239.563 | 10719.4 | W | 239.51 | 0.053 | 0.053 | 46.4 | 0.4329%
Fe | 239.563 | 10719.4 | Sb | 239.522 | 0.041 | 0.041 | 1.3 | 0.01213%
Fe | 239.563 | 10719.4 | Nb | 239.532 | 0.031 | 0.031 | 70.6 | 0.6586%
Fe | 239.563 | 10719.4 | Mn | 239.538 | 0.025 | 0.025 | 9.8 | 0.09142%
Fe | 239.563 | 10719.4 | Os | 239.538 | 0.025 | 0.025 | 25 | 0.2332%
Fe | 239.563 | 10719.4 | Co | 239.551 | 0.012 | 0.012 | 34.1 | 0.3181%
Fe | 239.563 | 10719.4 | W | 239.573 | 0.01 | 0.01 | 28.1 | 0.2621%
Fe | 239.563 | 10719.4 | Cr | 239.578 | 0.015 | 0.015 | 2.4 | 0.02239%
Fe | 239.563 | 10719.4 | Os | 239.588 | 0.025 | 0.025 | 3 | 0.02799%
Fe | 239.563 | 10719.4 | Ir | 239.589 | 0.026 | 0.026 | 23 | 0.2146%
Fe | 239.563 | 10719.4 | Ir | 239.609 | 0.046 | 0.046 | 5.3 | 0.04944%
Fe | 239.563 | 10719.4 | Co | 239.615 | 0.052 | 0.052 | 1 | 0.009329%
Fe | 239.563 | 10719.4 | Pt | 239.617 | 0.054 | 0.054 | 11.1 | 0.1036%
Fe | 239.563 | 10719.4 | W | 239.622 | 0.059 | 0.059 | 28.1 | 0.2621%
Fe | 239.563 | 10719.4 | Ta | 239.629 | 0.066 | 0.066 | 3.1 | 0.02892%
Fe | 239.563 | 10719.4 | Cr | 239.636 | 0.073 | 0.073 | 6.2 | 0.05784%
Fe | 239.563 | 10719.4 | Ni | 239.638 | 0.075 | 0.075 | 1.8 | 0.01679%
Fe | 239.563 | 10719.4 | Rh | 239.655 | 0.092 | 0.092 | 54.5 | 0.5084%
Fe | 239.563 | 10719.4 | Ni | 239.663 | 0.1 | 0.1 | 3 | 0.02799%
Fe | 239.563 | 10719.4 | Fe | 239.672 | 0.109 | 0.109 | 11.2 | 0.1045%
Fe | 239.563 | 10719.4 | Ru | 239.672 | 0.109 | 0.109 | 202.1 | 1.885%
Fe | 239.563 | 10719.4 | Os | 239.678 | 0.115 | 0.115 | 0.6 | 0.005597%
Fe | 239.563 | 10719.4 | Re | 239.679 | 0.116 | 0.116 | 8 | 0.07463%
Fe | 239.563 | 10719.4 | W | 239.708 | 0.145 | 0.145 | 1317.2 | 12.29%
Fe | 239.563 | 10719.4 | Re | 239.734 | 0.171 | 0.171 | 5.67 | 0.05289%
Fe | 240.489 | 10535 | Re | 240.303 | 0.186 | 0.186 | 27.8 | 0.2639%
Fe | 240.489 | 10535 | Pt | 240.309 | 0.18 | 0.18 | 59.4 | 0.5638%
Fe | 240.489 | 10535 | W | 240.322 | 0.167 | 0.167 | 61.7 | 0.5857%
Fe | 240.489 | 10535 | Mo | 240.342 | 0.147 | 0.147 | 70.3 | 0.6673%
Fe | 240.489 | 10535 | Os | 240.354 | 0.135 | 0.135 | 0.8 | 0.007594%
Fe | 240.489 | 10535 | Mo | 240.359 | 0.13 | 0.13 | 97.8 | 0.9283%
Fe | 240.489 | 10535 | Hf | 240.361 | 0.128 | 0.128 | 447 | 4.243%
Fe | 240.489 | 10535 | Ta | 240.367 | 0.122 | 0.122 | 165.3 | 1.569%
Fe | 240.489 | 10535 | Co | 240.38 | 0.109 | 0.109 | 27 | 0.2563%
Fe | 240.489 | 10535 | Os | 240.386 | 0.103 | 0.103 | 25 | 0.2373%
Fe | 240.489 | 10535 | Co | 240.417 | 0.072 | 0.072 | 1631.5 | 15.49%
Fe | 240.489 | 10535 | Th | 240.417 | 0.072 | 0.072 | 237.4 | 2.253%
Fe | 240.489 | 10535 | W | 240.421 | 0.068 | 0.068 | 18.9 | 0.1794%
Fe | 240.489 | 10535 | Fe | 240.443 | 0.046 | 0.046 | 710.5 | 6.744%
Fe | 240.489 | 10535 | Ta | 240.448 | 0.041 | 0.041 | 51.4 | 0.4879%
Fe | 240.489 | 10535 | Th | 240.45 | 0.039 | 0.039 | 201.7 | 1.915%
Fe | 240.489 | 10535 | Co | 240.452 | 0.037 | 0.037 | 143.8 | 1.365%
Fe | 240.489 | 10535 | Hf | 240.457 | 0.032 | 0.032 | 205.4 | 1.95%
Fe | 240.489 | 10535 | Mo | 240.467 | 0.022 | 0.022 | 93.3 | 0.8856%
Fe | 240.489 | 10535 | Ta | 240.48 | 0.009 | 0.009 | 16.9 | 0.1604%
Fe | 240.489 | 10535 | Re | 240.506 | 0.017 | 0.017 | 84.6 | 0.803%
Fe | 240.489 | 10535 | Os | 240.508 | 0.019 | 0.019 | 19.4 | 0.1841%
Fe | 240.489 | 10535 | Ni | 240.517 | 0.028 | 0.028 | 25.7 | 0.2439%
Fe | 240.489 | 10535 | Ce | 240.52 | 0.031 | 0.031 | 5.2 | 0.04936% | Y
Fe | 240.489 | 10535 | Rh | 240.521 | 0.032 | 0.032 | 419 | 3.977%
Fe | 240.489 | 10535 | W | 240.525 | 0.036 | 0.036 | 64.2 | 0.6094%
Fe | 240.489 | 10535 | Nb | 240.534 | 0.045 | 0.045 | 143.3 | 1.36%
Fe | 240.489 | 10535 | Hf | 240.543 | 0.054 | 0.054 | 3661.1 | 34.75%
Fe | 240.489 | 10535 | Os | 240.545 | 0.056 | 0.056 | 1.6 | 0.01519%
Fe | 240.489 | 10535 | Zr | 240.552 | 0.063 | 0.063 | 5.6 | 0.05316%
Fe | 240.489 | 10535 | W | 240.558 | 0.069 | 0.069 | 147.8 | 1.403%
Fe | 240.489 | 10535 | Re | 240.56 | 0.071 | 0.071 | 46.8 | 0.4442%
Fe | 240.489 | 10535 | Nb | 240.585 | 0.096 | 0.096 | 182.2 | 1.729%
Fe | 240.489 | 10535 | Mo | 240.586 | 0.097 | 0.097 | 9.7 | 0.09207%
Fe | 240.489 | 10535 | Os | 240.597 | 0.108 | 0.108 | 0.8 | 0.007594%
Fe | 240.489 | 10535 | Ti | 240.608 | 0.119 | 0.119 | 25 | 0.2373%
Fe | 240.489 | 10535 | Co | 240.627 | 0.138 | 0.138 | 13.6 | 0.1291%
Fe | 240.489 | 10535 | Hf | 240.645 | 0.156 | 0.156 | 666.2 | 6.324%
Fe | 240.489 | 10535 | Ta | 240.655 | 0.166 | 0.166 | 14.4 | 0.1367%
Fe | 240.489 | 10535 | Fe | 240.666 | 0.177 | 0.177 | 4667.07 | 44.3%
Fe | 258.588 | 20375 | Mn | 258.431 | 0.157 | 0.157 | 708.4 | 3.477%
Fe | 258.588 | 20375 | W | 258.439 | 0.149 | 0.149 | 103.3 | 0.507%
Fe | 258.588 | 20375 | U | 258.442 | 0.146 | 0.146 | 223.6 | 1.097%
Fe | 258.588 | 20375 | Ta | 258.449 | 0.139 | 0.139 | 708.1 | 3.475%
Fe | 258.588 | 20375 | Mn | 258.451 | 0.137 | 0.137 | 34.1 | 0.1674%
Fe | 258.588 | 20375 | Fe | 258.454 | 0.134 | 0.134 | 249.8 | 1.226%
Fe | 258.588 | 20375 | Tb | 258.461 | 0.127 | 0.127 | 463.8 | 2.276%
Fe | 258.588 | 20375 | Cr | 258.466 | 0.122 | 0.122 | 11 | 0.05399%
Fe | 258.588 | 20375 | Ta | 258.469 | 0.119 | 0.119 | 51.4 | 0.2523%
Fe | 258.588 | 20375 | Re | 258.477 | 0.111 | 0.111 | 9.3 | 0.04564%
Fe | 258.588 | 20375 | U | 258.49 | 0.098 | 0.098 | 113.3 | 0.5561%
Fe | 258.588 | 20375 | V | 258.496 | 0.092 | 0.092 | 214.9 | 1.055%
Fe | 258.588 | 20375 | Mn | 258.513 | 0.075 | 0.075 | 21.2 | 0.104%
Fe | 258.588 | 20375 | Co | 258.533 | 0.055 | 0.055 | 30.7 | 0.1507%
Fe | 258.588 | 20375 | W | 258.543 | 0.045 | 0.045 | 36.4 | 0.1787%
Fe | 258.588 | 20375 | Mn | 258.544 | 0.044 | 0.044 | 86.9 | 0.4265%
Fe | 258.588 | 20375 | Cr | 258.561 | 0.027 | 0.027 | 5.6 | 0.02748%
Fe | 258.588 | 20375 | Ta | 258.561 | 0.027 | 0.027 | 28.1 | 0.1379%
Fe | 258.588 | 20375 | Ru | 258.573 | 0.015 | 0.015 | 13.1 | 0.06429%
Fe | 258.588 | 20375 | Cr | 258.586 | 0.002 | 0.002 | 3.2 | 0.01571%
Fe | 258.588 | 20375 | Mn | 258.589 | 0.001 | 0.001 | 156 | 0.7656%
Fe | 258.588 | 20375 | W | 258.593 | 0.005 | 0.005 | 89.2 | 0.4378%
Fe | 258.588 | 20375 | Mo | 258.595 | 0.007 | 0.007 | 254.4 | 1.249%
Fe | 258.588 | 20375 | Ir | 258.606 | 0.018 | 0.018 | 353.3 | 1.734%
Fe | 258.588 | 20375 | Os | 258.608 | 0.02 | 0.02 | 27 | 0.1325%
Fe | 258.588 | 20375 | Th | 258.615 | 0.027 | 0.027 | 69.2 | 0.3396%
Fe | 258.588 | 20375 | Fe | 258.649 | 0.061 | 0.061 | 11 | 0.05399%
Fe | 258.588 | 20375 | Re | 258.678 | 0.09 | 0.09 | 29.7 | 0.1458%
Fe | 258.588 | 20375 | Co | 258.685 | 0.097 | 0.097 | 31.9 | 0.1566%
Fe | 258.588 | 20375 | Zr | 258.686 | 0.098 | 0.098 | 61.8 | 0.3033%
Fe | 258.588 | 20375 | W | 258.694 | 0.106 | 0.106 | 19.4 | 0.09521%
Fe | 258.588 | 20375 | Ta | 258.698 | 0.11 | 0.11 | 40.3 | 0.1978%
Fe | 258.588 | 20375 | Re | 258.7 | 0.112 | 0.112 | 15.4 | 0.07558%
Fe | 258.588 | 20375 | Co | 258.722 | 0.134 | 0.134 | 4492.5 | 22.05%
Fe | 258.588 | 20375 | Rh | 258.726 | 0.138 | 0.138 | 85.6 | 0.4201%
Fe | 258.588 | 20375 | Ni | 258.728 | 0.14 | 0.14 | 47 | 0.2307%
Fe | 259.94 | 27160 | Ta | 259.775 | 0.165 | 0.165 | 40 | 0.1473%
Fe | 259.94 | 27160 | W | 259.787 | 0.153 | 0.153 | 15.3 | 0.05633%
Fe | 259.94 | 27160 | Nb | 259.804 | 0.136 | 0.136 | 29.2 | 0.1075%
Fe | 259.94 | 27160 | Sb | 259.804 | 0.136 | 0.136 | 779.3 | 2.869%
Fe | 259.94 | 27160 | Ta | 259.821 | 0.119 | 0.119 | 155 | 0.5707%
Fe | 259.94 | 27160 | Fe | 259.837 | 0.103 | 0.103 | 8761.5 | 32.26%
Fe | 259.94 | 27160 | Mn | 259.842 | 0.098 | 0.098 | 16.5 | 0.06075%
Fe | 259.94 | 27160 | W | 259.842 | 0.098 | 0.098 | 78 | 0.2872%
Fe | 259.94 | 27160 | Ta | 259.874 | 0.066 | 0.066 | 47 | 0.173%
Fe | 259.94 | 27160 | W | 259.874 | 0.066 | 0.066 | 186.7 | 0.6874%
Fe | 259.94 | 27160 | Ru | 259.88 | 0.06 | 0.06 | 12.7 | 0.04676%
Fe | 259.94 | 27160 | U | 259.886 | 0.054 | 0.054 | 35.1 | 0.1292%
Fe | 259.94 | 27160 | Mn | 259.889 | 0.051 | 0.051 | 2396.1 | 8.822%
Fe | 259.94 | 27160 | Ir | 259.904 | 0.036 | 0.036 | 38 | 0.1399%
Fe | 259.94 | 27160 | Mo | 259.918 | 0.022 | 0.022 | 24.4 | 0.08984%
Fe | 259.94 | 27160 | Co | 259.92 | 0.02 | 0.02 | 1.6 | 0.005891%
Fe | 259.94 | 27160 | Hf | 259.92 | 0.02 | 0.02 | 145.2 | 0.5346%
Fe | 259.94 | 27160 | Nb | 259.928 | 0.012 | 0.012 | 2 | 0.007364%
Fe | 259.94 | 27160 | V | 259.932 | 0.008 | 0.008 | 5.3 | 0.01951%
Fe | 259.94 | 27160 | Ta | 259.939 | 0.001 | 0.001 | 13.9 | 0.05118%
Fe | 259.94 | 27160 | Nb | 259.952 | 0.012 | 0.012 | 24.2 | 0.0891%
Fe | 259.94 | 27160 | Mo | 259.953 | 0.013 | 0.013 | 14.5 | 0.05339%
Fe | 259.94 | 27160 | Re | 259.953 | 0.013 | 0.013 | 23 | 0.08468%
Fe | 259.94 | 27160 | Mn | 259.955 | 0.015 | 0.015 | 23 | 0.08468%
Fe | 259.94 | 27160 | W | 259.964 | 0.024 | 0.024 | 9.2 | 0.03387%
Fe | 259.94 | 27160 | Ru | 259.968 | 0.028 | 0.028 | 28.2 | 0.1038%
Fe | 259.94 | 27160 | W | 259.977 | 0.037 | 0.037 | 24.4 | 0.08984%
Fe | 259.94 | 27160 | Re | 259.986 | 0.046 | 0.046 | 17.7 | 0.06517%
Fe | 259.94 | 27160 | Os | 259.991 | 0.051 | 0.051 | 0.8 | 0.002946%
Fe | 259.94 | 27160 | Ti | 259.991 | 0.051 | 0.051 | 88.6 | 0.3262%
Fe | 259.94 | 27160 | Ta | 260.014 | 0.074 | 0.074 | 25.6 | 0.09426%
Fe | 259.94 | 27160 | Nb | 260.015 | 0.075 | 0.075 | 48.6 | 0.1789%
Fe | 259.94 | 27160 | Dy | 260.016 | 0.076 | 0.076 | 143.5 | 0.5284% | Y
Fe | 259.94 | 27160 | Mn | 260.022 | 0.082 | 0.082 | 12.9 | 0.0475%
Fe | 259.94 | 27160 | Os | 260.045 | 0.105 | 0.105 | 0.4 | 0.001473%
Fe | 259.94 | 27160 | Ta | 260.073 | 0.133 | 0.133 | 217.8 | 0.8019%
Fe | 259.94 | 27160 | W | 260.074 | 0.134 | 0.134 | 78 | 0.2872%
Fe | 259.94 | 27160 | Dy | 260.076 | 0.136 | 0.136 | 88.3 | 0.3251% | Y
Fe | 259.94 | 27160 | Re | 260.086 | 0.146 | 0.146 | 1.9 | 0.006996%
Fe | 259.94 | 27160 | Th | 260.088 | 0.148 | 0.148 | 680.07 | 2.504%
Fe | 260.709 | 6040 | Co | 260.59 | 0.119 | 0.119 | 30 | 0.4967%
Fe | 260.709 | 6040 | Mo | 260.591 | 0.118 | 0.118 | 48.1 | 0.7964%
Fe | 260.709 | 6040 | W | 260.597 | 0.112 | 0.112 | 28.9 | 0.4785%
Fe | 260.709 | 6040 | Pt | 260.601 | 0.108 | 0.108 | 0.2 | 0.003311%
Fe | 260.709 | 6040 | Cr | 260.607 | 0.102 | 0.102 | 8.7 | 0.144%
Fe | 260.709 | 6040 | Hf | 260.638 | 0.071 | 0.071 | 2361.1 | 39.09%
Fe | 260.709 | 6040 | W | 260.639 | 0.07 | 0.07 | 77.8 | 1.288%
Fe | 260.709 | 6040 | Ta | 260.641 | 0.068 | 0.068 | 129.7 | 2.147%
Fe | 260.709 | 6040 | Rh | 260.644 | 0.065 | 0.065 | 15.1 | 0.25%
Fe | 260.709 | 6040 | Fe | 260.652 | 0.057 | 0.057 | 15.6 | 0.2583%
Fe | 260.709 | 6040 | U | 260.652 | 0.057 | 0.057 | 89.8 | 1.487%
Fe | 260.709 | 6040 | Cr | 260.653 | 0.056 | 0.056 | 21 | 0.3477%
Fe | 260.709 | 6040 | U | 260.673 | 0.036 | 0.036 | 86.9 | 1.439%
Fe | 260.709 | 6040 | Mn | 260.684 | 0.025 | 0.025 | 13.1 | 0.2169%
Fe | 260.709 | 6040 | W | 260.69 | 0.019 | 0.019 | 40 | 0.6623%
Fe | 260.709 | 6040 | Hf | 260.703 | 0.006 | 0.006 | 3631.5 | 60.12%
Fe | 260.709 | 6040 | Cr | 260.706 | 0.003 | 0.003 | 12.4 | 0.2053%
Fe | 260.709 | 6040 | Mo | 260.738 | 0.029 | 0.029 | 17.8 | 0.2947%
Fe | 260.709 | 6040 | W | 260.738 | 0.029 | 0.029 | 27.8 | 0.4603%
Fe | 260.709 | 6040 | Th | 260.748 | 0.039 | 0.039 | 419 | 6.937%
Fe | 260.709 | 6040 | Ir | 260.751 | 0.042 | 0.042 | 8.1 | 0.1341%
Fe | 260.709 | 6040 | Ta | 260.784 | 0.075 | 0.075 | 268.9 | 4.452%
Fe | 260.709 | 6040 | Cr | 260.79 | 0.081 | 0.081 | 85.3 | 1.412%
Fe | 260.709 | 6040 | Ru | 260.792 | 0.083 | 0.083 | 28.5 | 0.4719%
Fe | 260.709 | 6040 | V | 260.797 | 0.088 | 0.088 | 13.8 | 0.2285%
Fe | 260.709 | 6040 | Cr | 260.816 | 0.107 | 0.107 | 8 | 0.1325%
Fe | 260.709 | 6040 | U | 260.82 | 0.111 | 0.111 | 59.8 | 0.9901%
Fe | 260.709 | 6040 | Ir | 260.825 | 0.116 | 0.116 | 19.7 | 0.3262%
Fe | 260.709 | 6040 | Th | 260.832 | 0.123 | 0.123 | 37.2 | 0.6159%
Fe | 260.709 | 6040 | W | 260.832 | 0.123 | 0.123 | 29.2 | 0.4834%
Fe | 260.709 | 6040 | Hf | 260.845 | 0.136 | 0.136 | 11.3 | 0.1871%
Fe | 260.709 | 6040 | Re | 260.85 | 0.141 | 0.141 | 288.7 | 4.78%
Fe | 260.709 | 6040 | Re | 260.85 | 0.141 | 0.141 | 354.9 | 5.876%
Fe | 260.709 | 6040 | Zn | 260.856 | 0.147 | 0.147 | 9.4 | 0.1556%
Fe | 260.709 | 6040 | Zn | 260.856 | 0.147 | 0.147 | 16 | 0.2649%
Fe | 260.709 | 6040 | Tb | 260.857 | 0.148 | 0.148 | 90.9 | 1.505%
Fe | 260.709 | 6040 | Ta | 260.863 | 0.154 | 0.154 | 134.47 | 2.226%
Fe | 261.187 | 8669.2 | Nb | 261.027 | 0.16 | 0.16 | 9.4 | 0.1084%
Fe | 261.187 | 8669.2 | La | 261.035 | 0.152 | 0.152 | 1704.6 | 19.66%
Fe | 261.187 | 8669.2 | Ho | 261.051 | 0.136 | 0.136 | 108.8 | 1.255% | Y
Fe | 261.187 | 8669.2 | V | 261.056 | 0.131 | 0.131 | 3.7 | 0.04268%
Fe | 261.187 | 8669.2 | Co | 261.072 | 0.115 | 0.115 | 21 | 0.2422%
Fe | 261.187 | 8669.2 | Os | 261.079 | 0.108 | 0.108 | 1.4 | 0.01615%
Fe | 261.187 | 8669.2 | Cr | 261.08 | 0.107 | 0.107 | 11.3 | 0.1303%
Fe | 261.187 | 8669.2 | Cr | 261.102 | 0.085 | 0.085 | 9.1 | 0.105%
Fe | 261.187 | 8669.2 | Ru | 261.104 | 0.083 | 0.083 | 11.1 | 0.128%
Fe | 261.187 | 8669.2 | Fe | 261.107 | 0.08 | 0.08 | 775 | 8.94%
Fe | 261.187 | 8669.2 | Mo | 261.116 | 0.071 | 0.071 | 16.9 | 0.1949%
Fe | 261.187 | 8669.2 | Sc | 261.119 | 0.068 | 0.068 | 184.6 | 2.129%
Fe | 261.187 | 8669.2 | Ir | 261.129 | 0.058 | 0.058 | 107.5 | 1.24%
Fe | 261.187 | 8669.2 | Ti | 261.129 | 0.058 | 0.058 | 142.8 | 1.647%
Fe | 261.187 | 8669.2 | Os | 261.133 | 0.054 | 0.054 | 0.5 | 0.005768%
Fe | 261.187 | 8669.2 | Ta | 261.134 | 0.053 | 0.053 | 22.2 | 0.2561%
Fe | 261.187 | 8669.2 | V | 261.145 | 0.042 | 0.042 | 42 | 0.4845%
Fe | 261.187 | 8669.2 | Re | 261.154 | 0.033 | 0.033 | 35.5 | 0.4095%
Fe | 261.187 | 8669.2 | Cr | 261.162 | 0.025 | 0.025 | 12.2 | 0.1407%
Fe | 261.187 | 8669.2 | Th | 261.163 | 0.024 | 0.024 | 69.2 | 0.7982%
Fe | 261.187 | 8669.2 | Ir | 261.204 | 0.017 | 0.017 | 3.8 | 0.04383%
Fe | 261.187 | 8669.2 | Ru | 261.206 | 0.019 | 0.019 | 166.8 | 1.924%
Fe | 261.187 | 8669.2 | W | 261.219 | 0.032 | 0.032 | 21.4 | 0.2469%
Fe | 261.187 | 8669.2 | Sb | 261.231 | 0.044 | 0.044 | 36.9 | 0.4256%
Fe | 261.187 | 8669.2 | Cr | 261.232 | 0.045 | 0.045 | 3.6 | 0.04153%
Fe | 261.187 | 8669.2 | Er | 261.238 | 0.051 | 0.051 | 8.3 | 0.09574% | Y
Fe | 261.187 | 8669.2 | U | 261.246 | 0.059 | 0.059 | 40.3 | 0.4649%
Fe | 261.187 | 8669.2 | Cr | 261.256 | 0.069 | 0.069 | 10.4 | 0.12%
Fe | 261.187 | 8669.2 | Hf | 261.259 | 0.072 | 0.072 | 27 | 0.3114%
Fe | 261.187 | 8669.2 | Ta | 261.261 | 0.074 | 0.074 | 393.9 | 4.544%
Fe | 261.187 | 8669.2 | Os | 261.263 | 0.076 | 0.076 | 3.3 | 0.03807%
Fe | 261.187 | 8669.2 | Os | 261.306 | 0.119 | 0.119 | 10.7 | 0.1234%
Fe | 261.187 | 8669.2 | Mo | 261.308 | 0.121 | 0.121 | 46.1 | 0.5318%
Fe | 261.187 | 8669.2 | W | 261.308 | 0.121 | 0.121 | 90.8 | 1.047%
Fe | 261.187 | 8669.2 | Lu | 261.34 | 0.153 | 0.153 | 5451.4 | 62.88% | Y
Fe | 261.187 | 8669.2 | Co | 261.349 | 0.162 | 0.162 | 191.5 | 2.209%
Fe | 261.187 | 8669.2 | Rh | 261.36 | 0.173 | 0.173 | 16.6 | 0.1915%
Fe | 261.187 | 8669.2 | Hf | 261.362 | 0.175 | 0.175 | 890.7 | 10.27%
Fe | 261.187 | 8669.2 | Pb | 261.365 | 0.178 | 0.178 | 39.6 | 0.4568%
Fe | 261.382 | 4697.4 | W | 261.219 | 0.163 | 0.163 | 21.4 | 0.4556%
Fe | 261.382 | 4697.4 | Sb | 261.231 | 0.151 | 0.151 | 36.9 | 0.7855%
Fe | 261.382 | 4697.4 | Cr | 261.232 | 0.15 | 0.15 | 3.6 | 0.07664%
Fe | 261.382 | 4697.4 | Er | 261.238 | 0.144 | 0.144 | 8.3 | 0.1767% | Y
Fe | 261.382 | 4697.4 | U | 261.246 | 0.136 | 0.136 | 40.3 | 0.8579%
Fe | 261.382 | 4697.4 | Cr | 261.256 | 0.126 | 0.126 | 10.4 | 0.2214%
Fe | 261.382 | 4697.4 | Hf | 261.259 | 0.123 | 0.123 | 27 | 0.5748%
Fe | 261.382 | 4697.4 | Ta | 261.261 | 0.121 | 0.121 | 393.9 | 8.385%
Fe | 261.382 | 4697.4 | Os | 261.263 | 0.119 | 0.119 | 3.3 | 0.07025%
Fe | 261.382 | 4697.4 | Os | 261.306 | 0.076 | 0.076 | 10.7 | 0.2278%
Fe | 261.382 | 4697.4 | Mo | 261.308 | 0.074 | 0.074 | 46.1 | 0.9814%
Fe | 261.382 | 4697.4 | W | 261.308 | 0.074 | 0.074 | 90.8 | 1.933%
Fe | 261.382 | 4697.4 | Lu | 261.34 | 0.042 | 0.042 | 5451.4 | 116.1% | Y
Fe | 261.382 | 4697.4 | Co | 261.349 | 0.033 | 0.033 | 191.5 | 4.077%
Fe | 261.382 | 4697.4 | Rh | 261.36 | 0.022 | 0.022 | 16.6 | 0.3534%
Fe | 261.382 | 4697.4 | Hf | 261.362 | 0.02 | 0.02 | 890.7 | 18.96%
Fe | 261.382 | 4697.4 | Pb | 261.365 | 0.017 | 0.017 | 39.6 | 0.843%
Fe | 261.382 | 4697.4 | Re | 261.375 | 0.007 | 0.007 | 6 | 0.1277%
Fe | 261.382 | 4697.4 | W | 261.381 | 0.001 | 0.001 | 69.7 | 1.484%
Fe | 261.382 | 4697.4 | Nb | 261.383 | 0.001 | 0.001 | 87.2 | 1.856%
Fe | 261.382 | 4697.4 | Ce | 261.389 | 0.007 | 0.007 | 144.9 | 3.085% | Y
Fe | 261.382 | 4697.4 | U | 261.395 | 0.013 | 0.013 | 86.1 | 1.833%
Fe | 261.382 | 4697.4 | Ho | 261.399 | 0.017 | 0.017 | 123.5 | 2.629% | Y
Fe | 261.382 | 4697.4 | Os | 261.405 | 0.023 | 0.023 | 0.4 | 0.008515%
Fe | 261.382 | 4697.4 | Ru | 261.407 | 0.025 | 0.025 | 5.4 | 0.115%
Fe | 261.382 | 4697.4 | Pb | 261.417 | 0.035 | 0.035 | 874.1 | 18.61%
Fe | 261.382 | 4697.4 | Hf | 261.429 | 0.047 | 0.047 | 73.7 | 1.569%
Fe | 261.382 | 4697.4 | Nb | 261.431 | 0.049 | 0.049 | 53.6 | 1.141%
Fe | 261.382 | 4697.4 | Co | 261.436 | 0.054 | 0.054 | 373.1 | 7.943%
Fe | 261.382 | 4697.4 | V | 261.44 | 0.058 | 0.058 | 31.7 | 0.6748%
Fe | 261.382 | 4697.4 | Cr | 261.454 | 0.072 | 0.072 | 14.8 | 0.3151%
Fe | 261.382 | 4697.4 | Er | 261.456 | 0.074 | 0.074 | 12.2 | 0.2597% | Y
Fe | 261.382 | 4697.4 | Ru | 261.46 | 0.078 | 0.078 | 13.4 | 0.2853%
Fe | 261.382 | 4697.4 | Cr | 261.491 | 0.109 | 0.109 | 27 | 0.5748%
Fe | 261.382 | 4697.4 | Ir | 261.498 | 0.116 | 0.116 | 11.7 | 0.2491%
Fe | 261.382 | 4697.4 | Ru | 261.509 | 0.127 | 0.127 | 27 | 0.5748%
Fe | 261.382 | 4697.4 | W | 261.512 | 0.13 | 0.13 | 21.7 | 0.462%
Fe | 261.382 | 4697.4 | Yb | 261.525 | 0.143 | 0.143 | 85.3 | 1.816% | Y
Gd | 301.013 | 13500.9 | Dy | 300.881 | 0.132 | 0.132 | 170.7 | 1.264% | Y
Gd | 301.013 | 13500.9 | Tm | 300.891 | 0.122 | 0.122 | 648.6 | 4.804% | Y
Gd | 301.013 | 13500.9 | Rh | 300.895 | 0.118 | 0.118 | 30.6 | 0.2267%
Gd | 301.013 | 13500.9 | W | 300.908 | 0.105 | 0.105 | 23.3 | 0.1726%
Gd | 301.013 | 13500.9 | Fe | 300.909 | 0.104 | 0.104 | 5 | 0.03703%
Gd | 301.013 | 13500.9 | Sn | 300.913 | 0.1 | 0.1 | 433.8 | 3.213%
Gd | 301.013 | 13500.9 | Tm | 300.92 | 0.093 | 0.093 | 106.8 | 0.7911% | Y
Gd | 301.013 | 13500.9 | Ca | 300.921 | 0.092 | 0.092 | 43.1 | 0.3192%
Gd | 301.013 | 13500.9 | Tb | 300.93 | 0.083 | 0.083 | 532.9 | 3.947%
Gd | 301.013 | 13500.9 | Gd | 300.936 | 0.077 | 0.077 | 139.3 | 1.032% | Y
Gd | 301.013 | 13500.9 | Mn | 300.939 | 0.074 | 0.074 | 14.8 | 0.1096%
Gd | 301.013 | 13500.9 | Yb | 300.939 | 0.074 | 0.074 | 921.3 | 6.824% | Y
Gd | 301.013 | 13500.9 | U | 300.942 | 0.071 | 0.071 | 373 | 2.763%
Gd | 301.013 | 13500.9 | Er | 300.944 | 0.069 | 0.069 | 154.4 | 1.144% | Y
Gd | 301.013 | 13500.9 | Fe | 300.957 | 0.056 | 0.056 | 114.1 | 0.8451%
Gd | 301.013 | 13500.9 | Gd | 300.964 | 0.049 | 0.049 | 195.8 | 1.45% | Y
Gd | 301.013 | 13500.9 | Pd | 300.977 | 0.036 | 0.036 | 31 | 0.2296%
Gd | 301.013 | 13500.9 | Th | 300.977 | 0.036 | 0.036 | 674.2 | 4.994%
Gd | 301.013 | 13500.9 | Zr | 300.985 | 0.028 | 0.028 | 80.2 | 0.594%
Gd | 301.013 | 13500.9 | Ir | 300.99 | 0.023 | 0.023 | 9.4 | 0.06962%
Gd | 301.013 | 13500.9 | Cr | 301.021 | 0.008 | 0.008 | 0.6 | 0.004444%
Gd | 301.013 | 13500.9 | Mo | 301.027 | 0.014 | 0.014 | 6.1 | 0.04518%
Gd | 301.013 | 13500.9 | Zr | 301.027 | 0.014 | 0.014 | 36.7 | 0.2718%
Gd | 301.013 | 13500.9 | Er | 301.031 | 0.018 | 0.018 | 347.5 | 2.574% | Y
Gd | 301.013 | 13500.9 | U | 301.037 | 0.024 | 0.024 | 199.3 | 1.476%
Gd | 301.013 | 13500.9 | Nb | 301.038 | 0.025 | 0.025 | 154.2 | 1.142%
Gd | 301.013 | 13500.9 | Ce | 301.046 | 0.033 | 0.033 | 51.9 | 0.3844% | Y
Gd | 301.013 | 13500.9 | Ni | 301.047 | 0.034 | 0.034 | 0.4 | 0.002963%
Gd | 301.013 | 13500.9 | Tb | 301.059 | 0.046 | 0.046 | 811.1 | 6.008%
Gd | 301.013 | 13500.9 | Yb | 301.063 | 0.05 | 0.05 | 546.3 | 4.046% | Y
Gd | 301.013 | 13500.9 | Cr | 301.064 | 0.051 | 0.051 | 8.7 | 0.06444%
Gd | 301.013 | 13500.9 | Nb | 301.068 | 0.055 | 0.055 | 169.4 | 1.255%
Gd | 301.013 | 13500.9 | U | 301.075 | 0.062 | 0.062 | 255.7 | 1.894%
Gd | 301.013 | 13500.9 | Ta | 301.077 | 0.064 | 0.064 | 375.8 | 2.784%
Gd | 301.013 | 13500.9 | Cu | 301.084 | 0.071 | 0.071 | 54.7 | 0.4052%
Gd | 301.013 | 13500.9 | Gd | 301.09 | 0.077 | 0.077 | 278.9 | 2.066% | Y
Gd | 301.013 | 13500.9 | Cr | 301.09 | 0.077 | 0.077 | 7.7 | 0.05703%
Gd | 301.013 | 13500.9 | Ta | 301.111 | 0.098 | 0.098 | 71.9 | 0.5326%
Gd | 301.013 | 13500.9 | Er | 301.116 | 0.103 | 0.103 | 724.5 | 5.366% | Y
Gd | 301.013 | 13500.9 | Mn | 301.116 | 0.103 | 0.103 | 21.4 | 0.1585%
Gd | 303.284 | 6352.8 | Fe | 303.122 | 0.162 | 0.162 | 22.9 | 0.3605%
Gd | 303.284 | 6352.8 | Co | 303.129 | 0.155 | 0.155 | 2.2 | 0.03463%
Gd | 303.284 | 6352.8 | Os | 303.129 | 0.155 | 0.155 | 0.3 | 0.004722%
Gd | 303.284 | 6352.8 | Th | 303.129 | 0.155 | 0.155 | 137 | 2.157%
Gd | 303.284 | 6352.8 | Er | 303.131 | 0.153 | 0.153 | 1207.4 | 19.01% | Y
Gd | 303.284 | 6352.8 | Cr | 303.135 | 0.149 | 0.149 | 44.3 | 0.6973%
Gd | 303.284 | 6352.8 | Tb | 303.16 | 0.124 | 0.124 | 482 | 7.587%
Gd | 303.284 | 6352.8 | Fe | 303.163 | 0.121 | 0.121 | 16.7 | 0.2629%
Gd | 303.284 | 6352.8 | Tm | 303.167 | 0.117 | 0.117 | 207.5 | 3.266% | Y
Gd | 303.284 | 6352.8 | Ni | 303.186 | 0.098 | 0.098 | 38.7 | 0.6092%
Gd | 303.284 | 6352.8 | Th | 303.195 | 0.089 | 0.089 | 199.2 | 3.136%
Gd | 303.284 | 6352.8 | Zr | 303.197 | 0.087 | 0.087 | 28.5 | 0.4486%
Gd | 303.284 | 6352.8 | U | 303.199 | 0.085 | 0.085 | 216.3 | 3.405%
Gd | 303.284 | 6352.8 | V | 303.219 | 0.065 | 0.065 | 12.1 | 0.1905%
Gd | 303.284 | 6352.8 | Ir | 303.241 | 0.043 | 0.043 | 3.6 | 0.05667%
Gd | 303.284 | 6352.8 | Ni | 303.245 | 0.039 | 0.039 | 0.9 | 0.01417%
Gd | 303.284 | 6352.8 | Nb | 303.276 | 0.008 | 0.008 | 2264.4 | 35.64%
Gd | 303.284 | 6352.8 | Re | 303.279 | 0.005 | 0.005 | 1.9 | 0.02991%
Gd | 303.284 | 6352.8 | Sn | 303.279 | 0.005 | 0.005 | 19.1 | 0.3007%
Gd | 303.284 | 6352.8 | Os | 303.281 | 0.003 | 0.003 | 0.3 | 0.004722%
Gd | 303.284 | 6352.8 | As | 303.285 | 0.001 | 0.001 | 2.7 | 0.0425%
Gd | 303.284 | 6352.8 | Cr | 303.292 | 0.008 | 0.008 | 152 | 2.393%
Gd | 303.284 | 6352.8 | Ce | 303.312 | 0.028 | 0.028 | 59.5 | 0.9366% | Y
Gd | 303.284 | 6352.8 | U | 303.318 | 0.034 | 0.034 | 237.2 | 3.734%
Gd | 303.284 | 6352.8 | Dy | 303.319 | 0.035 | 0.035 | 148 | 2.33% | Y
Gd | 303.284 | 6352.8 | Mo | 303.324 | 0.04 | 0.04 | 75.8 | 1.193%
Gd | 303.284 | 6352.8 | Au | 303.325 | 0.041 | 0.041 | 1.5 | 0.02361%
Gd | 303.284 | 6352.8 | V | 303.344 | 0.06 | 0.06 | 1446.3 | 22.77%
Gd | 303.284 | 6352.8 | Ru | 303.345 | 0.061 | 0.061 | 19.9 | 0.3132%
Gd | 303.284 | 6352.8 | W | 303.357 | 0.073 | 0.073 | 30 | 0.4722%
Gd | 303.284 | 6352.8 | Mn | 303.359 | 0.075 | 0.075 | 16.9 | 0.266%
Gd | 303.284 | 6352.8 | Ir | 303.362 | 0.078 | 0.078 | 2.3 | 0.0362%
Gd | 303.284 | 6352.8 | V | 303.382 | 0.098 | 0.098 | 2010.5 | 31.65%
Gd | 303.284 | 6352.8 | Gd | 303.405 | 0.121 | 0.121 | 4406.5 | 69.36% | Y
Gd | 303.284 | 6352.8 | Ru | 303.405 | 0.121 | 0.121 | 4.4 | 0.06926%
Gd | 303.284 | 6352.8 | Th | 303.407 | 0.123 | 0.123 | 823.5 | 12.96%
Gd | 303.284 | 6352.8 | Tm | 303.408 | 0.124 | 0.124 | 139 | 2.188% | Y
Gd | 303.284 | 6352.8 | Sn | 303.411 | 0.127 | 0.127 | 303.7 | 4.781%
Gd | 303.284 | 6352.8 | Cr | 303.419 | 0.135 | 0.135 | 61.4 | 0.9665%
Gd | 303.284 | 6352.8 | W | 303.42 | 0.136 | 0.136 | 3.6 | 0.05667%
Gd | 310.05 | 9161.1 | Tm | 309.86 | 0.19 | 0.19 | 1980.1 | 21.61% | Y
Gd | 310.05 | 9161.1 | Gd | 309.865 | 0.185 | 0.185 | 871.8 | 9.516% | Y
Gd | 310.05 | 9161.1 | Ni | 309.911 | 0.139 | 0.139 | 42 | 0.4585%
Gd | 310.05 | 9161.1 | Nb | 309.918 | 0.132 | 0.132 | 730.8 | 7.977%
Gd | 310.05 | 9161.1 | Er | 309.919 | 0.131 | 0.131 | 1183.7 | 12.92% | Y
Gd | 310.05 | 9161.1 | Zr | 309.923 | 0.127 | 0.127 | 1394.8 | 15.23%
Gd | 310.05 | 9161.1 | Mo | 309.925 | 0.125 | 0.125 | 30 | 0.3275%
Gd | 310.05 | 9161.1 | Ru | 309.928 | 0.122 | 0.122 | 68.1 | 0.7434%
Gd | 310.05 | 9161.1 | OH | 309.941 | 0.109 | 0.109 | 2142 | 23.38%
Gd | 310.05 | 9161.1 | Tm | 309.96 | 0.09 | 0.09 | 264.6 | 2.888% | Y
Gd | 310.05 | 9161.1 | Co | 309.966 | 0.084 | 0.084 | 1.2 | 0.0131%
Gd | 310.05 | 9161.1 | Th | 309.974 | 0.076 | 0.076 | 178.3 | 1.946%
Gd | 310.05 | 9161.1 | Cu | 309.992 | 0.058 | 0.058 | 6.5 | 0.07095%
Gd | 310.05 | 9161.1 | Mo | 309.992 | 0.058 | 0.058 | 11.9 | 0.1299%
Gd | 310.05 | 9161.1 | Fe | 309.997 | 0.053 | 0.053 | 38.1 | 0.4159%
Gd | 310.05 | 9161.1 | Pt | 310.002 | 0.048 | 0.048 | 23.8 | 0.2598%
Gd | 310.05 | 9161.1 | Ir | 310.029 | 0.021 | 0.021 | 4.8 | 0.0524%
Gd | 310.05 | 9161.1 | Mn | 310.031 | 0.019 | 0.019 | 4.2 | 0.04585%
Gd | 310.05 | 9161.1 | Mo | 310.039 | 0.011 | 0.011 | 24.2 | 0.2642%
Gd | 310.05 | 9161.1 | Ir | 310.044 | 0.006 | 0.006 | 91.9 | 1.003%
Gd | 310.05 | 9161.1 | Re | 310.063 | 0.013 | 0.013 | 18.6 | 0.203%
Gd | 310.05 | 9161.1 | Fe | 310.066 | 0.016 | 0.016 | 28.1 | 0.3067%
Gd | 310.05 | 9161.1 | Ru | 310.084 | 0.034 | 0.034 | 58.6 | 0.6397%
Gd | 310.05 | 9161.1 | V | 310.093 | 0.043 | 0.043 | 1111.7 | 12.14%
Gd | 310.05 | 9161.1 | Th | 310.094 | 0.044 | 0.044 | 572.6 | 6.25%
Gd | 310.05 | 9161.1 | Ta | 310.103 | 0.053 | 0.053 | 192.5 | 2.101%
Gd | 310.05 | 9161.1 | Gd | 310.119 | 0.069 | 0.069 | 223.3 | 2.437% | Y
Gd | 310.05 | 9161.1 | Mo | 310.134 | 0.084 | 0.084 | 45 | 0.4912%
Gd | 310.05 | 9161.1 | Yb | 310.136 | 0.086 | 0.086 | 138.3 | 1.51% | Y
Gd | 310.05 | 9161.1 | Hf | 310.139 | 0.089 | 0.089 | 1391.7 | 15.19%
Gd | 310.05 | 9161.1 | Ti | 310.148 | 0.098 | 0.098 | 74.7 | 0.8154%
Gd | 310.05 | 9161.1 | Os | 310.153 | 0.103 | 0.103 | 0.9 | 0.009824%
Gd | 310.05 | 9161.1 | Ni | 310.155 | 0.105 | 0.105 | 1269.4 | 13.86%
Gd | 310.05 | 9161.1 | Th | 310.169 | 0.119 | 0.119 | 108.9 | 1.189%
Gd | 310.05 | 9161.1 | Ni | 310.187 | 0.137 | 0.137 | 549.4 | 5.997%
Gd | 310.05 | 9161.1 | Gd | 310.193 | 0.143 | 0.143 | 459.2 | 5.012% | Y
Gd | 310.05 | 9161.1 | Dy | 310.193 | 0.143 | 0.143 | 347.6 | 3.794% | Y
Gd | 310.05 | 9161.1 | Yb | 310.207 | 0.157 | 0.157 | 80.5 | 0.8787% | Y
Gd | 310.05 | 9161.1 | V | 310.229 | 0.179 | 0.179 | 24095 | 263%
Gd | 310.05 | 9161.1 | OH | 310.236 | 0.186 | 0.186 | 1527 | 16.67%
Gd | 335.048 | 47708.8 | Sc | 334.921 | 0.127 | 0.127 | 37.3 | 0.07818%
Gd | 335.048 | 47708.8 | Cu | 334.927 | 0.121 | 0.121 | 13.7 | 0.02872%
Gd | 335.048 | 47708.8 | Cr | 334.932 | 0.116 | 0.116 | 99 | 0.2075%
Gd | 335.048 | 47708.8 | Ti | 334.941 | 0.107 | 0.107 | 298458.3 | 625.6%
Gd | 335.048 | 47708.8 | Tb | 334.942 | 0.106 | 0.106 | 6216.7 | 13.03%
Gd | 335.048 | 47708.8 | U | 334.943 | 0.105 | 0.105 | 156.2 | 0.3274%
Gd | 335.048 | 47708.8 | Co | 334.951 | 0.097 | 0.097 | 8 | 0.01677%
Gd | 335.048 | 47708.8 | Nb | 334.951 | 0.097 | 0.097 | 868.1 | 1.82%
Gd | 335.048 | 47708.8 | Cr | 334.965 | 0.083 | 0.083 | 12.5 | 0.0262%
Gd | 335.048 | 47708.8 | Sc | 334.976 | 0.072 | 0.072 | 21.8 | 0.04569%
Gd | 335.048 | 47708.8 | Ce | 334.996 | 0.052 | 0.052 | 535.8 | 1.123% | Y
Gd | 335.048 | 47708.8 | Tm | 334.999 | 0.049 | 0.049 | 58.2 | 0.122% | Y
Gd | 335.048 | 47708.8 | Sc | 335 | 0.048 | 0.048 | 12 | 0.02515%
Gd | 335.048 | 47708.8 | Er | 335.006 | 0.042 | 0.042 | 5929.2 | 12.43% | Y
Gd | 335.048 | 47708.8 | Gd | 335.009 | 0.039 | 0.039 | 1501.4 | 3.147% | Y
Gd | 335.048 | 47708.8 | Ca | 335.02 | 0.028 | 0.028 | 42.6 | 0.08929%
Gd | 335.048 | 47708.8 | Er | 335.026 | 0.022 | 0.022 | 3195 | 6.697% | Y
Gd | 335.048 | 47708.8 | Mo | 335.029 | 0.019 | 0.019 | 20.8 | 0.0436%
Gd | 335.048 | 47708.8 | Mn | 335.039 | 0.009 | 0.009 | 3 | 0.006288%
Gd | 335.048 | 47708.8 | Ni | 335.042 | 0.006 | 0.006 | 16.4 | 0.03438%
Gd | 335.048 | 47708.8 | Ho | 335.049 | 0.001 | 0.001 | 3192 | 6.691% | Y
Gd | 335.048 | 47708.8 | Ru | 335.05 | 0.002 | 0.002 | 2 | 0.004192%
Gd | 335.048 | 47708.8 | Ti | 335.053 | 0.005 | 0.005 | 168.9 | 0.354%
Gd | 335.048 | 47708.8 | V | 335.056 | 0.008 | 0.008 | 25.2 | 0.05282%
Gd | 335.048 | 47708.8 | W | 335.065 | 0.017 | 0.017 | 18.6 | 0.03899%
Gd | 335.048 | 47708.8 | Ce | 335.068 | 0.02 | 0.02 | 232.8 | 0.488% | Y
Gd | 335.048 | 47708.8 | Sm | 335.089 | 0.041 | 0.041 | 2020 | 4.234%
Gd | 335.048 | 47708.8 | Ta | 335.096 | 0.048 | 0.048 | 19.2 | 0.04024%
Gd | 335.048 | 47708.8 | Yb | 335.109 | 0.061 | 0.061 | 28.2 | 0.05911% | Y
Gd | 335.048 | 47708.8 | Co | 335.113 | 0.065 | 0.065 | 5 | 0.01048%
Gd | 335.048 | 47708.8 | Sc | 335.116 | 0.068 | 0.068 | 29.6 | 0.06204%
Gd | 335.048 | 47708.8 | Th | 335.123 | 0.075 | 0.075 | 8340 | 17.48%
Gd | 335.048 | 47708.8 | Sr | 335.124 | 0.076 | 0.076 | 61.6 | 0.1291%
Gd | 335.048 | 47708.8 | Cr | 335.149 | 0.101 | 0.101 | 14.9 | 0.03123%
Gd | 335.048 | 47708.8 | Ta | 335.15 | 0.102 | 0.102 | 38.9 | 0.08154%
Gd | 335.048 | 47708.8 | Ce | 335.152 | 0.104 | 0.104 | 158.9 | 0.3331% | Y
Gd | 335.048 | 47708.8 | Co | 335.154 | 0.106 | 0.106 | 23.8 | 0.04989%
Gd | 335.048 | 47708.8 | Eu | 335.156 | 0.108 | 0.108 | 383 | 0.8028%
Gd | 335.048 | 47708.8 | Ti | 335.16 | 0.112 | 0.112 | 214.4 | 0.4494%
Gd | 335.048 | 47708.8 | Mn | 335.167 | 0.119 | 0.119 | 2.9 | 0.006079%
Gd | 335.863 | 26661.1 | Tm | 335.773 | 0.09 | 0.09 | 47.4 | 0.1778% | Y
Gd | 335.863 | 26661.1 | Ho | 335.791 | 0.072 | 0.072 | 2479.7 | 9.301% | Y
Gd | 335.863 | 26661.1 | U | 335.793 | 0.07 | 0.07 | 331.8 | 1.245%
Gd | 335.863 | 26661.1 | Os | 335.797 | 0.066 | 0.066 | 1.7 | 0.006376%
Gd | 335.863 | 26661.1 | Co | 335.8 | 0.063 | 0.063 | 5 | 0.01875%
Gd | 335.863 | 26661.1 | Re | 335.803 | 0.06 | 0.06 | 11 | 0.04126%
Gd | 335.863 | 26661.1 | Tm | 335.809 | 0.054 | 0.054 | 27.4 | 0.1028% | Y
Gd | 335.863 | 26661.1 | Mo | 335.812 | 0.051 | 0.051 | 432.5 | 1.622%
Gd | 335.863 | 26661.1 | Er | 335.815 | 0.048 | 0.048 | 1152.8 | 4.324% | Y
Gd | 335.863 | 26661.1 | Rh | 335.819 | 0.044 | 0.044 | 1.2 | 0.004501%
Gd | 335.863 | 26661.1 | Ti | 335.827 | 0.036 | 0.036 | 110.6 | 0.4148%
Gd | 335.863 | 26661.1 | Hf | 335.829 | 0.034 | 0.034 | 291.4 | 1.093%
Gd | 335.863 | 26661.1 | Dy | 335.83 | 0.033 | 0.033 | 340.6 | 1.278% | Y
Gd | 335.863 | 26661.1 | Nb | 335.842 | 0.021 | 0.021 | 1318.9 | 4.947%
Gd | 335.863 | 26661.1 | Ce | 335.843 | 0.02 | 0.02 | 156.7 | 0.5877% | Y
Gd | 335.863 | 26661.1 | Cr | 335.849 | 0.014 | 0.014 | 2319.5 | 8.7%
Gd | 335.863 | 26661.1 | Co | 335.86 | 0.003 | 0.003 | 11.2 | 0.04201%
Gd | 335.863 | 26661.1 | Dy | 335.86 | 0.003 | 0.003 | 446.9 | 1.676% | Y
Gd | 335.863 | 26661.1 | Th | 335.86 | 0.003 | 0.003 | 3253 | 12.2%
Gd | 335.863 | 26661.1 | W | 335.86 | 0.003 | 0.003 | 165.8 | 0.6219%
Gd | 335.863 | 26661.1 | Ta | 335.876 | 0.013 | 0.013 | 116.7 | 0.4377%
Gd | 335.863 | 26661.1 | U | 335.889 | 0.026 | 0.026 | 101.1 | 0.3792%
Gd | 335.863 | 26661.1 | Hf | 335.891 | 0.028 | 0.028 | 60.7 | 0.2277%
Gd | 335.863 | 26661.1 | Ni | 335.91 | 0.047 | 0.047 | 41.3 | 0.1549%
Gd | 335.863 | 26661.1 | Re | 335.923 | 0.06 | 0.06 | 10.6 | 0.03976%
Gd | 335.863 | 26661.1 | Co | 335.928 | 0.065 | 0.065 | 11.2 | 0.04201%
Gd | 335.863 | 26661.1 | Zr | 335.936 | 0.073 | 0.073 | 11.6 | 0.04351%
Gd | 335.863 | 26661.1 | Dy | 335.946 | 0.083 | 0.083 | 809.3 | 3.036% | Y
Gd | 335.863 | 26661.1 | Mn | 335.953 | 0.09 | 0.09 | 2.6 | 0.009752%
Gd | 335.863 | 26661.1 | Lu | 335.956 | 0.093 | 0.093 | 2359.4 | 8.85% | Y
Gd | 335.863 | 26661.1 | Ni | 335.956 | 0.093 | 0.093 | 1.1 | 0.004126%
Gd | 335.863 | 26661.1 | Sc | 335.968 | 0.105 | 0.105 | 37821.9 | 141.9%
Gd | 335.863 | 26661.1 | Nd | 335.977 | 0.114 | 0.114 | 509.8 | 1.912% | Y
Gd | 335.863 | 26661.1 | Rh | 335.989 | 0.126 | 0.126 | 24 | 0.09002%
Gd | 335.863 | 26661.1 | Zr | 335.995 | 0.132 | 0.132 | 2386.7 | 8.952%
Gd | 335.863 | 26661.1 | U | 336.001 | 0.138 | 0.138 | 53.4 | 0.2003%
Gd | 335.863 | 26661.1 | Hf | 336.006 | 0.143 | 0.143 | 38.5 | 0.1444%
Gd | 335.863 | 26661.1 | Cr | 336.029 | 0.166 | 0.166 | 2261 | 8.481%
Gd | 335.863 | 26661.1 | Th | 336.037 | 0.174 | 0.174 | 526.7 | 1.976%
Gd | 335.863 | 26661.1 | Zr | 336.041 | 0.178 | 0.178 | 53.3 | 0.1999%
Gd | 336.224 | 31917.1 | Ti | 336.122 | 0.102 | 0.102 | 153944.4 | 482.3%
Gd | 336.224 | 31917.1 | Ni | 336.124 | 0.1 | 0.1 | 15.4 | 0.04825%
Gd | 336.224 | 31917.1 | Sc | 336.126 | 0.098 | 0.098 | 34631.4 | 108.5%
Gd | 336.224 | 31917.1 | Mo | 336.137 | 0.087 | 0.087 | 65.3 | 0.2046%
Gd | 336.224 | 31917.1 | Sm | 336.144 | 0.08 | 0.08 | 403.3 | 1.264%
Gd | 336.224 | 31917.1 | V | 336.15 | 0.074 | 0.074 | 129.1 | 0.4045%
Gd | 336.224 | 31917.1 | Co | 336.155 | 0.069 | 0.069 | 46.1 | 0.1444%
Gd | 336.224 | 31917.1 | Ni | 336.155 | 0.069 | 0.069 | 274.5 | 0.86%
Gd | 336.224 | 31917.1 | Th | 336.162 | 0.062 | 0.062 | 1085 | 3.399%
Gd | 336.224 | 31917.1 | Ta | 336.164 | 0.06 | 0.06 | 35.3 | 0.1106%
Gd | 336.224 | 31917.1 | Er | 336.167 | 0.057 | 0.057 | 576.5 | 1.806% | Y
Gd | 336.224 | 31917.1 | U | 336.172 | 0.052 | 0.052 | 168.6 | 0.5282%
Gd | 336.224 | 31917.1 | Ce | 336.176 | 0.048 | 0.048 | 435.3 | 1.364% | Y
Gd | 336.224 | 31917.1 | Cr | 336.177 | 0.047 | 0.047 | 381.4 | 1.195%
Gd | 336.224 | 31917.1 | Ca | 336.191 | 0.033 | 0.033 | 49.4 | 0.1548%
Gd | 336.224 | 31917.1 | Sc | 336.193 | 0.031 | 0.031 | 37163.8 | 116.4%
Gd | 336.224 | 31917.1 | Y | 336.199 | 0.025 | 0.025 | 2215.8 | 6.942% | Y
Gd | 336.224 | 31917.1 | Ru | 336.2 | 0.024 | 0.024 | 20.2 | 0.06329%
Gd | 336.224 | 31917.1 | Rh | 336.218 | 0.006 | 0.006 | 12.7 | 0.03979%
Gd | 336.224 | 31917.1 | Cr | 336.222 | 0.002 | 0.002 | 13.9 | 0.04355%
Gd | 336.224 | 31917.1 | Mo | 336.236 | 0.012 | 0.012 | 19.2 | 0.06016%
Gd | 336.224 | 31917.1 | Yb | 336.244 | 0.02 | 0.02 | 34.2 | 0.1072% | Y
Gd | 336.224 | 31917.1 | Ta | 336.251 | 0.027 | 0.027 | 9.4 | 0.02945%
Gd | 336.224 | 31917.1 | Th | 336.252 | 0.028 | 0.028 | 444.9 | 1.394%
Gd | 336.224 | 31917.1 | Tm | 336.261 | 0.037 | 0.037 | 46888.4 | 146.9% | Y
Gd | 336.224 | 31917.1 | Ti | 336.264 | 0.04 | 0.04 | 90.3 | 0.2829%
Gd | 336.224 | 31917.1 | Zr | 336.27 | 0.046 | 0.046 | 591 | 1.852%
Gd | 336.224 | 31917.1 | Re | 336.275 | 0.051 | 0.051 | 7.2 | 0.02256%
Gd | 336.224 | 31917.1 | Co | 336.279 | 0.055 | 0.055 | 47.3 | 0.1482%
Gd | 336.224 | 31917.1 | Ni | 336.28 | 0.056 | 0.056 | 6.8 | 0.02131%
Gd | 336.224 | 31917.1 | Mo | 336.3 | 0.076 | 0.076 | 106.4 | 0.3334%
Gd | 336.224 | 31917.1 | Mn | 336.302 | 0.078 | 0.078 | 4.1 | 0.01285%
Gd | 336.224 | 31917.1 | Th | 336.307 | 0.083 | 0.083 | 302.5 | 0.9478%
Gd | 336.224 | 31917.1 | Er | 336.323 | 0.099 | 0.099 | 16.4 | 0.05138% | Y
Gd | 336.224 | 31917.1 | W | 336.334 | 0.11 | 0.11 | 6.9 | 0.02162%
Gd | 336.224 | 31917.1 | Sc | 336.347 | 0.123 | 0.123 | 133.5 | 0.4183%
Gd | 336.224 | 31917.1 | Ni | 336.36 | 0.136 | 0.136 | 14.3 | 0.0448%
Gd | 336.224 | 31917.1 | Yb | 336.364 | 0.14 | 0.14 | 16.8 | 0.05264% | Y
Gd | 336.224 | 31917.1 | Th | 336.368 | 0.144 | 0.144 | 265.4 | 0.8315%
Gd | 336.224 | 31917.1 | Cr | 336.37 | 0.146 | 0.146 | 62.3 | 0.1952%
Gd | 342.246 | 56269 | Th | 342.121 | 0.125 | 0.125 | 408.9 | 0.7267%
Gd | 342.246 | 56269 | Pd | 342.122 | 0.124 | 0.124 | 6083.8 | 10.81%
Gd | 342.246 | 56269 | Rh | 342.122 | 0.124 | 0.124 | 119.8 | 0.2129%
Gd | 342.246 | 56269 | Mo | 342.125 | 0.121 | 0.121 | 23.3 | 0.04141%
Gd | 342.246 | 56269 | Dy | 342.131 | 0.115 | 0.115 | 808.3 | 1.436% | Y
Gd | 342.246 | 56269 | Ni | 342.133 | 0.113 | 0.113 | 64.4 | 0.1145%
Gd | 342.246 | 56269 | Hf | 342.144 | 0.102 | 0.102 | 213.1 | 0.3787%
Gd | 342.246 | 56269 | Co | 342.162 | 0.084 | 0.084 | 6 | 0.01066%
Gd | 342.246 | 56269 | Cr | 342.162 | 0.084 | 0.084 | 29.2 | 0.05189%
Gd | 342.246 | 56269 | Ho | 342.163 | 0.083 | 0.083 | 7167 | 12.74% | Y
Gd | 342.246 | 56269 | Os | 342.169 | 0.077 | 0.077 | 0.6 | 0.001066%
Gd | 342.246 | 56269 | U | 342.169 | 0.077 | 0.077 | 248.4 | 0.4415%
Gd | 342.246 | 56269 | Tm | 342.179 | 0.067 | 0.067 | 32.1 | 0.05705% | Y
Gd | 342.246 | 56269 | Ta | 342.18 | 0.066 | 0.066 | 107.2 | 0.1905%
Gd | 342.246 | 56269 | Fe | 342.212 | 0.034 | 0.034 | 0.8 | 0.001422%
Gd | 342.246 | 56269 | Mo | 342.231 | 0.015 | 0.015 | 33.3 | 0.05918%
Gd | 342.246 | 56269 | Ni | 342.232 | 0.014 | 0.014 | 17.5 | 0.0311%
Gd | 342.246 | 56269 | U | 342.235 | 0.011 | 0.011 | 176.6 | 0.3138%
Gd | 342.246 | 56269 | La | 342.238 | 0.008 | 0.008 | 35.5 | 0.06309%
Gd | 342.246 | 56269 | W | 342.242 | 0.004 | 0.004 | 23.1 | 0.04105%
Gd | 342.246 | 56269 | Th | 342.258 | 0.012 | 0.012 | 150.3 | 0.2671%
Gd | 342.246 | 56269 | Dy | 342.26 | 0.014 | 0.014 | 507.9 | 0.9026% | Y
Gd | 342.246 | 56269 | Fe | 342.266 | 0.02 | 0.02 | 21.3 | 0.03785%
Gd | 342.246 | 56269 | Ce | 342.271 | 0.025 | 0.025 | 2019 | 3.588% | Y
Gd | 342.246 | 56269 | Cr | 342.273 | 0.027 | 0.027 | 4337.5 | 7.709%
Gd | 342.246 | 56269 | Gd | 342.275 | 0.029 | 0.029 | 2214.4 | 3.935% | Y
Gd | 342.246 | 56269 | Co | 342.276 | 0.03 | 0.03 | 12.5 | 0.02221%
Gd | 342.246 | 56269 | Mo | 342.277 | 0.031 | 0.031 | 198.3 | 0.3524%
Gd | 342.246 | 56269 | Mn | 342.282 | 0.036 | 0.036 | 1.9 | 0.003377%
Gd | 342.246 | 56269 | Nb | 342.285 | 0.039 | 0.039 | 193.9 | 0.3446%
Gd | 342.246 | 56269 | Dy | 342.286 | 0.04 | 0.04 | 1157.9 | 2.058% | Y
Gd | 342.246 | 56269 | Ni | 342.287 | 0.041 | 0.041 | 25.6 | 0.0455%
Gd | 342.246 | 56269 | Er | 342.29 | 0.044 | 0.044 | 373.4 | 0.6636% | Y
Gd | 342.246 | 56269 | U | 342.305 | 0.059 | 0.059 | 277.1 | 0.4925%
Gd | 342.246 | 56269 | Eu | 342.309 | 0.063 | 0.063 | 498.6 | 0.8861%
Gd | 342.246 | 56269 | Th | 342.313 | 0.067 | 0.067 | 369.7 | 0.657%
Gd | 342.246 | 56269 | Dy | 342.323 | 0.077 | 0.077 | 422.9 | 0.7516% | Y
Gd | 342.246 | 56269 | Zn | 342.336 | 0.09 | 0.09 | 0.3 | 0.0005332%
Gd | 342.246 | 56269 | Ni | 342.37 | 0.124 | 0.124 | 1262 | 2.243%
Gd | 342.246 | 56269 | Hf | 342.371 | 0.125 | 0.125 | 5.5 | 0.009774%
Gd | 343.999 | 15763.4 | Yb | 343.885 | 0.114 | 0.114 | 1010.7 | 6.412% | Y
Gd | 343.999 | 15763.4 | Mo | 343.887 | 0.112 | 0.112 | 52.8 | 0.335%
Gd | 343.999 | 15763.4 | Co | 343.891 | 0.108 | 0.108 | 40 | 0.2538%
Gd | 343.999 | 15763.4 | Dy | 343.894 | 0.105 | 0.105 | 1136.6 | 7.21% | Y
Gd | 343.999 | 15763.4 | Th | 343.895 | 0.104 | 0.104 | 1848 | 11.72%
Gd | 343.999 | 15763.4 | Mn | 343.897 | 0.102 | 0.102 | 266.7 | 1.692%
Gd | 343.999 | 15763.4 | Ta | 343.9 | 0.099 | 0.099 | 170 | 1.078%
Gd | 343.999 | 15763.4 | Mo | 343.912 | 0.087 | 0.087 | 9.4 | 0.05963%
Gd | 343.999 | 15763.4 | Gd | 343.921 | 0.078 | 0.078 | 9923.1 | 62.95% | Y
Gd | 343.999 | 15763.4 | Cr | 343.942 | 0.057 | 0.057 | 1.3 | 0.008247%
Gd | 343.999 | 15763.4 | Ti | 343.942 | 0.057 | 0.057 | 99.7 | 0.6325%
Gd | 343.999 | 15763.4 | Sc | 343.945 | 0.054 | 0.054 | 35 | 0.222%
Gd | 343.999 | 15763.4 | Os | 343.949 | 0.05 | 0.05 | 0.4 | 0.002538%
Gd | 343.999 | 15763.4 | Mo | 343.955 | 0.044 | 0.044 | 3.3 | 0.02093%
Gd | 343.999 | 15763.4 | Th | 343.971 | 0.028 | 0.028 | 2911 | 18.47%
Gd | 343.999 | 15763.4 | Tb | 343.972 | 0.027 | 0.027 | 1141.1 | 7.239%
Gd | 343.999 | 15763.4 | Co | 343.975 | 0.024 | 0.024 | 0.9 | 0.005709%
Gd | 343.999 | 15763.4 | Ce | 343.983 | 0.016 | 0.016 | 367.9 | 2.334% | Y
Gd | 343.999 | 15763.4 | Mo | 343.983 | 0.016 | 0.016 | 2.2 | 0.01396%
Gd | 343.999 | 15763.4 | Nb | 343.992 | 0.007 | 0.007 | 876.9 | 5.563%
Gd | 343.999 | 15763.4 | Sc | 344.017 | 0.018 | 0.018 | 74.8 | 0.4745%
Gd | 343.999 | 15763.4 | Ni | 344.021 | 0.022 | 0.022 | 0.7 | 0.004441%
Gd | 343.999 | 15763.4 | Ru | 344.022 | 0.023 | 0.023 | 49.9 | 0.3166%
Gd | 343.999 | 15763.4 | Ta | 344.031 | 0.032 | 0.032 | 135.6 | 0.8602%
Gd | 343.999 | 15763.4 | Tb | 344.037 | 0.038 | 0.038 | 3038.9 | 19.28%
Gd | 343.999 | 15763.4 | Zr | 344.043 | 0.044 | 0.044 | 94.3 | 0.5982%
Gd | 343.999 | 15763.4 | Dy | 344.045 | 0.046 | 0.046 | 381.7 | 2.421% | Y
Gd | 343.999 | 15763.4 | Ce | 344.046 | 0.047 | 0.047 | 106.3 | 0.6743% | Y
Gd | 343.999 | 15763.4 | Cu | 344.05 | 0.051 | 0.051 | 0.9 | 0.005709%
Gd | 343.999 | 15763.4 | Sm | 344.051 | 0.052 | 0.052 | 989.5 | 6.277%
Gd | 343.999 | 15763.4 | Rh | 344.056 | 0.057 | 0.057 | 224.9 | 1.427%
Gd | 343.999 | 15763.4 | Nb | 344.058 | 0.059 | 0.059 | 1691.1 | 10.73%
Gd | 343.999 | 15763.4 | Os | 344.059 | 0.06 | 0.06 | 1.1 | 0.006978%
Gd | 343.999 | 15763.4 | Fe | 344.061 | 0.062 | 0.062 | 1322.8 | 8.392%
Gd | 343.999 | 15763.4 | Dy | 344.093 | 0.094 | 0.094 | 2080.2 | 13.2% | Y
Gd | 343.999 | 15763.4 | Eu | 344.099 | 0.1 | 0.1 | 719.4 | 4.564%
Gd | 343.999 | 15763.4 | Fe | 344.099 | 0.1 | 0.1 | 593 | 3.762%
Gd | 343.999 | 15763.4 | Mo | 344.1 | 0.101 | 0.101 | 29.2 | 0.1852%
Gd | 343.999 | 15763.4 | Th | 344.104 | 0.105 | 0.105 | 456.2 | 2.894%
Gd | 343.999 | 15763.4 | Cr | 344.111 | 0.112 | 0.112 | 11.9 | 0.07549%
Gd | 358.496 | 34906 | Sm | 358.337 | 0.159 | 0.159 | 1638.4 | 4.694%
Gd | 358.496 | 34906 | W | 358.349 | 0.147 | 0.147 | 7.2 | 0.02063%
Gd | 358.496 | 34906 | Rh | 358.352 | 0.144 | 0.144 | 55.7 | 0.1596%
Gd | 358.496 | 34906 | Ce | 358.366 | 0.13 | 0.13 | 342.1 | 0.9801% | Y
Gd | 358.496 | 34906 | Mo | 358.386 | 0.11 | 0.11 | 3.3 | 0.009454%
Gd | 358.496 | 34906 | Ru | 358.419 | 0.077 | 0.077 | 22.1 | 0.06331%
Gd | 358.496 | 34906 | Pr | 358.421 | 0.075 | 0.075 | 1409.8 | 4.039%
Gd | 358.496 | 34906 | Ta | 358.421 | 0.075 | 0.075 | 22.5 | 0.06446%
Gd | 358.496 | 34906 | Sm | 358.425 | 0.071 | 0.071 | 1049.4 | 3.006%
Gd | 358.496 | 34906 | Cr | 358.433 | 0.063 | 0.063 | 39.3 | 0.1126%
Gd | 358.496 | 34906 | Ce | 358.434 | 0.062 | 0.062 | 537.8 | 1.541% | Y
Gd | 358.496 | 34906 | Au | 358.437 | 0.059 | 0.059 | 0.3 | 0.0008595%
Gd | 358.496 | 34906 | Dy | 358.442 | 0.054 | 0.054 | 2058.1 | 5.896% | Y
Gd | 358.496 | 34906 | Ta | 358.45 | 0.046 | 0.046 | 21.9 | 0.06274%
Gd | 358.496 | 34906 | Y | 358.452 | 0.044 | 0.044 | 70250 | 201.3% | Y
Gd | 358.496 | 34906 | Fe | 358.466 | 0.03 | 0.03 | 69.3 | 0.1985%
Gd | 358.496 | 34906 | W | 358.469 | 0.027 | 0.027 | 3.1 | 0.008881%
Gd | 358.496 | 34906 | Co | 358.479 | 0.017 | 0.017 | 27.4 | 0.0785%
Gd | 358.496 | 34906 | Ce | 358.48 | 0.016 | 0.016 | 177.4 | 0.5082% | Y
Gd | 358.496 | 34906 | U | 358.488 | 0.008 | 0.008 | 152.6 | 0.4372%
Gd | 358.496 | 34906 | Fe | 358.496 | 0 | 0 | 52 | 0.149%
Gd | 358.496 | 34906 | Nb | 358.497 | 0.001 | 0.001 | 240 | 0.6876%
Gd | 358.496 | 34906 | Th | 358.505 | 0.009 | 0.009 | 409 | 1.172%
Gd | 358.496 | 34906 | Dy | 358.506 | 0.01 | 0.01 | 10508.8 | 30.11% | Y
Gd | 358.496 | 34906 | Tb | 358.508 | 0.012 | 0.012 | 5854.6 | 16.77%
Gd | 358.496 | 34906 | Co | 358.515 | 0.019 | 0.019 | 408.3 | 1.17%
Gd | 358.496 | 34906 | Cr | 358.529 | 0.033 | 0.033 | 1080.6 | 3.096%
Gd | 358.496 | 34906 | Fe | 358.532 | 0.036 | 0.036 | 292.3 | 0.8374%
Gd | 358.496 | 34906 | Yb | 358.547 | 0.051 | 0.051 | 4077.4 | 11.68% | Y
Gd | 358.496 | 34906 | Cr | 358.549 | 0.053 | 0.053 | 471.5 | 1.351%
Gd | 358.496 | 34906 | Fe | 358.571 | 0.075 | 0.075 | 138.9 | 0.3979%
Gd | 358.496 | 34906 | Th | 358.577 | 0.081 | 0.081 | 484.2 | 1.387%
Gd | 358.496 | 34906 | Dy | 358.578 | 0.082 | 0.082 | 6351.9 | 18.2% | Y
Gd | 358.496 | 34906 | Co | 358.579 | 0.083 | 0.083 | 6.6 | 0.01891%
Gd | 358.496 | 34906 | Mo | 358.59 | 0.094 | 0.094 | 95.3 | 0.273%
Gd | 358.496 | 34906 | Tm | 358.607 | 0.111 | 0.111 | 135.1 | 0.387% | Y
Gd | 358.496 | 34906 | Dy | 358.611 | 0.115 | 0.115 | 2341.7 | 6.709% | Y
Gd | 358.496 | 34906 | Fe | 358.611 | 0.115 | 0.115 | 94.3 | 0.2702%
Gd | 358.496 | 34906 | Zr | 358.627 | 0.131 | 0.131 | 588.1 | 1.685%
Gd | 358.496 | 34906 | Ta | 358.628 | 0.132 | 0.132 | 30.8 | 0.08824%
Gd | 364.62 | 13368.1 | Nb | 364.493 | 0.127 | 0.127 | 11.1 | 0.08303%
Gd | 364.62 | 13368.1 | U | 364.503 | 0.117 | 0.117 | 133.7 | 1%
Gd | 364.62 | 13368.1 | Fe | 364.506 | 0.114 | 0.114 | 1.3 | 0.009725%
Gd | 364.62 | 13368.1 | Co | 364.519 | 0.101 | 0.101 | 3.1 | 0.02319%
Gd | 364.62 | 13368.1 | Sc | 364.531 | 0.089 | 0.089 | 35830 | 268%
Gd | 364.62 | 13368.1 | Sm | 364.539 | 0.081 | 0.081 | 2070.9 | 15.49%
Gd | 364.62 | 13368.1 | Dy | 364.54 | 0.08 | 0.08 | 16509.7 | 123.5% | Y
Gd | 364.62 | 13368.1 | U | 364.54 | 0.08 | 0.08 | 29.2 | 0.2184%
Gd | 364.62 | 13368.1 | La | 364.541 | 0.079 | 0.079 | 7567.6 | 56.61%
Gd | 364.62 | 13368.1 | Ce | 364.546 | 0.074 | 0.074 | 249.2 | 1.864% | Y
Gd | 364.62 | 13368.1 | Pr | 364.555 | 0.065 | 0.065 | 1173.6 | 8.779%
Gd | 364.62 | 13368.1 | W | 364.561 | 0.059 | 0.059 | 37.2 | 0.2783%
Gd | 364.62 | 13368.1 | Gd | 364.562 | 0.058 | 0.058 | 1758.3 | 13.15% | Y
Gd | 364.62 | 13368.1 | Nd | 364.565 | 0.055 | 0.055 | 334.6 | 2.503% | Y
Gd | 364.62 | 13368.1 | Fe | 364.582 | 0.038 | 0.038 | 4.8 | 0.03591%
Gd | 364.62 | 13368.1 | Dy | 364.586 | 0.034 | 0.034 | 413.3 | 3.092% | Y
Gd | 364.62 | 13368.1 | Sm | 364.59 | 0.03 | 0.03 | 457.9 | 3.425%
Gd | 364.62 | 13368.1 | V | 364.592 | 0.028 | 0.028 | 40.3 | 0.3015%
Gd | 364.62 | 13368.1 | Er | 364.594 | 0.026 | 0.026 | 2249.5 | 16.83% | Y
Gd | 364.62 | 13368.1 | Ru | 364.611 | 0.009 | 0.009 | 11.7 | 0.08752%
Gd | 364.62 | 13368.1 | Pr | 364.63 | 0.01 | 0.01 | 600.6 | 4.493%
Gd | 364.62 | 13368.1 | W | 364.659 | 0.039 | 0.039 | 38.3 | 0.2865%
Gd | 364.62 | 13368.1 | Dy | 364.661 | 0.041 | 0.041 | 262.2 | 1.961% | Y
Gd | 364.62 | 13368.1 | Er | 364.678 | 0.058 | 0.058 | 190.1 | 1.422% | Y
Gd | 364.62 | 13368.1 | U | 364.685 | 0.065 | 0.065 | 41 | 0.3067%
Gd | 364.62 | 13368.1 | Sc | 364.691 | 0.071 | 0.071 | 14.4 | 0.1077%
Gd | 364.62 | 13368.1 | Ce | 364.696 | 0.076 | 0.076 | 599.1 | 4.482% | Y
Gd | 364.62 | 13368.1 | Tb | 364.706 | 0.086 | 0.086 | 894.4 | 6.691%
Gd | 364.62 | 13368.1 | Tm | 364.723 | 0.103 | 0.103 | 636.2 | 4.759% | Y
Gd | 364.62 | 13368.1 | Nb | 364.729 | 0.109 | 0.109 | 5.3 | 0.03965%
Gd | 364.62 | 13368.1 | Sc | 364.735 | 0.115 | 0.115 | 48.5 | 0.3628%
Gd | 364.62 | 13368.1 | Cr | 364.737 | 0.117 | 0.117 | 9.6 | 0.07181%
Gd | 364.62 | 13368.1 | Th | 364.765 | 0.145 | 0.145 | 344.7 | 2.579%
Gd | 364.62 | 13368.1 | Co | 364.766 | 0.146 | 0.146 | 24.7 | 0.1848%
Gd | 364.62 | 13368.1 | Tm | 364.773 | 0.153 | 0.153 | 1054.2 | 7.886% | Y
Gd | 364.62 | 13368.1 | Tb | 364.775 | 0.155 | 0.155 | 1465.9 | 10.97%
Gd | 364.62 | 13368.1 | Lu | 364.778 | 0.158 | 0.158 | 205.8 | 1.539% | Y
Gd | 364.62 | 13368.1 | Fe | 364.784 | 0.164 | 0.164 | 546.7 | 4.09%
Gd | 364.62 | 13368.1 | Ce | 364.795 | 0.175 | 0.175 | 908.5 | 6.796% | Y
Gd | 364.62 | 13368.1 | Co | 364.813 | 0.193 | 0.193 | 3.6 | 0.02693%
Gd | 376.84 | 32110.2 | Hf | 376.691 | 0.149 | 0.149 | 916.2 | 2.853%
Gd | 376.84 | 32110.2 | Sm | 376.692 | 0.148 | 0.148 | 381.8 | 1.189%
Gd | 376.84 | 32110.2 | Gd | 376.704 | 0.136 | 0.136 | 3949.5 | 12.3% | Y
Gd | 376.84 | 32110.2 | Fe | 376.719 | 0.121 | 0.121 | 590.9 | 1.84%
Gd | 376.84 | 32110.2 | Th | 376.72 | 0.12 | 0.12 | 193.8 | 0.6035%
Gd | 376.84 | 32110.2 | Ru | 376.735 | 0.105 | 0.105 | 122 | 0.3799%
Gd | 376.84 | 32110.2 | Sm | 376.736 | 0.104 | 0.104 | 2608.9 | 8.125%
Gd | 376.84 | 32110.2 | Dy | 376.763 | 0.077 | 0.077 | 76.8 | 0.2392% | Y
Gd | 376.84 | 32110.2 | V | 376.771 | 0.069 | 0.069 | 87.5 | 0.2725%
Gd | 376.84 | 32110.2 | Sm | 376.777 | 0.063 | 0.063 | 2298.9 | 7.159%
Gd | 376.84 | 32110.2 | W | 376.784 | 0.056 | 0.056 | 5.3 | 0.01651%
Gd | 376.84 | 32110.2 | Th | 376.79 | 0.05 | 0.05 | 1020.5 | 3.178%
Gd | 376.84 | 32110.2 | Zr | 376.792 | 0.048 | 0.048 | 374.6 | 1.167%
Gd | 376.84 | 32110.2 | Ce | 376.8 | 0.04 | 0.04 | 270 | 0.8409% | Y
Gd | 376.84 | 32110.2 | Os | 376.814 | 0.026 | 0.026 | 0.7 | 0.00218%
Gd | 376.84 | 32110.2 | Mn | 376.818 | 0.022 | 0.022 | 3 | 0.009343%
Gd | 376.84 | 32110.2 | Cr | 376.824 | 0.016 | 0.016 | 75.2 | 0.2342%
Gd | 376.84 | 32110.2 | Hf | 376.825 | 0.015 | 0.015 | 32.9 | 0.1025%
Gd | 376.84 | 32110.2 | Re | 376.826 | 0.014 | 0.014 | 1.5 | 0.004671%
Gd | 376.84 | 32110.2 | Eu | 376.837 | 0.003 | 0.003 | 16.7 | 0.05201%
Gd | 376.84 | 32110.2 | Th | 376.844 | 0.004 | 0.004 | 248.9 | 0.7751%
Gd | 376.84 | 32110.2 | W | 376.844 | 0.004 | 0.004 | 109.7 | 0.3416%
Gd | 376.84 | 32110.2 | Ir | 376.867 | 0.027 | 0.027 | 8.6 | 0.02678%
Gd | 376.84 | 32110.2 | Cr | 376.874 | 0.034 | 0.034 | 17 | 0.05294%
Gd | 376.84 | 32110.2 | Ce | 376.877 | 0.037 | 0.037 | 1121.5 | 3.493% | Y
Gd | 376.84 | 32110.2 | Er | 376.879 | 0.039 | 0.039 | 499.1 | 1.554% | Y
Gd | 376.84 | 32110.2 | U | 376.88 | 0.04 | 0.04 | 189.7 | 0.5908%
Gd | 376.84 | 32110.2 | Pr | 376.894 | 0.054 | 0.054 | 1393.2 | 4.339%
Gd | 376.84 | 32110.2 | Ce | 376.905 | 0.065 | 0.065 | 566 | 1.763% | Y
Gd | 376.84 | 32110.2 | Ho | 376.909 | 0.069 | 0.069 | 90 | 0.2803% | Y
Gd | 376.84 | 32110.2 | Nb | 376.915 | 0.075 | 0.075 | 36.7 | 0.1143%
Gd | 376.84 | 32110.2 | W | 376.921 | 0.081 | 0.081 | 10.3 | 0.03208%
Gd | 376.84 | 32110.2 | Gd | 376.945 | 0.105 | 0.105 | 2623.6 | 8.171% | Y
Gd | 376.84 | 32110.2 | Ni | 376.946 | 0.106 | 0.106 | 49.7 | 0.1548%
Gd | 376.84 | 32110.2 | U | 376.954 | 0.114 | 0.114 | 311.3 | 0.9695%
Gd | 376.84 | 32110.2 | Nd | 376.963 | 0.123 | 0.123 | 1797.2 | 5.597% | Y
Gd | 376.84 | 32110.2 | Pr | 376.967 | 0.127 | 0.127 | 537.5 | 1.674%
Gd | 376.84 | 32110.2 | W | 376.987 | 0.147 | 0.147 | 8.1 | 0.02523%
Gd | 376.84 | 32110.2 | Ce | 376.994 | 0.154 | 0.154 | 584.4 | 1.82% | Y
Gd | 376.84 | 32110.2 | Nb | 376.997 | 0.157 | 0.157 | 20.8 | 0.06478%
Gd | 379.638 | 28672.7 | Ru | 379.497 | 0.141 | 0.141 | 49.3 | 0.1719%
Gd | 379.638 | 28672.7 | Fe | 379.5 | 0.138 | 0.138 | 314.9 | 1.098%
Gd | 379.638 | 28672.7 | Li | 379.506 | 0.132 | 0.132 | 10.7 | 0.03732%
Gd | 379.638 | 28672.7 | U | 379.511 | 0.127 | 0.127 | 230.8 | 0.8049%
Gd | 379.638 | 28672.7 | Tm | 379.517 | 0.121 | 0.121 | 3125.2 | 10.9% | Y
Gd | 379.638 | 28672.7 | Ru | 379.518 | 0.12 | 0.12 | 22.6 | 0.07882%
Gd | 379.638 | 28672.7 | Ce | 379.525 | 0.113 | 0.113 | 782 | 2.727% | Y
Gd | 379.638 | 28672.7 | Th | 379.539 | 0.099 | 0.099 | 166.6 | 0.581%
Gd | 379.638 | 28672.7 | Nd | 379.545 | 0.093 | 0.093 | 1939.8 | 6.765% | Y
Gd | 379.638 | 28672.7 | U | 379.561 | 0.077 | 0.077 | 132.5 | 0.4621%
Gd | 379.638 | 28672.7 | Os | 379.568 | 0.07 | 0.07 | 0.6 | 0.002093%
Gd | 379.638 | 28672.7 | Th | 379.568 | 0.07 | 0.07 | 41.7 | 0.1454%
Gd | 379.638 | 28672.7 | Tm | 379.576 | 0.062 | 0.062 | 71175.9 | 248.2% | Y
Gd | 379.638 | 28672.7 | Co | 379.585 | 0.053 | 0.053 | 2.6 | 0.009068%
Gd | 379.638 | 28672.7 | Ti | 379.586 | 0.052 | 0.052 | 37.8 | 0.1318%
Gd | 379.638 | 28672.7 | Rh | 379.588 | 0.05 | 0.05 | 3.3 | 0.01151%
Gd | 379.638 | 28672.7 | Gd | 379.594 | 0.044 | 0.044 | 1036.8 | 3.616% | Y
Gd | 379.638 | 28672.7 | Au | 379.601 | 0.037 | 0.037 | 13.3 | 0.04639%
Gd | 379.638 | 28672.7 | Er | 379.624 | 0.014 | 0.014 | 48.9 | 0.1705% | Y
Gd | 379.638 | 28672.7 | W | 379.628 | 0.01 | 0.01 | 5.6 | 0.01953%
Gd | 379.638 | 28672.7 | Nb | 379.643 | 0.005 | 0.005 | 49.4 | 0.1723%
Gd | 379.638 | 28672.7 | Nd | 379.645 | 0.007 | 0.007 | 691.5 | 2.412% | Y
Gd | 379.638 | 28672.7 | Zr | 379.649 | 0.011 | 0.011 | 2220.5 | 7.744%
Gd | 379.638 | 28672.7 | U | 379.653 | 0.015 | 0.015 | 372.2 | 1.298%
Gd | 379.638 | 28672.7 | Re | 379.66 | 0.022 | 0.022 | 10.6 | 0.03697%
Gd | 379.638 | 28672.7 | Ce | 379.668 | 0.03 | 0.03 | 395.7 | 1.38% | Y
Gd | 379.638 | 28672.7 | Mo | 379.669 | 0.031 | 0.031 | 16.9 | 0.05894%
Gd | 379.638 | 28672.7 | Ho | 379.675 | 0.037 | 0.037 | 37799.5 | 131.8% | Y
Gd | 379.638 | 28672.7 | Nb | 379.683 | 0.045 | 0.045 | 29.7 | 0.1036%
Gd | 379.638 | 28672.7 | U | 379.684 | 0.046 | 0.046 | 245.7 | 0.8569%
Gd | 379.638 | 28672.7 | Ti | 379.688 | 0.05 | 0.05 | 133.1 | 0.4642%
Gd | 379.638 | 28672.7 | Er | 379.706 | 0.068 | 0.068 | 3344.9 | 11.67% | Y
Gd | 379.638 | 28672.7 | Cr | 379.713 | 0.075 | 0.075 | 36.9 | 0.1287%
Gd | 379.638 | 28672.7 | Sm | 379.729 | 0.091 | 0.091 | 1394.2 | 4.862%
Gd | 379.638 | 28672.7 | Mo | 379.73 | 0.092 | 0.092 | 38.3 | 0.1336%
Gd | 379.638 | 28672.7 | Ce | 379.732 | 0.094 | 0.094 | 48.5 | 0.1692% | Y
Gd | 379.638 | 28672.7 | Th | 379.745 | 0.107 | 0.107 | 326.9 | 1.14%
Gd | 379.638 | 28672.7 | Fe | 379.752 | 0.114 | 0.114 | 62.3 | 0.2173%
Gd | 379.638 | 28672.7 | Re | 379.758 | 0.12 | 0.12 | 8.7 | 0.03034%
Gd | 379.638 | 28672.7 | Cr | 379.771 | 0.133 | 0.133 | 90.2 | 0.3146%
Ho | 339.895 | 30434.5 | Gd | 339.722 | 0.173 | 0.173 | 43.3 | 0.1423% | Y
Ho | 339.895 | 30434.5 | Hf | 339.726 | 0.169 | 0.169 | 30.6 | 0.1005%
Ho | 339.895 | 30434.5 | Hf | 339.76 | 0.135 | 0.135 | 26.7 | 0.08773%
Ho | 339.895 | 30434.5 | Mo | 339.768 | 0.127 | 0.127 | 11.1 | 0.03647%
Ho | 339.895 | 30434.5 | Sm | 339.777 | 0.118 | 0.118 | 300.4 | 0.987%
Ho | 339.895 | 30434.5 | Ni | 339.781 | 0.114 | 0.114 | 0.8 | 0.002629%
Ho | 339.895 | 30434.5 | Th | 339.784 | 0.111 | 0.111 | 124.5 | 0.4091%
Ho | 339.895 | 30434.5 | Zr | 339.792 | 0.103 | 0.103 | 28.6 | 0.09397%
Ho | 339.895 | 30434.5 | W | 339.809 | 0.086 | 0.086 | 75 | 0.2464%
Ho | 339.895 | 30434.5 | U | 339.826 | 0.069 | 0.069 | 100.9 | 0.3315%
Ho | 339.895 | 30434.5 | Ta | 339.831 | 0.064 | 0.064 | 176.1 | 0.5786%
Ho | 339.895 | 30434.5 | Tb | 339.835 | 0.06 | 0.06 | 605.8 | 1.991%
Ho | 339.895 | 30434.5 | Th | 339.854 | 0.041 | 0.041 | 417 | 1.37%
Ho | 339.895 | 30434.5 | Ce | 339.872 | 0.023 | 0.023 | 55.5 | 0.1824% | Y
Ho | 339.895 | 30434.5 | Co | 339.881 | 0.014 | 0.014 | 8.1 | 0.02661%
Ho | 339.895 | 30434.5 | W | 339.893 | 0.002 | 0.002 | 51.1 | 0.1679%
Ho | 339.895 | 30434.5 | Tb | 339.91 | 0.015 | 0.015 | 954.8 | 3.137%
Ho | 339.895 | 30434.5 | Er | 339.927 | 0.032 | 0.032 | 7414 | 24.36% | Y
Ho | 339.895 | 30434.5 | Re | 339.93 | 0.035 | 0.035 | 161.5 | 0.5306%
Ho | 339.895 | 30434.5 | Fe | 339.933 | 0.038 | 0.038 | 29.1 | 0.09562%
Ho | 339.895 | 30434.5 | Zr | 339.934 | 0.039 | 0.039 | 3991.5 | 13.12%
Ho | 339.895 | 30434.5 | Dy | 339.936 | 0.041 | 0.041 | 199 | 0.6539% | Y
Ho | 339.895 | 30434.5 | Nb | 339.939 | 0.044 | 0.044 | 12.2 | 0.04009%
Ho | 339.895 | 30434.5 | Gd | 339.94 | 0.045 | 0.045 | 4 | 0.01314% | Y
Ho | 339.895 | 30434.5 | Co | 339.943 | 0.048 | 0.048 | 0.7 | 0.0023%
Ho | 339.895 | 30434.5 | Cr | 339.951 | 0.056 | 0.056 | 18.8 | 0.06177%
Ho | 339.895 | 30434.5 | Rh | 339.969 | 0.074 | 0.074 | 203.9 | 0.67%
Ho | 339.895 | 30434.5 | Nb | 339.97 | 0.075 | 0.075 | 169.2 | 0.5559%
Ho | 339.895 | 30434.5 | Hf | 339.979 | 0.084 | 0.084 | 18661.6 | 61.32%
Ho | 339.895 | 30434.5 | Sm | 339.984 | 0.089 | 0.089 | 387.7 | 1.274%
Ho | 339.895 | 30434.5 | Gd | 339.999 | 0.104 | 0.104 | 2081.9 | 6.841% | Y
Ho | 339.895 | 30434.5 | Mn | 340.011 | 0.116 | 0.116 | 5.3 | 0.01741%
Ho | 339.895 | 30434.5 | Ce | 340.025 | 0.13 | 0.13 | 103.4 | 0.3397% | Y
Ho | 339.895 | 30434.5 | Rh | 340.025 | 0.13 | 0.13 | 1 | 0.003286%
Ho | 339.895 | 30434.5 | V | 340.039 | 0.144 | 0.144 | 43.2 | 0.1419%
Ho | 339.895 | 30434.5 | Co | 340.049 | 0.154 | 0.154 | 1.3 | 0.004271%
Ho | 341.644 | 34031.5 | Co | 341.472 | 0.172 | 0.172 | 99.6 | 0.2927%
Ho | 341.644 | 34031.5 | Ni | 341.476 | 0.168 | 0.168 | 10813.9 | 31.78%
Ho | 341.644 | 34031.5 | Dy | 341.482 | 0.162 | 0.162 | 1321.8 | 3.884% | Y
Ho | 341.644 | 34031.5 | Ho | 341.49 | 0.154 | 0.154 | 5916 | 17.38% | Y
Ho | 341.644 | 34031.5 | Ce | 341.506 | 0.138 | 0.138 | 46.9 | 0.1378% | Y
Ho | 341.644 | 34031.5 | La | 341.507 | 0.137 | 0.137 | 56.6 | 0.1663%
Ho | 341.644 | 34031.5 | Mo | 341.527 | 0.117 | 0.117 | 42 | 0.1234%
Ho | 341.644 | 34031.5 | Ta | 341.527 | 0.117 | 0.117 | 247.5 | 0.7273%
Ho | 341.644 | 34031.5 | Fe | 341.553 | 0.091 | 0.091 | 43 | 0.1264%
Ho | 341.644 | 34031.5 | Nd | 341.555 | 0.089 | 0.089 | 250.9 | 0.7373% | Y
Ho | 341.644 | 34031.5 | Ce | 341.561 | 0.083 | 0.083 | 120.7 | 0.3547% | Y
Ho | 341.644 | 34031.5 | Dy | 341.571 | 0.073 | 0.073 | 506.9 | 1.49% | Y
Ho | 341.644 | 34031.5 | Co | 341.577 | 0.067 | 0.067 | 76.1 | 0.2236%
Ho | 341.644 | 34031.5 | U | 341.586 | 0.058 | 0.058 | 67.6 | 0.1986%
Ho | 341.644 | 34031.5 | Th | 341.588 | 0.056 | 0.056 | 84.1 | 0.2471%
Ho | 341.644 | 34031.5 | Nb | 341.598 | 0.046 | 0.046 | 28.6 | 0.08404%
Ho | 341.644 | 34031.5 | Fe | 341.602 | 0.042 | 0.042 | 21 | 0.06171%
Ho | 341.644 | 34031.5 | U | 341.612 | 0.032 | 0.032 | 132.9 | 0.3905%
Ho | 341.644 | 34031.5 | Mo | 341.614 | 0.03 | 0.03 | 417 | 1.225%
Ho | 341.644 | 34031.5 | Tb | 341.624 | 0.02 | 0.02 | 1322.2 | 3.885%
Ho | 341.644 | 34031.5 | Ce | 341.657 | 0.013 | 0.013 | 294.5 | 0.8654% | Y
Ho | 341.644 | 34031.5 | W | 341.662 | 0.018 | 0.018 | 174.4 | 0.5125%
Ho | 341.644 | 34031.5 | Sc | 341.667 | 0.023 | 0.023 | 32.4 | 0.09521%
Ho | 341.644 | 34031.5 | Ce | 341.686 | 0.042 | 0.042 | 413.8 | 1.216% | Y
Ho | 341.644 | 34031.5 | Ti | 341.696 | 0.052 | 0.052 | 323.1 | 0.9494%
Ho | 341.644 | 34031.5 | Ta | 341.702 | 0.058 | 0.058 | 236.9 | 0.6961%
Ho | 341.644 | 34031.5 | Dy | 341.713 | 0.069 | 0.069 | 872.2 | 2.563% | Y
Ho | 341.644 | 34031.5 | Co | 341.716 | 0.072 | 0.072 | 705.8 | 2.074%
Ho | 341.644 | 34031.5 | Ru | 341.733 | 0.089 | 0.089 | 1007.5 | 2.96%
Ho | 341.644 | 34031.5 | Hf | 341.734 | 0.09 | 0.09 | 55.5 | 0.1631%
Ho | 341.644 | 34031.5 | Ce | 341.745 | 0.101 | 0.101 | 959.2 | 2.819% | Y
Ho | 341.644 | 34031.5 | Mo | 341.751 | 0.107 | 0.107 | 44 | 0.1293%
Ho | 341.644 | 34031.5 | Co | 341.767 | 0.123 | 0.123 | 26.6 | 0.07816%
Ho | 341.644 | 34031.5 | Th | 341.772 | 0.128 | 0.128 | 145.3 | 0.427%
Ho | 341.644 | 34031.5 | Re | 341.776 | 0.132 | 0.132 | 14.7 | 0.0432%
Ho | 341.644 | 34031.5 | Fe | 341.784 | 0.14 | 0.14 | 39.2 | 0.1152%
Ho | 345.314 | 13088.5 | Mo | 345.175 | 0.139 | 0.139 | 42.8 | 0.327%
Ho | 345.314 | 13088.5 | Re | 345.187 | 0.127 | 0.127 | 657.3 | 5.022%
Ho | 345.314 | 13088.5 | Fe | 345.191 | 0.123 | 0.123 | 10.3 | 0.0787%
Ho | 345.314 | 13088.5 | La | 345.218 | 0.096 | 0.096 | 1286.2 | 9.827%
Ho | 345.314 | 13088.5 | Fe | 345.228 | 0.086 | 0.086 | 46 | 0.3515%
Ho | 345.314 | 13088.5 | Hf | 345.231 | 0.083 | 0.083 | 9.3 | 0.07105%
Ho | 345.314 | 13088.5 | Co | 345.232 | 0.082 | 0.082 | 9.2 | 0.07029%
Ho | 345.314 | 13088.5 | Nb | 345.234 | 0.08 | 0.08 | 331.4 | 2.532%
Ho | 345.314 | 13088.5 | Yb | 345.24 | 0.074 | 0.074 | 197 | 1.505% | Y
Ho | 345.314 | 13088.5 | Mn | 345.248 | 0.066 | 0.066 | 28 | 0.2139%
Ho | 345.314 | 13088.5 | Ti | 345.248 | 0.066 | 0.066 | 658.6 | 5.032%
Ho | 345.314 | 13088.5 | Ce | 345.254 | 0.06 | 0.06 | 63.4 | 0.4844% | Y
Ho | 345.314 | 13088.5 | Mo | 345.26 | 0.054 | 0.054 | 29.2 | 0.2231%
Ho | 345.314 | 13088.5 | Th | 345.268 | 0.046 | 0.046 | 667.7 | 5.101%
Ho | 345.314 | 13088.5 | U | 345.273 | 0.041 | 0.041 | 91.2 | 0.6968%
Ho | 345.314 | 13088.5 | Sm | 345.277 | 0.037 | 0.037 | 448.4 | 3.426%
Ho | 345.314 | 13088.5 | Ni | 345.288 | 0.026 | 0.026 | 848.6 | 6.484%
Ho | 345.314 | 13088.5 | Ru | 345.291 | 0.023 | 0.023 | 9.7 | 0.07411%
Ho | 345.314 | 13088.5 | Fe | 345.302 | 0.012 | 0.012 | 2.4 | 0.01834%
Ho | 345.314 | 13088.5 | V | 345.313 | 0.001 | 0.001 | 104.4 | 0.7976%
Ho | 345.314 | 13088.5 | La | 345.316 | 0.002 | 0.002 | 1421.3 | 10.86%
Ho | 345.314 | 13088.5 | Ce | 345.324 | 0.01 | 0.01 | 49.3 | 0.3767% | Y
Ho | 345.314 | 13088.5 | Cr | 345.332 | 0.018 | 0.018 | 477 | 3.644%
Ho | 345.314 | 13088.5 | Mo | 345.337 | 0.023 | 0.023 | 47 | 0.3591%
Ho | 345.314 | 13088.5 | Re | 345.349 | 0.035 | 0.035 | 13.6 | 0.1039%
Ho | 345.314 | 13088.5 | Co | 345.351 | 0.037 | 0.037 | 5096.5 | 38.94%
Ho | 345.314 | 13088.5 | Th | 345.351 | 0.037 | 0.037 | 103.8 | 0.7931%
Ho | 345.314 | 13088.5 | Hf | 345.355 | 0.041 | 0.041 | 5.5 | 0.04202%
Ho | 345.314 | 13088.5 | Sm | 345.356 | 0.042 | 0.042 | 614.5 | 4.695%
Ho | 345.314 | 13088.5 | U | 345.357 | 0.043 | 0.043 | 303.7 | 2.32%
Ho | 345.314 | 13088.5 | Sc | 345.37 | 0.056 | 0.056 | 13.9 | 0.1062%
Ho | 345.314 | 13088.5 | Cr | 345.374 | 0.06 | 0.06 | 8.2 | 0.06265%
Ho | 345.314 | 13088.5 | Tb | 345.406 | 0.092 | 0.092 | 3248.6 | 24.82%
Ho | 345.314 | 13088.5 | Yb | 345.407 | 0.093 | 0.093 | 2991.7 | 22.86% | Y
Ho | 345.314 | 13088.5 | Gd | 345.415 | 0.101 | 0.101 | 1788.3 | 13.66% | Y
Ho | 345.314 | 13088.5 | Ni | 345.416 | 0.102 | 0.102 | 15 | 0.1146%
Ho | 345.314 | 13088.5 | Co | 345.421 | 0.107 | 0.107 | 10.3 | 0.0787%
Ho | 345.314 | 13088.5 | Th | 345.421 | 0.107 | 0.107 | 183.9 | 1.405%
Ho | 345.314 | 13088.5 | Mo | 345.422 | 0.108 | 0.108 | 8.9 | 0.068%
Ho | 345.6 | 65730.5 | Co | 345.421 | 0.179 | 0.179 | 10.3 | 0.01567%
Ho | 345.6 | 65730.5 | Th | 345.421 | 0.179 | 0.179 | 183.9 | 0.2798%
Ho | 345.6 | 65730.5 | Mo | 345.422 | 0.178 | 0.178 | 8.9 | 0.01354%
Ho | 345.6 | 65730.5 | Dy | 345.432 | 0.168 | 0.168 | 7263 | 11.05% | Y
Ho | 345.6 | 65730.5 | Nd | 345.439 | 0.161 | 0.161 | 125.4 | 0.1908% | Y
Ho | 345.6 | 65730.5 | Ce | 345.447 | 0.153 | 0.153 | 90.5 | 0.1377% | Y
Ho | 345.6 | 65730.5 | Zr | 345.454 | 0.146 | 0.146 | 308.1 | 0.4687%
Ho | 345.6 | 65730.5 | Th | 345.472 | 0.128 | 0.128 | 98.4 | 0.1497%
Ho | 345.6 | 65730.5 | Gd | 345.491 | 0.109 | 0.109 | 307.8 | 0.4683% | Y
Ho | 345.6 | 65730.5 | Sm | 345.496 | 0.104 | 0.104 | 368.8 | 0.5611%
Ho | 345.6 | 65730.5 | Cr | 345.497 | 0.103 | 0.103 | 31.4 | 0.04777%
Ho | 345.6 | 65730.5 | Mn | 345.5 | 0.1 | 0.1 | 1.9 | 0.002891%
Ho | 345.6 | 65730.5 | Os | 345.503 | 0.097 | 0.097 | 0.4 | 0.0006085%
Ho | 345.6 | 65730.5 | Be | 345.518 | 0.082 | 0.082 | 12.4 | 0.01886%
Ho | 345.6 | 65730.5 | Rh | 345.522 | 0.078 | 0.078 | 72.4 | 0.1101%
Ho | 345.6 | 65730.5 | Co | 345.523 | 0.077 | 0.077 | 173.9 | 0.2646%
Ho | 345.6 | 65730.5 | Cr | 345.56 | 0.04 | 0.04 | 24.9 | 0.03788%
Ho | 345.6 | 65730.5 | U | 345.574 | 0.026 | 0.026 | 147.9 | 0.225%
Ho | 345.6 | 65730.5 | Zr | 345.59 | 0.01 | 0.01 | 448 | 0.6816%
Ho | 345.6 | 65730.5 | Ti | 345.639 | 0.039 | 0.039 | 1525 | 2.32%
Ho | 345.6 | 65730.5 | Mo | 345.652 | 0.052 | 0.052 | 98.9 | 0.1505%
Ho | 345.6 | 65730.5 | Nb | 345.654 | 0.054 | 0.054 | 8.3 | 0.01263%
Ho | 345.6 | 65730.5 | Dy | 345.656 | 0.056 | 0.056 | 3133.8 | 4.768% | Y
Ho | 345.6 | 65730.5 | Ru | 345.662 | 0.062 | 0.062 | 8.6 | 0.01308%
Ho | 345.6 | 65730.5 | Ce | 345.677 | 0.077 | 0.077 | 229.3 | 0.3488% | Y
Ho | 345.6 | 65730.5 | Co | 345.692 | 0.092 | 0.092 | 8.4 | 0.01278%
Ho | 345.6 | 65730.5 | Eu | 345.704 | 0.104 | 0.104 | 125.7 | 0.1912%
Ho | 345.6 | 65730.5 | Gd | 345.705 | 0.105 | 0.105 | 211.2 | 0.3213% | Y
Ho | 345.6 | 65730.5 | V | 345.715 | 0.115 | 0.115 | 308.9 | 0.4699%
Ho | 345.6 | 65730.5 | Sc | 345.744 | 0.144 | 0.144 | 77.8 | 0.1184%
Ho | 345.6 | 65730.5 | Zr | 345.755 | 0.155 | 0.155 | 3709.2 | 5.643%
Ho | 345.6 | 65730.5 | Eu | 345.756 | 0.156 | 0.156 | 115.5 | 0.1757%
Ho | 345.6 | 65730.5 | Cr | 345.761 | 0.161 | 0.161 | 32.8 | 0.0499%
Ho | 345.6 | 65730.5 | U | 345.771 | 0.171 | 0.171 | 275.9 | 0.4197%
Ho | 345.6 | 65730.5 | Nb | 345.78 | 0.18 | 0.18 | 8.3 | 0.01263%
Ho | 345.6 | 65730.5 | Cu | 345.785 | 0.185 | 0.185 | 21 | 0.03195%
Ho | 345.6 | 65730.5 | Rh | 345.793 | 0.193 | 0.193 | 41.8 | 0.06359%
Ho | 347.425 | 12415 | Hf | 347.241 | 0.184 | 0.184 | 88.9 | 0.7161%
Ho | 347.425 | 12415 | Lu | 347.246 | 0.179 | 0.179 | 13532.4 | 109% | Y
Ho | 347.425 | 12415 | Ta | 347.252 | 0.173 | 0.173 | 5 | 0.04027%
Ho | 347.425 | 12415 | Ni | 347.254 | 0.171 | 0.171 | 503.6 | 4.056%
Ho | 347.425 | 12415 | U | 347.256 | 0.169 | 0.169 | 237.3 | 1.911%
Ho | 347.425 | 12415 | Zr | 347.257 | 0.168 | 0.168 | 59.2 | 0.4768%
Ho | 347.425 | 12415 | Re | 347.272 | 0.153 | 0.153 | 23 | 0.1853%
Ho | 347.425 | 12415 | Tb | 347.28 | 0.145 | 0.145 | 1510.2 | 12.16%
Ho | 347.425 | 12415 | Nb | 347.302 | 0.123 | 0.123 | 14.7 | 0.1184%
Ho | 347.425 | 12415 | Th | 347.303 | 0.122 | 0.122 | 1439.8 | 11.6%
Ho | 347.425 | 12415 | Gd | 347.322 | 0.103 | 0.103 | 2433.5 | 19.6% | Y
Ho | 347.425 | 12415 | Th | 347.342 | 0.083 | 0.083 | 108.7 | 0.8756%
Ho | 347.425 | 12415 | Cr | 347.361 | 0.064 | 0.064 | 29 | 0.2336%
Ho | 347.425 | 12415 | Dy | 347.37 | 0.055 | 0.055 | 503.7 | 4.057% | Y
Ho | 347.425 | 12415 | Sc | 347.37 | 0.055 | 0.055 | 14.2 | 0.1144%
Ho | 347.425 | 12415 | Ru | 347.375 | 0.05 | 0.05 | 29.4 | 0.2368%
Ho | 347.425 | 12415 | Sm | 347.395 | 0.03 | 0.03 | 238.6 | 1.922%
Ho | 347.425 | 12415 | Co | 347.404 | 0.021 | 0.021 | 773 | 6.226%
Ho | 347.425 | 12415 | Mn | 347.404 | 0.021 | 0.021 | 1674.2 | 13.49%
Ho | 347.425 | 12415 | Ce | 347.421 | 0.004 | 0.004 | 97.3 | 0.7837% | Y
Ho | 347.425 | 12415 | Ta | 347.425 | 0 | 0 | 38.3 | 0.3085%
Ho | 347.425 | 12415 | Dy | 347.427 | 0.002 | 0.002 | 339.4 | 2.734% | Y
Ho | 347.425 | 12415 | Cr | 347.436 | 0.011 | 0.011 | 28 | 0.2255%
Ho | 347.425 | 12415 | U | 347.454 | 0.029 | 0.029 | 81.1 | 0.6532%
Ho | 347.425 | 12415 | Rh | 347.477 | 0.052 | 0.052 | 635.6 | 5.12%
Ho | 347.425 | 12415 | Sr | 347.489 | 0.064 | 0.064 | 1452.4 | 11.7%
Ho | 347.425 | 12415 | U | 347.499 | 0.074 | 0.074 | 74.3 | 0.5985%
Ho | 347.425 | 12415 | Mo | 347.503 | 0.078 | 0.078 | 12.2 | 0.09827%
Ho | 347.425 | 12415 | Cr | 347.512 | 0.087 | 0.087 | 38.6 | 0.3109%
Ho | 347.425 | 12415 | Ti | 347.527 | 0.102 | 0.102 | 3.6 | 0.029%
Ho | 347.425 | 12415 | Fe | 347.545 | 0.12 | 0.12 | 225.9 | 1.82%
Ho | 347.425 | 12415 | Nb | 347.558 | 0.133 | 0.133 | 7.2 | 0.05799%
Ho | 347.425 | 12415 | Ce | 347.567 | 0.142 | 0.142 | 61.7 | 0.497% | Y
Ho | 347.425 | 12415 | Mn | 347.576 | 0.151 | 0.151 | 11 | 0.0886%
Ho | 347.425 | 12415 | W | 347.583 | 0.158 | 0.158 | 6.9 | 0.05558%
Ho | 347.425 | 12415 | Cu | 347.599 | 0.174 | 0.174 | 5.5 | 0.0443%
Ho | 347.425 | 12415 | Yb | 347.63 | 0.205 | 0.205 | 1589.6 | 12.8% | Y
Ho | 347.425 | 12415 | Gd | 347.631 | 0.206 | 0.206 | 384.6 | 3.098% | Y
Ho | 347.425 | 12415 | Co | 347.635 | 0.21 | 0.21 | 10.3 | 0.08296%
Ho | 347.425 | 12415 | U | 347.644 | 0.219 | 0.219 | 73 | 0.588%
Ho | 348.484 | 21258.5 | Co | 348.341 | 0.143 | 0.143 | 125.9 | 0.5922%
Ho | 348.484 | 21258.5 | Pt | 348.342 | 0.142 | 0.142 | 10.3 | 0.04845%
Ho | 348.484 | 21258.5 | Zr | 348.353 | 0.131 | 0.131 | 3679 | 17.31%
Ho | 348.484 | 21258.5 | Ti | 348.363 | 0.121 | 0.121 | 106.4 | 0.5005%
Ho | 348.484 | 21258.5 | Tb | 348.369 | 0.115 | 0.115 | 544.7 | 2.562%
Ho | 348.484 | 21258.5 | Cu | 348.375 | 0.109 | 0.109 | 14.8 | 0.06962%
Ho | 348.484 | 21258.5 | Ni | 348.377 | 0.107 | 0.107 | 333.3 | 1.568%
Ho | 348.484 | 21258.5 | Co | 348.379 | 0.105 | 0.105 | 7.3 | 0.03434%
Ho | 348.484 | 21258.5 | Mo | 348.383 | 0.101 | 0.101 | 13.9 | 0.06539%
Ho | 348.484 | 21258.5 | Rh | 348.403 | 0.081 | 0.081 | 9.1 | 0.04281%
Ho | 348.484 | 21258.5 | Nb | 348.405 | 0.079 | 0.079 | 675.6 | 3.178%
Ho | 348.484 | 21258.5 | Th | 348.408 | 0.076 | 0.076 | 119.1 | 0.5602%
Ho | 348.484 | 21258.5 | Cr | 348.416 | 0.068 | 0.068 | 43.5 | 0.2046%
Ho | 348.484 | 21258.5 | Ir | 348.448 | 0.036 | 0.036 | 6 | 0.02822%
Ho | 348.484 | 21258.5 | Mo | 348.456 | 0.028 | 0.028 | 20.3 | 0.09549%
Ho | 348.484 | 21258.5 | Cd | 348.46 | 0.024 | 0.024 | 0.3 | 0.001411%
Ho | 348.484 | 21258.5 | Ta | 348.462 | 0.022 | 0.022 | 78 | 0.3669%
Ho | 348.484 | 21258.5 | Dy | 348.468 | 0.016 | 0.016 | 483.8 | 2.276% | Y
Ho | 348.484 | 21258.5 | Ce | 348.469 | 0.015 | 0.015 | 267.4 | 1.258% | Y
Ho | 348.484 | 21258.5 | Nd | 348.488 | 0.004 | 0.004 | 183.2 | 0.8618% | Y
Ho | 348.484 | 21258.5 | Ce | 348.505 | 0.021 | 0.021 | 1482.5 | 6.974% | Y
Ho | 348.484 | 21258.5 | Ni | 348.511 | 0.027 | 0.027 | 10.5 | 0.04939%
Ho | 348.484 | 21258.5 | Hf | 348.517 | 0.033 | 0.033 | 51.3 | 0.2413%
Ho | 348.484 | 21258.5 | Th | 348.521 | 0.037 | 0.037 | 385 | 1.811%
Ho | 348.484 | 21258.5 | Pt | 348.526 | 0.042 | 0.042 | 59.1 | 0.278%
Ho | 348.484 | 21258.5 | Zr | 348.528 | 0.044 | 0.044 | 462.6 | 2.176%
Ho | 348.484 | 21258.5 | Fe | 348.533 | 0.049 | 0.049 | 49 | 0.2305%
Ho | 348.484 | 21258.5 | Co | 348.536 | 0.052 | 0.052 | 142.8 | 0.6717%
Ho | 348.484 | 21258.5 | Pd | 348.555 | 0.071 | 0.071 | 10.1 | 0.04751%
Ho | 348.484 | 21258.5 | Mn | 348.572 | 0.088 | 0.088 | 37.6 | 0.1769%
Ho | 348.484 | 21258.5 | Yb | 348.576 | 0.092 | 0.092 | 2959.3 | 13.92% | Y
Ho | 348.484 | 21258.5 | Er | 348.585 | 0.101 | 0.101 | 3640.6 | 17.13% | Y
Ho | 348.484 | 21258.5 | Ni | 348.588 | 0.104 | 0.104 | 28.8 | 0.1355%
Ho | 348.484 | 21258.5 | Dy | 348.592 | 0.108 | 0.108 | 353.6 | 1.663% | Y
Ho | 348.484 | 21258.5 | V | 348.592 | 0.108 | 0.108 | 484.9 | 2.281%
Ho | 348.484 | 21258.5 | Mo | 348.593 | 0.109 | 0.109 | 16.7 | 0.07856%
Ho | 348.484 | 21258.5 | Nb | 348.593 | 0.109 | 0.109 | 78 | 0.3669%
Ho | 348.484 | 21258.5 | Co | 348.612 | 0.128 | 0.128 | 25 | 0.1176%
Ho | 348.484 | 21258.5 | Er | 349.455 | 0.971 | 0.971 | 448.3 | 2.109% | Y
Ho | 349.476 | 12259.5 | Ni | 349.295 | 0.181 | 0.181 | 4243.5 | 34.61%
Ho | 349.476 | 12259.5 | Ho | 349.309 | 0.167 | 0.167 | 2237.4 | 18.25% | Y
Ho | 349.476 | 12259.5 | Ce | 349.31 | 0.166 | 0.166 | 222.1 | 1.812% | Y
Ho | 349.476 | 12259.5 | V | 349.316 | 0.16 | 0.16 | 447 | 3.646%
Ho | 349.476 | 12259.5 | Ar | 349.327 | 0.149 | 0.149 | 1043 | 8.508%
Ho | 349.476 | 12259.5 | U | 349.333 | 0.143 | 0.143 | 274.5 | 2.239%
Ho | 349.476 | 12259.5 | Fe | 349.347 | 0.129 | 0.129 | 42 | 0.3426%
Ho | 349.476 | 12259.5 | Th | 349.352 | 0.124 | 0.124 | 953 | 7.774%
Ho | 349.476 | 12259.5 | Co | 349.354 | 0.122 | 0.122 | 1.6 | 0.01305%
Ho | 349.476 | 12259.5 | Sm | 349.36 | 0.116 | 0.116 | 484.1 | 3.949%
Ho | 349.476 | 12259.5 | Ce | 349.372 | 0.104 | 0.104 | 225.7 | 1.841% | Y
Ho | 349.476 | 12259.5 | Co | 349.386 | 0.09 | 0.09 | 1.2 | 0.009788%
Ho | 349.476 | 12259.5 | Tb | 349.421 | 0.055 | 0.055 | 1332.9 | 10.87%
Ho | 349.476 | 12259.5 | Ru | 349.425 | 0.051 | 0.051 | 13.6 | 0.1109%
Ho | 349.476 | 12259.5 | Gd | 349.441 | 0.035 | 0.035 | 30.6 | 0.2496% | Y
Ho | 349.476 | 12259.5 | Rh | 349.444 | 0.032 | 0.032 | 10.7 | 0.08728%
Ho | 349.476 | 12259.5 | Dy | 349.449 | 0.027 | 0.027 | 11781 | 96.1% | Y
Ho | 349.476 | 12259.5 | Cr | 349.451 | 0.025 | 0.025 | 7.2 | 0.05873%
Ho | 349.476 | 12259.5 | Ce | 349.465 | 0.011 | 0.011 | 103.7 | 0.8459% | Y
Ho | 349.476 | 12259.5 | Re | 349.473 | 0.003 | 0.003 | 27 | 0.2202%
Ho | 349.476 | 12259.5 | U | 349.484 | 0.008 | 0.008 | 264.4 | 2.157%
Ho | 349.476 | 12259.5 | Cr | 349.495 | 0.019 | 0.019 | 12.3 | 0.1003%
Ho | 349.476 | 12259.5 | Ce | 349.5 | 0.024 | 0.024 | 154.2 | 1.258% | Y
Ho | 349.476 | 12259.5 | W | 349.524 | 0.048 | 0.048 | 64.2 | 0.5237%
Ho | 349.476 | 12259.5 | Fe | 349.529 | 0.053 | 0.053 | 11.9 | 0.09707%
Ho | 349.476 | 12259.5 | Tb | 349.536 | 0.06 | 0.06 | 1093.5 | 8.92%
Ho | 349.476 | 12259.5 | Cr | 349.537 | 0.061 | 0.061 | 135 | 1.101%
Ho | 349.476 | 12259.5 | Co | 349.568 | 0.092 | 0.092 | 826 | 6.738%
Ho | 349.476 | 12259.5 | Hf | 349.575 | 0.099 | 0.099 | 2589.4 | 21.12%
Ho | 349.476 | 12259.5 | U | 349.575 | 0.099 | 0.099 | 91 | 0.7423%
Ho | 349.476 | 12259.5 | Mn | 349.583 | 0.107 | 0.107 | 1035.5 | 8.447%
Ho | 349.476 | 12259.5 | Yb | 349.59 | 0.114 | 0.114 | 12.4 | 0.1011% | Y
Ho | 349.476 | 12259.5 | Sm | 349.592 | 0.116 | 0.116 | 204.8 | 1.671%
Ho | 349.476 | 12259.5 | Ce | 349.594 | 0.118 | 0.118 | 354.2 | 2.889% | Y
Ho | 349.476 | 12259.5 | Ru | 349.598 | 0.122 | 0.122 | 22.2 | 0.1811%
Ho | 349.476 | 12259.5 | Cr | 349.602 | 0.126 | 0.126 | 0.8 | 0.006526%
Ho | 349.476 | 12259.5 | Ni | 349.602 | 0.126 | 0.126 | 6.6 | 0.05384%
Ho | 349.476 | 12259.5 | Nb | 349.603 | 0.127 | 0.127 | 29.2 | 0.2382%
Ho | 349.476 | 12259.5 | Y | 349.606 | 0.13 | 0.13 | 0.6 | 0.004894% | Y
Ho | 349.476 | 12259.5 | V | 349.608 | 0.132 | 0.132 | 27879.6 | 227.4%
Ho | 349.476 | 12259.5 | Zr | 349.619 | 0.143 | 0.143 | 81236.1 | 662.6%
Ho | 351.559 | 22584.5 | V | 351.387 | 0.172 | 0.172 | 117.1 | 0.5185%
Ho | 351.559 | 22584.5 | Ni | 351.399 | 0.16 | 0.16 | 205.2 | 0.9086%
Ho | 351.559 | 22584.5 | La | 351.406 | 0.153 | 0.153 | 33 | 0.1461%
Ho | 351.559 | 22584.5 | W | 351.41 | 0.149 | 0.149 | 5.6 | 0.0248%
Ho | 351.559 | 22584.5 | Ce | 351.432 | 0.127 | 0.127 | 97 | 0.4295% | Y
Ho | 351.559 | 22584.5 | Er | 351.438 | 0.121 | 0.121 | 36.2 | 0.1603% | Y
Ho | 351.559 | 22584.5 | V | 351.441 | 0.118 | 0.118 | 124 | 0.549%
Ho | 351.559 | 22584.5 | Ru | 351.449 | 0.11 | 0.11 | 1727 | 7.647%
Ho | 351.559 | 22584.5 | Th | 351.453 | 0.106 | 0.106 | 8039.4 | 35.6%
Ho | 351.559 | 22584.5 | Gd | 351.46 | 0.099 | 0.099 | 18.7 | 0.0828% | Y
Ho | 351.559 | 22584.5 | Fe | 351.463 | 0.096 | 0.096 | 1.1 | 0.004871%
Ho | 351.559 | 22584.5 | Zr | 351.463 | 0.096 | 0.096 | 331 | 1.466%
Ho | 351.559 | 22584.5 | Er | 351.489 | 0.07 | 0.07 | 2790.6 | 12.36% | Y
Ho | 351.559 | 22584.5 | Th | 351.496 | 0.063 | 0.063 | 275.1 | 1.218%
Ho | 351.559 | 22584.5 | W | 351.501 | 0.058 | 0.058 | 3.1 | 0.01373%
Ho | 351.559 | 22584.5 | Ni | 351.505 | 0.054 | 0.054 | 6998.6 | 30.99%
Ho | 351.559 | 22584.5 | U | 351.523 | 0.036 | 0.036 | 211.6 | 0.9369%
Ho | 351.559 | 22584.5 | Nb | 351.543 | 0.016 | 0.016 | 1785.8 | 7.907%
Ho | 351.559 | 22584.5 | Be | 351.554 | 0.005 | 0.005 | 127.6 | 0.565%
Ho | 351.559 | 22584.5 | Ce | 351.564 | 0.005 | 0.005 | 333.3 | 1.476% | Y
Ho | 351.559 | 22584.5 | Th | 351.571 | 0.012 | 0.012 | 203.5 | 0.9011%
Ho | 351.559 | 22584.5 | Mo | 351.577 | 0.018 | 0.018 | 37.8 | 0.1674%
Ho | 351.559 | 22584.5 | Ir | 351.595 | 0.036 | 0.036 | 32.6 | 0.1443%
Ho | 351.559 | 22584.5 | V | 351.6 | 0.041 | 0.041 | 66.1 | 0.2927%
Ho | 351.559 | 22584.5 | Tb | 351.616 | 0.057 | 0.057 | 694 | 3.073%
Ho | 351.559 | 22584.5 | Nb | 351.619 | 0.06 | 0.06 | 13.9 | 0.06155%
Ho | 351.559 | 22584.5 | Ni | 351.621 | 0.062 | 0.062 | 61.1 | 0.2705%
Ho | 351.559 | 22584.5 | W | 351.623 | 0.064 | 0.064 | 5.3 | 0.02347%
Ho | 351.559 | 22584.5 | Y | 351.625 | 0.066 | 0.066 | 56.6 | 0.2506% | Y
Ho | 351.559 | 22584.5 | Th | 351.635 | 0.076 | 0.076 | 468.7 | 2.075%
Ho | 351.559 | 22584.5 | Co | 351.642 | 0.083 | 0.083 | 5.3 | 0.02347%
Ho | 351.559 | 22584.5 | Re | 351.664 | 0.105 | 0.105 | 18.1 | 0.08014%
Ho | 351.559 | 22584.5 | Gd | 351.677 | 0.118 | 0.118 | 509.1 | 2.254% | Y
Ho | 351.559 | 22584.5 | Th | 351.682 | 0.123 | 0.123 | 455.2 | 2.016%
Ho | 351.559 | 22584.5 | Nb | 351.686 | 0.127 | 0.127 | 23.6 | 0.1045%
Ho | 351.559 | 22584.5 | Pd | 351.694 | 0.135 | 0.135 | 5207.4 | 23.06%
Ho | 351.559 | 22584.5 | Yb | 351.7 | 0.141 | 0.141 | 11.3 | 0.05003% | Y
Ho | 351.559 | 22584.5 | U | 351.705 | 0.146 | 0.146 | 196.3 | 0.8692%
Ho | 351.559 | 22584.5 | Dy | 351.726 | 0.167 | 0.167 | 2317.1 | 10.26% | Y
Ho | 379.675 | 37799.5 | Nd | 379.545 | 0.13 | 0.13 | 1933.8 | 5.116% | Y
Ho | 379.675 | 37799.5 | U | 379.561 | 0.114 | 0.114 | 132.5 | 0.3505%
Ho | 379.675 | 37799.5 | Os | 379.568 | 0.107 | 0.107 | 0.6 | 0.001587%
Ho | 379.675 | 37799.5 | Th | 379.568 | 0.107 | 0.107 | 417 | 1.103%
Ho | 379.675 | 37799.5 | Co | 379.585 | 0.09 | 0.09 | 2.6 | 0.006878%
Ho | 379.675 | 37799.5 | Ti | 379.586 | 0.089 | 0.089 | 37.8 | 0.1%
Ho | 379.675 | 37799.5 | Rh | 379.588 | 0.087 | 0.087 | 3.3 | 0.00873%
Ho | 379.675 | 37799.5 | Au | 379.601 | 0.074 | 0.074 | 13.3 | 0.03519%
Ho | 379.675 | 37799.5 | W | 379.628 | 0.047 | 0.047 | 5.6 | 0.01482%
Ho | 379.675 | 37799.5 | Gd | 379.636 | 0.039 | 0.039 | 202 | 0.5344% | Y
Ho | 379.675 | 37799.5 | Nb | 379.643 | 0.032 | 0.032 | 49.4 | 0.1307%
Ho | 379.675 | 37799.5 | Nd | 379.645 | 0.03 | 0.03 | 691.5 | 1.829% | Y
Ho | 379.675 | 37799.5 | Zr | 379.649 | 0.026 | 0.026 | 2220.5 | 5.874%
Ho | 379.675 | 37799.5 | U | 379.653 | 0.022 | 0.022 | 372.2 | 0.9847%
Ho | 379.675 | 37799.5 | Re | 379.66 | 0.015 | 0.015 | 10.6 | 0.02804%
Ho | 379.675 | 37799.5 | Ce | 379.668 | 0.007 | 0.007 | 395.7 | 1.047% | Y
Ho | 379.675 | 37799.5 | Mo | 379.669 | 0.006 | 0.006 | 16.9 | 0.04471%
Ho | 379.675 | 37799.5 | Nb | 379.683 | 0.008 | 0.008 | 29.7 | 0.07857%
Ho | 379.675 | 37799.5 | U | 379.684 | 0.009 | 0.009 | 245.7 | 0.65%
Ho | 379.675 | 37799.5 | Ti | 379.688 | 0.013 | 0.013 | 133.1 | 0.3521%
Ho | 379.675 | 37799.5 | Cr | 379.713 | 0.038 | 0.038 | 36.9 | 0.09762%
Ho | 379.675 | 37799.5 | Sm | 379.729 | 0.054 | 0.054 | 1394.2 | 3.688%
Ho | 379.675 | 37799.5 | Mo | 379.73 | 0.055 | 0.055 | 38.3 | 0.1013%
Ho | 379.675 | 37799.5 | Ce | 379.732 | 0.057 | 0.057 | 48.5 | 0.1283% | Y
Ho | 379.675 | 37799.5 | Th | 379.745 | 0.07 | 0.07 | 326.9 | 0.8648%
Ho | 379.675 | 37799.5 | Fe | 379.752 | 0.077 | 0.077 | 62.3 | 0.1648%
Ho | 379.675 | 37799.5 | Re | 379.758 | 0.083 | 0.083 | 8.7 | 0.02302%
Ho | 379.675 | 37799.5 | Cr | 379.771 | 0.096 | 0.096 | 90.2 | 0.2386%
Ho | 379.675 | 37799.5 | Sm | 379.774 | 0.099 | 0.099 | 7190.5 | 19.02%
Ho | 379.675 | 37799.5 | Hf | 379.792 | 0.117 | 0.117 | 485.2 | 1.284%
Ho | 379.675 | 37799.5 | Ru | 379.805 | 0.13 | 0.13 | 132.8 | 0.3513%
Ho | 379.675 | 37799.5 | Th | 379.81 | 0.135 | 0.135 | 108 | 0.2857%
Ho | 379.675 | 37799.5 | Nb | 379.812 | 0.137 | 0.137 | 769.4 | 2.035%
Ho | 379.675 | 37799.5 | Mo | 379.825 | 0.15 | 0.15 | 16150.8 | 42.73%
Ho | 379.675 | 37799.5 | Gd | 379.84 | 0.165 | 0.165 | 649.6 | 1.719% | Y
Ho | 379.675 | 37799.5 | Th | 379.843 | 0.168 | 0.168 | 70.1 | 0.1855%
Ho | 381.074 | 26567.5 | U | 380.923 | 0.151 | 0.151 | 261.4 | 0.9839%
Ho | 381.074 | 26567.5 | W | 380.923 | 0.151 | 0.151 | 24.4 | 0.09184%
Ho | 381.074 | 26567.5 | Cr | 380.948 | 0.126 | 0.126 | 29 | 0.1092%
Ho | 381.074 | 26567.5 | Rh | 380.95 | 0.124 | 0.124 | 9.7 | 0.03651%
Ho | 381.074 | 26567.5 | Fe | 380.956 | 0.118 | 0.118 | 1.3 | 0.004893%
Ho | 381.074 | 26567.5 | Mn | 380.959 | 0.115 | 0.115 | 141 | 0.5307%
Ho | 381.074 | 26567.5 | V | 380.96 | 0.114 | 0.114 | 63.7 | 0.2398%
Ho | 381.074 | 26567.5 | Sm | 380.974 | 0.1 | 0.1 | 688.6 | 2.592%
Ho | 381.074 | 26567.5 | Dy | 380.982 | 0.092 | 0.092 | 285.4 | 1.074% | Y
Ho | 381.074 | 26567.5 | Th | 380.984 | 0.09 | 0.09 | 399.7 | 1.504%
Ho | 381.074 | 26567.5 | U | 381.009 | 0.065 | 0.065 | 57.5 | 0.2164%
Ho | 381.074 | 26567.5 | Ce | 381.01 | 0.064 | 0.064 | 171.5 | 0.6455% | Y
Ho | 381.074 | 26567.5 | Gd | 381.025 | 0.049 | 0.049 | 110 | 0.414% | Y
Ho | 381.074 | 26567.5 | Er | 381.033 | 0.041 | 0.041 | 162.1 | 0.6101% | Y
Ho | 381.074 | 26567.5 | W | 381.038 | 0.036 | 0.036 | 10.3 | 0.03877%
Ho | 381.074 | 26567.5 | Sm | 381.043 | 0.031 | 0.031 | 947.2 | 3.565%
Ho | 381.074 | 26567.5 | Nb | 381.048 | 0.026 | 0.026 | 103.4 | 0.3892%
Ho | 381.074 | 26567.5 | Nd | 381.048 | 0.026 | 0.026 | 1792.1 | 6.745% | Y
Ho | 381.074 | 26567.5 | Hf | 381.061 | 0.013 | 0.013 | 91.8 | 0.3455%
Ho | 381.074 | 26567.5 | Fe | 381.076 | 0.002 | 0.002 | 27 | 0.1016%
Ho | 381.074 | 26567.5 | W | 381.08 | 0.006 | 0.006 | 13.1 | 0.04931%
Ho | 381.074 | 26567.5 | Ce | 381.09 | 0.016 | 0.016 | 251 | 0.9448% | Y
Ho | 381.074 | 26567.5 | U | 381.093 | 0.019 | 0.019 | 779 | 2.932%
Ho | 381.074 | 26567.5 | Nb | 381.103 | 0.029 | 0.029 | 84.2 | 0.3169%
Ho | 381.074 | 26567.5 | Co | 381.106 | 0.032 | 0.032 | 28 | 0.1054%
Ho | 381.074 | 26567.5 | Nd | 381.107 | 0.033 | 0.033 | 661.1 | 2.488% | Y
Ho | 381.074 | 26567.5 | Mo | 381.139 | 0.065 | 0.065 | 28 | 0.1054%
Ho | 381.074 | 26567.5 | Ce | 381.16 | 0.086 | 0.086 | 253.2 | 0.953% | Y
Ho | 381.074 | 26567.5 | Sc | 381.168 | 0.094 | 0.094 | 21.4 | 0.08055%
Ho | 381.074 | 26567.5 | Nd | 381.177 | 0.103 | 0.103 | 508 | 1.912% | Y
Ho | 381.074 | 26567.5 | Hf | 381.178 | 0.104 | 0.104 | 41.6 | 0.1566%
Ho | 381.074 | 26567.5 | Pr | 381.185 | 0.111 | 0.111 | 756.5 | 2.847%
Ho | 381.074 | 26567.5 | Fe | 381.189 | 0.115 | 0.115 | 23 | 0.08657%
Ho | 381.074 | 26567.5 | Sm | 381.206 | 0.132 | 0.132 | 952.6 | 3.586%
Ho | 381.074 | 26567.5 | Ce | 381.22 | 0.146 | 0.146 | 575.9 | 2.168% | Y
Ho | 381.074 | 26567.5 | Mo | 381.224 | 0.15 | 0.15 | 14.2 | 0.05345%
Ho | 381.074 | 26567.5 | Co | 381.246 | 0.172 | 0.172 | 2 | 0.007528%
Ho | 381.074 | 26567.5 | Rh | 381.246 | 0.172 | 0.172 | 16.7 | 0.06286%
Ho | 389.094 | 72406.5 | Ba | 388.932 | 0.162 | 0.162 | 21.9 | 0.03025%
Ho | 389.094 | 72406.5 | Pr | 388.933 | 0.161 | 0.161 | 2460.3 | 3.398%
Ho | 389.094 | 72406.5 | Au | 388.948 | 0.146 | 0.146 | 28 | 0.03867%
Ho | 389.094 | 72406.5 | Ni | 388.966 | 0.128 | 0.128 | 449 | 0.6201%
Ho | 389.094 | 72406.5 | Nd | 388.993 | 0.101 | 0.101 | 7843.5 | 10.83% | Y
Ho | 389.094 | 72406.5 | Ce | 388.998 | 0.096 | 0.096 | 6419.5 | 8.866% | Y
Ho | 389.094 | 72406.5 | Co | 389.003 | 0.091 | 0.091 | 6.7 | 0.009253%
Ho | 389.094 | 72406.5 | Sm | 389.008 | 0.086 | 0.086 | 3594.2 | 4.964%
Ho | 389.094 | 72406.5 | V | 389.018 | 0.076 | 0.076 | 457.2 | 0.6314%
Ho | 389.094 | 72406.5 | Ru | 389.021 | 0.073 | 0.073 | 25.7 | 0.03549%
Ho | 389.094 | 72406.5 | Zr | 389.032 | 0.062 | 0.062 | 1327.5 | 1.833%
Ho | 389.094 | 72406.5 | U | 389.036 | 0.058 | 0.058 | 2283.9 | 3.154%
Ho | 389.094 | 72406.5 | Nd | 389.058 | 0.036 | 0.036 | 8928.7 | 12.33% | Y
Ho | 389.094 | 72406.5 | La | 389.065 | 0.029 | 0.029 | 173.8 | 0.24%
Ho | 389.094 | 72406.5 | Ce | 389.074 | 0.02 | 0.02 | 1268.2 | 1.752% | Y
Ho | 389.094 | 72406.5 | W | 389.074 | 0.02 | 0.02 | 10.3 | 0.01423%
Ho | 389.094 | 72406.5 | Gd | 389.085 | 0.009 | 0.009 | 357.3 | 0.4935% | Y
Ho | 389.094 | 72406.5 | Nd | 389.094 | 0 | 0 | 9223.1 | 12.74% | Y
Ho | 389.094 | 72406.5 | Ce | 389.098 | 0.004 | 0.004 | 1421.4 | 1.963% | Y
Ho | 389.094 | 72406.5 | Th | 389.105 | 0.011 | 0.011 | 477.5 | 0.6595%
Ho | 389.094 | 72406.5 | Sm | 389.119 | 0.025 | 0.025 | 1371.1 | 1.894%
Ho | 389.094 | 72406.5 | V | 389.121 | 0.027 | 0.027 | 129.2 | 0.1784%
Ho | 389.094 | 72406.5 | Nb | 389.129 | 0.035 | 0.035 | 227.5 | 0.3142%
Ho | 389.094 | 72406.5 | Zr | 389.139 | 0.045 | 0.045 | 892.4 | 1.232%
Ho | 389.094 | 72406.5 | Ru | 389.143 | 0.049 | 0.049 | 9.6 | 0.01326%
Ho | 389.094 | 72406.5 | Co | 389.167 | 0.073 | 0.073 | 6.6 | 0.009115%
Ho | 389.094 | 72406.5 | Pr | 389.171 | 0.077 | 0.077 | 875.1 | 1.209%
Ho | 389.094 | 72406.5 | Ce | 389.177 | 0.083 | 0.083 | 270 | 0.3729% | Y
Ho | 389.094 | 72406.5 | Ba | 389.178 | 0.084 | 0.084 | 23626.3 | 32.63%
Ho | 389.094 | 72406.5 | Dy | 389.186 | 0.092 | 0.092 | 385.3 | 0.5321% | Y
Ho | 389.094 | 72406.5 | Cr | 389.193 | 0.099 | 0.099 | 277 | 0.3826%
Ho | 389.094 | 72406.5 | Fe | 389.193 | 0.099 | 0.099 | 10.9 | 0.01505%
Ho | 389.094 | 72406.5 | Zr | 389.202 | 0.108 | 0.108 | 84.4 | 0.1166%
Ho | 389.094 | 72406.5 | Nd | 389.206 | 0.112 | 0.112 | 3471.8 | 4.795% | Y
Ho | 389.094 | 72406.5 | Co | 389.211 | 0.117 | 0.117 | 7.2 | 0.009944%
Ho | 389.094 | 72406.5 | Ru | 389.223 | 0.129 | 0.129 | 116.9 | 0.1614%
Ho | 389.094 | 72406.5 | Au | 389.226 | 0.132 | 0.132 | 1.4 | 0.001934%
Ho | 404.547 | 13411.5 | Er | 404.301 | 0.246 | 0.246 | 349.4 | 2.605% | Y
Ho | 404.547 | 13411.5 | Nd | 404.307 | 0.24 | 0.24 | 250.5 | 1.868% | Y
Ho | 404.547 | 13411.5 | Th | 404.313 | 0.234 | 0.234 | 154.4 | 1.151%
Ho | 404.547 | 13411.5 | Nd | 404.36 | 0.187 | 0.187 | 653.7 | 4.874% | Y
Ho | 404.547 | 13411.5 | Zr | 404.36 | 0.187 | 0.187 | 83.5 | 0.6226%
Ho | 404.547 | 13411.5 | Sc | 404.381 | 0.166 | 0.166 | 36.5 | 0.2722%
Ho | 404.547 | 13411.5 | Fe | 404.398 | 0.149 | 0.149 | 2.6 | 0.01939%
Ho | 404.547 | 13411.5 | Sm | 404.406 | 0.141 | 0.141 | 334.1 | 2.491%
Ho | 404.547 | 13411.5 | K | 404.414 | 0.133 | 0.133 | 27.6 | 0.2058%
Ho | 404.547 | 13411.5 | Nd | 404.435 | 0.112 | 0.112 | 149.5 | 1.115% | Y
Ho | 404.547 | 13411.5 | Hf | 404.437 | 0.11 | 0.11 | 6.3 | 0.04697%
Ho | 404.547 | 13411.5 | U | 404.441 | 0.106 | 0.106 | 237.6 | 1.772%
Ho | 404.547 | 13411.5 | Ar | 404.442 | 0.105 | 0.105 | 33898 | 252.8%
Ho | 404.547 | 13411.5 | Zr | 404.457 | 0.09 | 0.09 | 70.3 | 0.5242%
Ho | 404.547 | 13411.5 | Pr | 404.481 | 0.066 | 0.066 | 2768.7 | 20.64%
Ho | 404.547 | 13411.5 | Gd | 404.501 | 0.046 | 0.046 | 422.9 | 3.153% | Y
Ho | 404.547 | 13411.5 | Sm | 404.505 | 0.042 | 0.042 | 1251.1 | 9.329%
Ho | 404.547 | 13411.5 | Mn | 404.511 | 0.036 | 0.036 | 34.6 | 0.258%
Ho | 404.547 | 13411.5 | Ce | 404.535 | 0.012 | 0.012 | 682.8 | 5.091% | Y
Ho | 404.547 | 13411.5 | Co | 404.538 | 0.009 | 0.009 | 30.3 | 0.2259%
Ho | 404.547 | 13411.5 | Fe | 404.559 | 0.012 | 0.012 | 25 | 0.1864%
Ho | 404.547 | 13411.5 | W | 404.56 | 0.013 | 0.013 | 64.2 | 0.4787%
Ho | 404.547 | 13411.5 | Th | 404.563 | 0.016 | 0.016 | 92.3 | 0.6882%
Ho | 404.547 | 13411.5 | Zr | 404.564 | 0.017 | 0.017 | 1880.1 | 14.02%
Ho | 404.547 | 13411.5 | Pr | 404.57 | 0.023 | 0.023 | 311.1 | 2.32%
Ho | 404.547 | 13411.5 | Ru | 404.577 | 0.03 | 0.03 | 10.4 | 0.07755%
Ho | 404.547 | 13411.5 | Fe | 404.581 | 0.034 | 0.034 | 764.5 | 5.7%
Ho | 404.547 | 13411.5 | Ar | 404.597 | 0.05 | 0.05 | 3025 | 22.56%
Ho | 404.547 | 13411.5 | Dy | 404.597 | 0.05 | 0.05 | 765.6 | 5.709% | Y
Ho | 404.547 | 13411.5 | Sm | 404.616 | 0.069 | 0.069 | 793.4 | 5.916%
Ho | 404.547 | 13411.5 | V | 404.627 | 0.08 | 0.08 | 42 | 0.3132%
Ho | 404.547 | 13411.5 | Ce | 404.634 | 0.087 | 0.087 | 1755.5 | 13.09% | Y
Ho | 404.547 | 13411.5 | Sr | 404.636 | 0.089 | 0.089 | 277 | 2.065%
Ho | 404.547 | 13411.5 | Sc | 404.648 | 0.101 | 0.101 | 40.1 | 0.299%
Ho | 404.547 | 13411.5 | Hg | 404.656 | 0.109 | 0.109 | 28.6 | 0.2132%
Ho | 404.547 | 13411.5 | Pr | 404.663 | 0.116 | 0.116 | 582.8 | 4.346%
Ho | 404.547 | 13411.5 | W | 404.67 | 0.123 | 0.123 | 6.4 | 0.04772%
Ho | 404.547 | 13411.5 | Mn | 404.699 | 0.152 | 0.152 | 0.9 | 0.006711%
Ho | 404.547 | 13411.5 | U | 404.705 | 0.158 | 0.158 | 72.3 | 0.5391%
Ho | 404.547 | 13411.5 | Pr | 404.708 | 0.161 | 0.161 | 866.9 | 6.464%
La | 333.749 | 86890.7 | Y | 333.62 | 0.129 | 0.129 | 183.1 | 0.2107% | Y
La | 333.749 | 86890.7 | Cr | 333.632 | 0.117 | 0.117 | 899.6 | 1.035%
La | 333.749 | 86890.7 | Ce | 333.637 | 0.112 | 0.112 | 196.3 | 0.2259% | Y
La | 333.749 | 86890.7 | Mn | 333.639 | 0.11 | 0.11 | 37.9 | 0.04362%
La | 333.749 | 86890.7 | Ce | 333.654 | 0.095 | 0.095 | 116.7 | 0.1343% | Y
La | 333.749 | 86890.7 | Mo | 333.657 | 0.092 | 0.092 | 19.7 | 0.02267%
La | 333.749 | 86890.7 | Mg | 333.667 | 0.082 | 0.082 | 248.9 | 0.2865%
La | 333.749 | 86890.7 | U | 333.668 | 0.081 | 0.081 | 203.7 | 0.2344%
La | 333.749 | 86890.7 | Tb | 333.67 | 0.079 | 0.079 | 1726.9 | 1.987%
La | 333.749 | 86890.7 | Er | 333.674 | 0.075 | 0.075 | 29.2 | 0.03361% | Y
La | 333.749 | 86890.7 | Cr | 333.696 | 0.053 | 0.053 | 6.7 | 0.007711%
La | 333.749 | 86890.7 | Ti | 333.696 | 0.053 | 0.053 | 56.7 | 0.06525%
La | 333.749 | 86890.7 | Ni | 333.716 | 0.033 | 0.033 | 47 | 0.05409%
La | 333.749 | 86890.7 | Th | 333.716 | 0.033 | 0.033 | 208.3 | 0.2397%
La | 333.749 | 86890.7 | Tb | 333.717 | 0.032 | 0.032 | 117.7 | 0.1355%
La | 333.749 | 86890.7 | Co | 333.72 | 0.029 | 0.029 | 12.8 | 0.01473%
La | 333.749 | 86890.7 | Ho | 333.723 | 0.026 | 0.026 | 3997 | 4.6% | Y
La | 333.749 | 86890.7 | Er | 333.725 | 0.024 | 0.024 | 3545.6 | 4.081% | Y
La | 333.749 | 86890.7 | Mn | 333.739 | 0.01 | 0.01 | 27.8 | 0.03199%
La | 333.749 | 86890.7 | Fe | 333.766 | 0.017 | 0.017 | 46 | 0.05294%
La | 333.749 | 86890.7 | U | 333.778 | 0.029 | 0.029 | 991.3 | 1.141%
La | 333.749 | 86890.7 | Er | 333.779 | 0.03 | 0.03 | 21.1 | 0.02428% | Y
La | 333.749 | 86890.7 | V | 333.783 | 0.034 | 0.034 | 391.7 | 0.4508%
La | 333.749 | 86890.7 | Cu | 333.784 | 0.035 | 0.035 | 59.5 | 0.06848%
La | 333.749 | 86890.7 | Ti | 333.786 | 0.037 | 0.037 | 644.2 | 0.7414%
La | 333.749 | 86890.7 | Th | 333.787 | 0.038 | 0.038 | 3246 | 3.736%
La | 333.749 | 86890.7 | Zr | 333.796 | 0.047 | 0.047 | 295.8 | 0.3404%
La | 333.749 | 86890.7 | Tb | 333.803 | 0.054 | 0.054 | 1963.4 | 2.26%
La | 333.749 | 86890.7 | Re | 333.818 | 0.069 | 0.069 | 160.5 | 0.1847%
La | 333.749 | 86890.7 | Ir | 333.838 | 0.089 | 0.089 | 19.1 | 0.02198%
La | 333.749 | 86890.7 | Th | 333.84 | 0.091 | 0.091 | 690.2 | 0.7943%
La | 333.749 | 86890.7 | Zr | 333.841 | 0.092 | 0.092 | 3149.6 | 3.625%
La | 333.749 | 86890.7 | U | 333.845 | 0.096 | 0.096 | 258 | 0.2969%
La | 333.749 | 86890.7 | Ta | 333.849 | 0.1 | 0.1 | 30.3 | 0.03487%
La | 333.749 | 86890.7 | Co | 333.852 | 0.103 | 0.103 | 29 | 0.03338%
La | 333.749 | 86890.7 | Rh | 333.855 | 0.106 | 0.106 | 136.9 | 0.1576%
La | 333.749 | 86890.7 | Fe | 333.862 | 0.113 | 0.113 | 23 | 0.02647%
La | 333.749 | 86890.7 | Eu | 333.875 | 0.126 | 0.126 | 904.27 | 1.041%
La | 375.908 | 43506.6 | Cr | 375.766 | 0.142 | 0.142 | 67.8 | 0.1558%
La | 375.908 | 43506.6 | Th | 375.769 | 0.139 | 0.139 | 48 | 0.1103%
La | 375.908 | 43506.6 | Ti | 375.769 | 0.139 | 0.139 | 2434.7 | 5.596%
La | 375.908 | 43506.6 | Zr | 375.777 | 0.131 | 0.131 | 554 | 1.273%
La | 375.908 | 43506.6 | Nd | 375.782 | 0.126 | 0.126 | 1413.9 | 3.25% | Y
La | 375.908 | 43506.6 | Ce | 375.785 | 0.123 | 0.123 | 535.8 | 1.232% | Y
La | 375.908 | 43506.6 | Tb | 375.79 | 0.118 | 0.118 | 1895.8 | 4.357%
La | 375.908 | 43506.6 | W | 375.792 | 0.116 | 0.116 | 52.2 | 0.12%
La | 375.908 | 43506.6 | Cr | 375.805 | 0.103 | 0.103 | 19.4 | 0.04459%
La | 375.908 | 43506.6 | Fe | 375.823 | 0.085 | 0.085 | 1353.6 | 3.111%
La | 375.908 | 43506.6 | V | 375.829 | 0.079 | 0.079 | 91.6 | 0.2105%
La | 375.908 | 43506.6 | Sm | 375.846 | 0.062 | 0.062 | 1360 | 3.126%
La | 375.908 | 43506.6 | V | 375.851 | 0.057 | 0.057 | 66.7 | 0.1533%
La | 375.908 | 43506.6 | Mo | 375.852 | 0.056 | 0.056 | 20.8 | 0.04781%
La | 375.908 | 43506.6 | Nd | 375.895 | 0.013 | 0.013 | 3300 | 7.585% | Y
La | 375.908 | 43506.6 | Sm | 375.897 | 0.011 | 0.011 | 2946.8 | 6.773%
La | 375.908 | 43506.6 | Dy | 375.899 | 0.009 | 0.009 | 248.7 | 0.5716% | Y
La | 375.908 | 43506.6 | Gd | 375.901 | 0.007 | 0.007 | 2272.2 | 5.223% | Y
La | 375.908 | 43506.6 | Ce | 375.915 | 0.007 | 0.007 | 146.7 | 0.3372% | Y
La | 375.908 | 43506.6 | U | 375.923 | 0.015 | 0.015 | 286.9 | 0.6594%
La | 375.908 | 43506.6 | Th | 375.926 | 0.018 | 0.018 | 198.3 | 0.4558%
La | 375.908 | 43506.6 | Hf | 375.927 | 0.019 | 0.019 | 0.8 | 0.001839%
La | 375.908 | 43506.6 | Ti | 375.93 | 0.022 | 0.022 | 59263.9 | 136.2%
La | 375.908 | 43506.6 | Gd | 375.932 | 0.024 | 0.024 | 3336.1 | 7.668% | Y
La | 375.908 | 43506.6 | Tb | 375.935 | 0.027 | 0.027 | 743.9 | 1.71%
La | 375.908 | 43506.6 | Ni | 375.943 | 0.035 | 0.035 | 0.6 | 0.001379%
La | 375.908 | 43506.6 | Nb | 375.955 | 0.047 | 0.047 | 335.6 | 0.7714%
La | 375.908 | 43506.6 | Pr | 375.96 | 0.052 | 0.052 | 914.8 | 2.103%
La | 375.908 | 43506.6 | Mo | 375.961 | 0.053 | 0.053 | 5.8 | 0.01333%
La | 375.908 | 43506.6 | Co | 375.968 | 0.06 | 0.06 | 45 | 0.1034%
La | 375.908 | 43506.6 | Ta | 375.974 | 0.066 | 0.066 | 10.3 | 0.02367%
La | 375.908 | 43506.6 | Nd | 375.979 | 0.071 | 0.071 | 1340.3 | 3.081% | Y
La | 375.908 | 43506.6 | U | 375.988 | 0.08 | 0.08 | 173.7 | 0.3992%
La | 375.908 | 43506.6 | Ru | 376.001 | 0.093 | 0.093 | 676.9 | 1.556%
La | 375.908 | 43506.6 | Mo | 376.002 | 0.094 | 0.094 | 22 | 0.05057%
La | 375.908 | 43506.6 | Fe | 376.005 | 0.097 | 0.097 | 22.8 | 0.05241%
La | 375.908 | 43506.6 | Sm | 376.005 | 0.097 | 0.097 | 1640 | 3.77%
La | 375.908 | 43506.6 | Pr | 376.008 | 0.1 | 0.1 | 683 | 1.57%
La | 375.908 | 43506.6 | W | 376.012 | 0.104 | 0.104 | 75.6 | 0.1738%
La | 379.082 | 94893.1 | Ti | 378.926 | 0.156 | 0.156 | 54.4 | 0.05733%
La | 379.082 | 94893.1 | Co | 378.933 | 0.149 | 0.149 | 2 | 0.002108%
La | 379.082 | 94893.1 | Fe | 378.958 | 0.124 | 0.124 | 0.7 | 0.0007377%
La | 379.082 | 94893.1 | Ce | 378.984 | 0.098 | 0.098 | 81.1 | 0.08546% | Y
La | 379.082 | 94893.1 | U | 378.989 | 0.093 | 0.093 | 138.6 | 0.1461%
La | 379.082 | 94893.1 | Th | 378.995 | 0.087 | 0.087 | 336.6 | 0.3547%
La | 379.082 | 94893.1 | Fe | 379.009 | 0.073 | 0.073 | 39.7 | 0.04184%
La | 379.082 | 94893.1 | Os | 379.011 | 0.071 | 0.071 | 7.2 | 0.007587%
La | 379.082 | 94893.1 | Nb | 379.013 | 0.069 | 0.069 | 476.7 | 0.5024%
La | 379.082 | 94893.1 | Mn | 379.021 | 0.061 | 0.061 | 122 | 0.1286%
La | 379.082 | 94893.1 | U | 379.021 | 0.061 | 0.061 | 275.9 | 0.2907%
La | 379.082 | 94893.1 | Ce | 379.034 | 0.048 | 0.048 | 255.2 | 0.2689% | Y
La | 379.082 | 94893.1 | Rh | 379.043 | 0.039 | 0.039 | 29 | 0.03056%
La | 379.082 | 94893.1 | Cr | 379.044 | 0.038 | 0.038 | 24.3 | 0.02561%
La | 379.082 | 94893.1 | V | 379.046 | 0.036 | 0.036 | 270.3 | 0.2848%
La | 379.082 | 94893.1 | Ru | 379.052 | 0.03 | 0.03 | 1879 | 1.98%
La | 379.082 | 94893.1 | Gd | 379.065 | 0.017 | 0.017 | 929.6 | 0.9796% | Y
La | 379.082 | 94893.1 | Os | 379.072 | 0.01 | 0.01 | 17 | 0.01791%
La | 379.082 | 94893.1 | Th | 379.079 | 0.003 | 0.003 | 38.3 | 0.04036%
La | 379.082 | 94893.1 | Ce | 379.088 | 0.006 | 0.006 | 320.3 | 0.3375% | Y
La | 379.082 | 94893.1 | Gd | 379.117 | 0.035 | 0.035 | 4905.3 | 5.169% | Y
La | 379.082 | 94893.1 | Nb | 379.12 | 0.038 | 0.038 | 1201.4 | 1.266%
La | 379.082 | 94893.1 | Th | 379.13 | 0.048 | 0.048 | 52.7 | 0.05554%
La | 379.082 | 94893.1 | Cr | 379.137 | 0.055 | 0.055 | 37.1 | 0.0391%
La | 379.082 | 94893.1 | Zr | 379.14 | 0.058 | 0.058 | 347.6 | 0.3663%
La | 379.082 | 94893.1 | Eu | 379.151 | 0.069 | 0.069 | 300.1 | 0.3163%
La | 379.082 | 94893.1 | Ce | 379.168 | 0.086 | 0.086 | 533.8 | 0.5625% | Y
La | 379.082 | 94893.1 | Gd | 379.172 | 0.09 | 0.09 | 496 | 0.5227% | Y
La | 379.082 | 94893.1 | Fe | 379.174 | 0.092 | 0.092 | 11 | 0.01159%
La | 379.082 | 94893.1 | Yb | 379.174 | 0.092 | 0.092 | 31 | 0.03267% | Y
La | 379.082 | 94893.1 | Er | 379.183 | 0.101 | 0.101 | 45107 | 47.53% | Y
La | 379.082 | 94893.1 | Dy | 379.187 | 0.105 | 0.105 | 2059.7 | 2.171% | Y
La | 379.082 | 94893.1 | Sm | 379.202 | 0.12 | 0.12 | 1282.6 | 1.352%
La | 379.082 | 94893.1 | Ta | 379.202 | 0.12 | 0.12 | 30.6 | 0.03225%
La | 379.082 | 94893.1 | Ba | 379.213 | 0.131 | 0.131 | 21 | 0.02213%
La | 379.082 | 94893.1 | Cr | 379.214 | 0.132 | 0.132 | 37.8 | 0.03983%
La | 379.082 | 94893.1 | Rh | 379.218 | 0.136 | 0.136 | 34.9 | 0.03678%
La | 379.082 | 94893.1 | Tb | 379.22 | 0.138 | 0.138 | 1298.2 | 1.368%
La | 379.477 | 109629.6 | U | 379.357 | 0.12 | 0.12 | 310.8 | 0.2835%
La | 379.477 | 109629.6 | Ni | 379.36 | 0.117 | 0.117 | 12.2 | 0.01113%
La | 379.477 | 109629.6 | Mo | 379.362 | 0.115 | 0.115 | 14.2 | 0.01295%
La | 379.477 | 109629.6 | V | 379.371 | 0.106 | 0.106 | 31.8 | 0.02901%
La | 379.477 | 109629.6 | Ir | 379.379 | 0.098 | 0.098 | 16.6 | 0.01514%
La | 379.477 | 109629.6 | Cr | 379.387 | 0.09 | 0.09 | 35.7 | 0.03256%
La | 379.477 | 109629.6 | Os | 379.391 | 0.086 | 0.086 | 9.7 | 0.008848%
La | 379.477 | 109629.6 | U | 379.397 | 0.08 | 0.08 | 224.1 | 0.2044%
La | 379.477 | 109629.6 | Sm | 379.398 | 0.079 | 0.079 | 6496.9 | 5.926%
La | 379.477 | 109629.6 | Ir | 379.405 | 0.072 | 0.072 | 10.6 | 0.009669%
La | 379.477 | 109629.6 | Th | 379.415 | 0.062 | 0.062 | 816 | 0.7443%
La | 379.477 | 109629.6 | Co | 379.417 | 0.06 | 0.06 | 1.8 | 0.001642%
La | 379.477 | 109629.6 | Ce | 379.421 | 0.056 | 0.056 | 178.2 | 0.1625% | Y
La | 379.477 | 109629.6 | Fe | 379.433 | 0.044 | 0.044 | 15.5 | 0.01414%
La | 379.477 | 109629.6 | W | 379.434 | 0.043 | 0.043 | 8.6 | 0.007845%
La | 379.477 | 109629.6 | V | 379.436 | 0.041 | 0.041 | 154.2 | 0.1407%
La | 379.477 | 109629.6 | Nb | 379.447 | 0.03 | 0.03 | 23.9 | 0.0218%
La | 379.477 | 109629.6 | Cr | 379.46 | 0.017 | 0.017 | 21.8 | 0.01989%
La | 379.477 | 109629.6 | Os | 379.468 | 0.009 | 0.009 | 0.8 | 0.0007297%
La | 379.477 | 109629.6 | Ce | 379.469 | 0.008 | 0.008 | 666.3 | 0.6078% | Y
La | 379.477 | 109629.6 | Pr | 379.493 | 0.016 | 0.016 | 1014.6 | 0.9255%
La | 379.477 | 109629.6 | V | 379.495 | 0.018 | 0.018 | 668.9 | 0.6101%
La | 379.477 | 109629.6 | Ru | 379.497 | 0.02 | 0.02 | 49.3 | 0.04497%
La | 379.477 | 109629.6 | Fe | 379.5 | 0.023 | 0.023 | 314.9 | 0.2872%
La | 379.477 | 109629.6 | Li | 379.506 | 0.029 | 0.029 | 10.7 | 0.00976%
La | 379.477 | 109629.6 | U | 379.511 | 0.034 | 0.034 | 230.8 | 0.2105%
La | 379.477 | 109629.6 | Ru | 379.518 | 0.041 | 0.041 | 22.6 | 0.02061%
La | 379.477 | 109629.6 | Ce | 379.525 | 0.048 | 0.048 | 782 | 0.7133% | Y
La | 379.477 | 109629.6 | Th | 379.539 | 0.062 | 0.062 | 166.6 | 0.152%
La | 379.477 | 109629.6 | Nd | 379.545 | 0.068 | 0.068 | 1933.8 | 1.764% | Y
La | 379.477 | 109629.6 | U | 379.561 | 0.084 | 0.084 | 132.5 | 0.1209%
La | 379.477 | 109629.6 | Os | 379.568 | 0.091 | 0.091 | 0.6 | 0.0005473%
La | 379.477 | 109629.6 | Th | 379.568 | 0.091 | 0.091 | 417 | 0.3804%
La | 379.477 | 109629.6 | Co | 379.585 | 0.108 | 0.108 | 2.6 | 0.002372%
La | 379.477 | 109629.6 | Ti | 379.586 | 0.109 | 0.109 | 37.8 | 0.03448%
La | 379.477 | 109629.6 | Rh | 379.588 | 0.111 | 0.111 | 3.3 | 0.00301%
La | 379.477 | 109629.6 | Gd | 379.594 | 0.117 | 0.117 | 1036.8 | 0.9457% | Y
La | 379.477 | 109629.6 | Au | 379.601 | 0.124 | 0.124 | 13.37 | 0.0122%
La | 387.164 | 76758.8 | Re | 386.993 | 0.171 | 0.171 | 16.3 | 0.02124%
La | 387.164 | 76758.8 | Th | 386.997 | 0.167 | 0.167 | 274.6 | 0.3577%
La | 387.164 | 76758.8 | Rh | 387.002 | 0.162 | 0.162 | 224.9 | 0.293%
La | 387.164 | 76758.8 | U | 387.002 | 0.162 | 0.162 | 283.8 | 0.3697%
La | 387.164 | 76758.8 | Cr | 387.016 | 0.148 | 0.148 | 35.7 | 0.04651%
La | 387.164 | 76758.8 | Co | 387.053 | 0.111 | 0.111 | 15.4 | 0.02006%
La | 387.164 | 76758.8 | V | 387.057 | 0.107 | 0.107 | 26 | 0.03387%
La | 387.164 | 76758.8 | Ta | 387.064 | 0.1 | 0.1 | 166.1 | 0.2164%
La | 387.164 | 76758.8 | Pr | 387.072 | 0.092 | 0.092 | 2476.4 | 3.226%
La | 387.164 | 76758.8 | Mn | 387.079 | 0.085 | 0.085 | 1.3 | 0.001694%
La | 387.164 | 76758.8 | Ce | 387.087 | 0.077 | 0.077 | 722 | 0.9406% | Y
La | 387.164 | 76758.8 | U | 387.103 | 0.061 | 0.061 | 1239.8 | 1.615%
La | 387.164 | 76758.8 | Th | 387.107 | 0.057 | 0.057 | 77.6 | 0.1011%
La | 387.164 | 76758.8 | V | 387.107 | 0.057 | 0.057 | 128.9 | 0.1679%
La | 387.164 | 76758.8 | Nb | 387.119 | 0.045 | 0.045 | 16.4 | 0.02137%
La | 387.164 | 76758.8 | Mo | 387.145 | 0.019 | 0.019 | 41.4 | 0.05394%
La | 387.164 | 76758.8 | Th | 387.146 | 0.018 | 0.018 | 192.1 | 0.2503%
La | 387.164 | 76758.8 | Ni | 387.159 | 0.005 | 0.005 | 23 | 0.02996%
La | 387.164 | 76758.8 | Dy | 387.163 | 0.001 | 0.001 | 1098.9 | 1.432% | Y
La | 387.164 | 76758.8 | Mn | 387.168 | 0.004 | 0.004 | 1.2 | 0.001563%
La | 387.164 | 76758.8 | Fe | 387.175 | 0.011 | 0.011 | 14.7 | 0.01915%
La | 387.164 | 76758.8 | Sm | 387.178 | 0.014 | 0.014 | 5884.7 | 7.666%
La | 387.164 | 76758.8 | Ce | 387.18 | 0.016 | 0.016 | 413.8 | 0.5391% | Y
La | 387.164 | 76758.8 | Mo | 387.189 | 0.025 | 0.025 | 55.3 | 0.07204%
La | 387.164 | 76758.8 | Dy | 387.211 | 0.047 | 0.047 | 35902.3 | 46.77% | Y
La | 387.164 | 76758.8 | Rh | 387.239 | 0.075 | 0.075 | 23.2 | 0.03022%
La | 387.164 | 76758.8 | Fe | 387.25 | 0.086 | 0.086 | 301.1 | 0.3923%
La | 387.164 | 76758.8 | Ca | 387.254 | 0.09 | 0.09 | 9.1 | 0.01186%
La | 387.164 | 76758.8 | Hf | 387.255 | 0.091 | 0.091 | 1507.4 | 1.964%
La | 387.164 | 76758.8 | Pr | 387.27 | 0.106 | 0.106 | 332.8 | 0.4336%
La | 387.164 | 76758.8 | Eu | 387.272 | 0.108 | 0.108 | 79.2 | 0.1032%
La | 387.164 | 76758.8 | Th | 387.272 | 0.108 | 0.108 | 3361 | 4.379%
La | 387.164 | 76758.8 | W | 387.283 | 0.119 | 0.119 | 45 | 0.05863%
La | 387.164 | 76758.8 | Tb | 387.286 | 0.122 | 0.122 | 73.9 | 0.09628%
La | 387.164 | 76758.8 | Co | 387.302 | 0.138 | 0.138 | 1811.5 | 2.36%
La | 387.164 | 76758.8 | Mo | 387.311 | 0.147 | 0.147 | 13.1 | 0.01707%
La | 387.164 | 76758.8 | Sm | 387.321 | 0.157 | 0.157 | 1165.8 | 1.519%
La | 394.91 | 114995.4 | Er | 394.306 | 0.604 | 0.604 | 62.9 | 0.0547% | Y
La | 394.91 | 114995.4 | Nd | 394.68 | 0.23 | 0.23 | 374.4 | 0.3256% | Y
La | 394.91 | 114995.4 | Tb | 394.688 | 0.222 | 0.222 | 2054.9 | 1.787%
La | 394.91 | 114995.4 | Dy | 394.693 | 0.217 | 0.217 | 769.7 | 0.6693% | Y
La | 394.91 | 114995.4 | Fe | 394.699 | 0.211 | 0.211 | 3.4 | 0.002957%
La | 394.91 | 114995.4 | Mo | 394.717 | 0.193 | 0.193 | 47 | 0.04087%
La | 394.91 | 114995.4 | Ar | 394.75 | 0.16 | 0.16 | 13764 | 11.97%
La | 394.91 | 114995.4 | Nd | 394.759 | 0.151 | 0.151 | 380.7 | 0.3311% | Y
La | 394.91 | 114995.4 | Pr | 394.763 | 0.147 | 0.147 | 3136.4 | 2.727%
La | 394.91 | 114995.4 | Ti | 394.777 | 0.133 | 0.133 | 348.1 | 0.3027%
La | 394.91 | 114995.4 | Ce | 394.797 | 0.113 | 0.113 | 667 | 0.58% | Y
La | 394.91 | 114995.4 | W | 394.797 | 0.113 | 0.113 | 8.9 | 0.007739%
La | 394.91 | 114995.4 | Fe | 394.81 | 0.1 | 0.1 | 5.9 | 0.005131%
La | 394.91 | 114995.4 | Sm | 394.811 | 0.099 | 0.099 | 3124.2 | 2.717%
La | 394.91 | 114995.4 | Nd | 394.834 | 0.076 | 0.076 | 795.5 | 0.6918% | Y
La | 394.91 | 114995.4 | Pt | 394.839 | 0.071 | 0.071 | 1 | 0.0008696%
La | 394.91 | 114995.4 | Ti | 394.867 | 0.043 | 0.043 | 1126.1 | 0.9793%
La | 394.91 | 114995.4 | Fe | 394.877 | 0.033 | 0.033 | 15.2 | 0.01322%
La | 394.91 | 114995.4 | Th | 394.896 | 0.014 | 0.014 | 854.1 | 0.7427%
La | 394.91 | 114995.4 | Ar | 394.898 | 0.012 | 0.012 | 45380 | 39.46%
La | 394.91 | 114995.4 | Gd | 394.924 | 0.014 | 0.014 | 351.1 | 0.3053% | Y
La | 394.91 | 114995.4 | Tm | 394.927 | 0.017 | 0.017 | 211.8 | 0.1842% | Y
La | 394.91 | 114995.4 | Nb | 394.933 | 0.023 | 0.023 | 186.7 | 0.1624%
La | 394.91 | 114995.4 | Ce | 394.94 | 0.03 | 0.03 | 503.7 | 0.438% | Y
La | 394.91 | 114995.4 | Ru | 394.942 | 0.032 | 0.032 | 6.6 | 0.005739%
La | 394.91 | 114995.4 | Pr | 394.943 | 0.033 | 0.033 | 3845.4 | 3.344%
La | 394.91 | 114995.4 | Cr | 394.959 | 0.049 | 0.049 | 27 | 0.02348%
La | 394.91 | 114995.4 | Os | 394.978 | 0.068 | 0.068 | 0.4 | 0.0003478%
La | 394.91 | 114995.4 | Fe | 394.995 | 0.085 | 0.085 | 12.6 | 0.01096%
La | 394.91 | 114995.4 | Ru | 395.022 | 0.112 | 0.112 | 80.4 | 0.06992%
La | 394.91 | 114995.4 | Y | 395.035 | 0.125 | 0.125 | 49398.2 | 42.96% | Y
La | 394.91 | 114995.4 | Dy | 395.039 | 0.129 | 0.129 | 1497.7 | 1.302% | Y
La | 394.91 | 114995.4 | Th | 395.039 | 0.129 | 0.129 | 659 | 0.5731%
La | 394.91 | 114995.4 | Ce | 395.043 | 0.133 | 0.133 | 671.6 | 0.584% | Y
La | 394.91 | 114995.4 | Re | 395.063 | 0.153 | 0.153 | 2.4 | 0.002087%
La | 394.91 | 114995.4 | Eu | 395.076 | 0.166 | 0.166 | 53.4 | 0.04644%
La | 394.91 | 114995.4 | Ce | 395.081 | 0.171 | 0.171 | 223.1 | 0.194% | Y
La | 394.91 | 114995.4 | Mo | 395.106 | 0.196 | 0.196 | 6.9 | 0.006%
La | 394.91 | 114995.4 | Th | 395.111 | 0.201 | 0.201 | 157.1 | 0.1366%
La | 394.91 | 114995.4 | Nd | 395.114 | 0.204 | 0.204 | 10000.97 | 8.697% | Y
La | 398.852 | 85700.9 | Y | 398 | 0.852 | 0.852 | 12.2 | 0.01424% | Y
La | 398.852 | 85700.9 | Mn | 398.682 | 0.17 | 0.17 | 71.9 | 0.0839%
La | 398.852 | 85700.9 | Sm | 398.69 | 0.162 | 0.162 | 1163.2 | 1.357%
La | 398.852 | 85700.9 | Dy | 398.707 | 0.145 | 0.145 | 455.1 | 0.531% | Y
La | 398.852 | 85700.9 | Mn | 398.709 | 0.143 | 0.143 | 55.7 | 0.06499%
La | 398.852 | 85700.9 | Co | 398.711 | 0.141 | 0.141 | 9.1 | 0.01062%
La | 398.852 | 85700.9 | Nd | 398.722 | 0.13 | 0.13 | 583.3 | 0.6806% | Y
La | 398.852 | 85700.9 | Sm | 398.742 | 0.11 | 0.11 | 1903.2 | 2.221%
La | 398.852 | 85700.9 | V | 398.748 | 0.104 | 0.104 | 12.2 | 0.01424%
La | 398.852 | 85700.9 | Ti | 398.76 | 0.092 | 0.092 | 86.7 | 0.1012%
La | 398.852 | 85700.9 | Sr | 398.777 | 0.075 | 0.075 | 337.1 | 0.3933%
La | 398.852 | 85700.9 | Ru | 398.779 | 0.073 | 0.073 | 61.3 | 0.07153%
La | 398.852 | 85700.9 | Nd | 398.78 | 0.072 | 0.072 | 376.3 | 0.4391% | Y
La | 398.852 | 85700.9 | Gd | 398.783 | 0.069 | 0.069 | 53 | 0.06184% | Y
La | 398.852 | 85700.9 | Tb | 398.799 | 0.053 | 0.053 | 22935.8 | 26.76%
La | 398.852 | 85700.9 | Th | 398.802 | 0.05 | 0.05 | 1309 | 1.527%
La | 398.852 | 85700.9 | Nb | 398.816 | 0.036 | 0.036 | 19.7 | 0.02299%
La | 398.852 | 85700.9 | Os | 398.818 | 0.034 | 0.034 | 0.6 | 0.0007001%
La | 398.852 | 85700.9 | Eu | 398.824 | 0.028 | 0.028 | 444 | 0.5181%
La | 398.852 | 85700.9 | Os | 398.862 | 0.01 | 0.01 | 0.3 | 0.0003501%
La | 398.852 | 85700.9 | Zr | 398.867 | 0.015 | 0.015 | 25.5 | 0.02975%
La | 398.852 | 85700.9 | Ta | 398.87 | 0.018 | 0.018 | 19.2 | 0.0224%
La | 398.852 | 85700.9 | Nd | 398.88 | 0.028 | 0.028 | 497.4 | 0.5804% | Y
La | 398.852 | 85700.9 | V | 398.884 | 0.032 | 0.032 | 27.5 | 0.03209%
La | 398.852 | 85700.9 | Th | 398.885 | 0.033 | 0.033 | 414 | 0.4831%
La | 398.852 | 85700.9 | U | 398.888 | 0.036 | 0.036 | 270.1 | 0.3152%
La | 398.852 | 85700.9 | Sc | 398.906 | 0.054 | 0.054 | 550.6 | 0.6425%
La | 398.852 | 85700.9 | Gd | 398.924 | 0.072 | 0.072 | 945.5 | 1.103% | Y
La | 398.852 | 85700.9 | Ce | 398.944 | 0.092 | 0.092 | 1942 | 2.266% | Y
La | 398.852 | 85700.9 | Zr | 398.949 | 0.097 | 0.097 | 80.6 | 0.09405%
La | 398.852 | 85700.9 | Pr | 398.968 | 0.116 | 0.116 | 5656.6 | 6.6%
La | 398.852 | 85700.9 | Ce | 398.975 | 0.123 | 0.123 | 164.9 | 0.1924% | Y
La | 398.852 | 85700.9 | Ti | 398.976 | 0.124 | 0.124 | 3229.4 | 3.768%
La | 398.852 | 85700.9 | V | 398.979 | 0.127 | 0.127 | 124.4 | 0.1452%
La | 398.852 | 85700.9 | Mo | 398.992 | 0.14 | 0.14 | 3.6 | 0.004201%
La | 398.852 | 85700.9 | Cr | 398.998 | 0.146 | 0.146 | 70 | 0.08168%
La | 398.852 | 85700.9 | Er | 399 | 0.148 | 0.148 | 163.2 | 0.1904% | Y
La | 398.852 | 85700.9 | Gd | 399 | 0.148 | 0.148 | 2354.2 | 2.747% | Y
La | 398.852 | 85700.9 | Sm | 399.001 | 0.149 | 0.149 | 3517.4 | 4.104%
La | 398.852 | 85700.9 | Ce | 399.01 | 0.158 | 0.158 | 817.1 | 0.9534% | Y
La | 398.852 | 85700.9 | Nd | 399.01 | 0.158 | 0.158 | 10270.4 | 11.98% | Y
La | 399.575 | 61003.2 | Cr | 399.396 | 0.179 | 0.179 | 12.3 | 0.02016%
La | 399.575 | 61003.2 | Ho | 399.404 | 0.171 | 0.171 | 39.6 | 0.06491% | Y
La | 399.575 | 61003.2 | Fe | 399.411 | 0.164 | 0.164 | 2 | 0.003279%
La | 399.575 | 61003.2 | Gd | 399.416 | 0.159 | 0.159 | 2315.1 | 3.795% | Y
La | 399.575 | 61003.2 | U | 399.429 | 0.146 | 0.146 | 123.2 | 0.202%
La | 399.575 | 61003.2 | Co | 399.453 | 0.122 | 0.122 | 75 | 0.1229%
La | 399.575 | 61003.2 | Th | 399.455 | 0.12 | 0.12 | 2787.5 | 4.569%
La | 399.575 | 61003.2 | Ce | 399.458 | 0.117 | 0.117 | 460.2 | 0.7544% | Y
La | 399.575 | 61003.2 | W | 399.458 | 0.117 | 0.117 | 3.9 | 0.006393%
La | 399.575 | 61003.2 | Nd | 399.467 | 0.108 | 0.108 | 9733.8 | 15.96% | Y
La | 399.575 | 61003.2 | Pr | 399.479 | 0.096 | 0.096 | 791 | 1.297%
La | 399.575 | 61003.2 | Os | 399.493 | 0.082 | 0.082 | 0.3 | 0.0004918%
La | 399.575 | 61003.2 | Er | 399.495 | 0.08 | 0.08 | 149.8 | 0.2456% | Y
La | 399.575 | 61003.2 | U | 399.498 | 0.077 | 0.077 | 308.3 | 0.5054%
La | 399.575 | 61003.2 | Nd | 399.524 | 0.051 | 0.051 | 895.9 | 1.469% | Y
La | 399.575 | 61003.2 | Er | 399.526 | 0.049 | 0.049 | 314.5 | 0.5155% | Y
La | 399.575 | 61003.2 | Co | 399.53 | 0.045 | 0.045 | 1435 | 2.352%
La | 399.575 | 61003.2 | Ce | 399.542 | 0.033 | 0.033 | 155.4 | 0.2547% | Y
La | 399.575 | 61003.2 | Rh | 399.56 | 0.015 | 0.015 | 48.2 | 0.07901%
La | 399.575 | 61003.2 | Pr | 399.583 | 0.008 | 0.008 | 1596.3 | 2.617%
La | 399.575 | 61003.2 | U | 399.597 | 0.022 | 0.022 | 133.3 | 0.2185%
La | 399.575 | 61003.2 | Eu | 399.598 | 0.023 | 0.023 | 242.8 | 0.398%
La | 399.575 | 61003.2 | Fe | 399.598 | 0.023 | 0.023 | 3.1 | 0.005082%
La | 399.575 | 61003.2 | Ru | 399.598 | 0.023 | 0.023 | 447 | 0.7327%
La | 399.575 | 61003.2 | Th | 399.606 | 0.031 | 0.031 | 1656 | 2.715%
La | 399.575 | 61003.2 | Mn | 399.608 | 0.033 | 0.033 | 27 | 0.04426%
La | 399.575 | 61003.2 | Ho | 399.615 | 0.04 | 0.04 | 108.4 | 0.1777% | Y
La | 399.575 | 61003.2 | Ta | 399.617 | 0.042 | 0.042 | 29.7 | 0.04869%
La | 399.575 | 61003.2 | Gd | 399.631 | 0.056 | 0.056 | 3442.1 | 5.642% | Y
La | 399.575 | 61003.2 | Ce | 399.647 | 0.072 | 0.072 | 411 | 0.6737% | Y
La | 399.575 | 61003.2 | Ru | 399.651 | 0.076 | 0.076 | 3.4 | 0.005573%
La | 399.575 | 61003.2 | Pt | 399.657 | 0.082 | 0.082 | 45 | 0.07377%
La | 399.575 | 61003.2 | Sc | 399.66 | 0.085 | 0.085 | 1306.9 | 2.142%
La | 399.575 | 61003.2 | Dy | 399.669 | 0.094 | 0.094 | 5948.7 | 9.751% | Y
La | 399.575 | 61003.2 | Hf | 399.68 | 0.105 | 0.105 | 221.7 | 0.3634%
La | 399.575 | 61003.2 | Ba | 399.693 | 0.118 | 0.118 | 37 | 0.06065%
La | 399.575 | 61003.2 | Fe | 399.696 | 0.121 | 0.121 | 1.9 | 0.003115%
La | 407.734 | 65306.5 | Gd | 407 | 0.734 | 0.734 | 6614.3 | 10.13% | Y
La | 407.734 | 65306.5 | Gd | 407.37 | 0.364 | 0.364 | 509.6 | 0.7803% | Y
La | 407.734 | 65306.5 | Nd | 407.511 | 0.223 | 0.223 | 4918 | 7.531% | Y
La | 407.734 | 65306.5 | Tb | 407.522 | 0.212 | 0.212 | 471.9 | 0.7226%
La | 407.734 | 65306.5 | Mo | 407.524 | 0.21 | 0.21 | 23.9 | 0.0366%
La | 407.734 | 65306.5 | Cu | 407.558 | 0.176 | 0.176 | 3.1 | 0.004747%
La | 407.734 | 65306.5 | Ce | 407.57 | 0.164 | 0.164 | 11561.2 | 17.7% | Y
La | 407.734 | 65306.5 | Th | 407.571 | 0.163 | 0.163 | 265 | 0.4058%
La | 407.734 | 65306.5 | Sm | 407.583 | 0.151 | 0.151 | 5804.7 | 8.888%
La | 407.734 | 65306.5 | Cr | 407.605 | 0.129 | 0.129 | 14.2 | 0.02174%
La | 407.734 | 65306.5 | Mo | 407.619 | 0.115 | 0.115 | 21.1 | 0.03231%
La | 407.734 | 65306.5 | Ce | 407.624 | 0.11 | 0.11 | 1879.6 | 2.878% | Y
La | 407.734 | 65306.5 | Au | 407.635 | 0.099 | 0.099 | 0.3 | 0.0004594%
La | 407.734 | 65306.5 | Zr | 407.653 | 0.081 | 0.081 | 73.9 | 0.1132%
La | 407.734 | 65306.5 | Co | 407.656 | 0.078 | 0.078 | 3.2 | 0.0049%
La | 407.734 | 65306.5 | Sm | 407.662 | 0.072 | 0.072 | 1708.5 | 2.616%
La | 407.734 | 65306.5 | Fe | 407.663 | 0.071 | 0.071 | 20.8 | 0.03185%
La | 407.734 | 65306.5 | U | 407.668 | 0.066 | 0.066 | 290.1 | 0.4442%
La | 407.734 | 65306.5 | La | 407.67 | 0.064 | 0.064 | 1924.2 | 2.946%
La | 407.734 | 65306.5 | Ru | 407.672 | 0.062 | 0.062 | 141.3 | 0.2164%
La | 407.734 | 65306.5 | Zr | 407.704 | 0.03 | 0.03 | 4727 | 7.238%
La | 407.734 | 65306.5 | Er | 407.706 | 0.028 | 0.028 | 0.6 | 0.0009187% | Y
La | 407.734 | 65306.5 | Yb | 407.726 | 0.008 | 0.008 | 234.3 | 0.3588% | Y
La | 407.734 | 65306.5 | Tb | 407.728 | 0.006 | 0.006 | 234.3 | 0.3588%
La | 407.734 | 65306.5 | Y | 407.736 | 0.002 | 0.002 | 5065.5 | 7.757% | Y
La | 407.734 | 65306.5 | Co | 407.739 | 0.005 | 0.005 | 13.7 | 0.02098%
La | 407.734 | 65306.5 | Rh | 407.758 | 0.024 | 0.024 | 21.4 | 0.03277%
La | 407.734 | 65306.5 | Nd | 407.761 | 0.027 | 0.027 | 1954 | 2.992% | Y
La | 407.734 | 65306.5 | Cr | 407.766 | 0.032 | 0.032 | 14 | 0.02144%
La | 407.734 | 65306.5 | Sr | 407.771 | 0.037 | 0.037 | 3869250 | 5925%
La | 407.734 | 65306.5 | U | 407.778 | 0.044 | 0.044 | 170.1 | 0.2605%
La | 407.734 | 65306.5 | Hg | 407.783 | 0.049 | 0.049 | 2.6 | 0.003981%
La | 407.734 | 65306.5 | Dy | 407.797 | 0.063 | 0.063 | 28806.5 | 44.11% | Y
La | 407.734 | 65306.5 | Zr | 407.831 | 0.097 | 0.097 | 104.1 | 0.1594%
La | 407.734 | 65306.5 | Ce | 407.832 | 0.098 | 0.098 | 3948.1 | 6.045% | Y
La | 407.734 | 65306.5 | Ti | 407.847 | 0.113 | 0.113 | 304.7 | 0.4666%
La | 407.734 | 65306.5 | Sc | 407.857 | 0.123 | 0.123 | 63.2 | 0.09677%
La | 407.734 | 65306.5 | Ca | 407.865 | 0.131 | 0.131 | 6777.8 | 10.38%
La | 407.734 | 65306.5 | U | 407.883 | 0.149 | 0.149 | 146.5 | 0.2243%
La | 407.734 | 65306.5 | Bi | 407.91 | 0.176 | 0.176 | 0.4 | 0.0006125%
La | 408.671 | 106415.3 | Nb | 408.486 | 0.185 | 0.185 | 121.9 | 0.1146%
La | 408.671 | 106415.3 | U | 408.493 | 0.178 | 0.178 | 266.3 | 0.2502%
La | 408.671 | 106415.3 | Th | 408.504 | 0.167 | 0.167 | 5503 | 5.171%
La | 408.671 | 106415.3 | Ce | 408.524 | 0.147 | 0.147 | 3907.5 | 3.672% | Y
La | 408.671 | 106415.3 | Fe | 408.53 | 0.141 | 0.141 | 10.7 | 0.01005%
La | 408.671 | 106415.3 | Eu | 408.539 | 0.132 | 0.132 | 513.6 | 0.4826%
La | 408.671 | 106415.3 | Ru | 408.542 | 0.129 | 0.129 | 51.1 | 0.04802%
La | 408.671 | 106415.3 | Gd | 408.556 | 0.115 | 0.115 | 3194.4 | 3.002% | Y
La | 408.671 | 106415.3 | Zr | 408.567 | 0.104 | 0.104 | 472.6 | 0.4441%
La | 408.671 | 106415.3 | Nd | 408.581 | 0.09 | 0.09 | 1398.1 | 1.314% | Y
La | 408.671 | 106415.3 | Th | 408.582 | 0.089 | 0.089 | 176.5 | 0.1659%
La | 408.671 | 106415.3 | Mo | 408.601 | 0.07 | 0.07 | 12.8 | 0.01203%
La | 408.671 | 106415.3 | Ni | 408.606 | 0.065 | 0.065 | 2 | 0.001879%
La | 408.671 | 106415.3 | Sm | 408.617 | 0.054 | 0.054 | 413.5 | 0.3886%
La | 408.671 | 106415.3 | Co | 408.63 | 0.041 | 0.041 | 63.7 | 0.05986%
La | 408.671 | 106415.3 | U | 408.638 | 0.033 | 0.033 | 78.8 | 0.07405%
La | 408.671 | 106415.3 | Ce | 408.643 | 0.028 | 0.028 | 663.9 | 0.6239% | Y
La | 408.671 | 106415.3 | Th | 408.652 | 0.019 | 0.019 | 5060.5 | 4.755%
La | 408.671 | 106415.3 | Tb | 408.66 | 0.011 | 0.011 | 111.9 | 0.1052%
La | 408.671 | 106415.3 | Sc | 408.667 | 0.004 | 0.004 | 107.7 | 0.1012%
La | 408.671 | 106415.3 | Nd | 408.68 | 0.009 | 0.009 | 519.9 | 0.4886% | Y
La | 408.671 | 106415.3 | Fe | 408.709 | 0.038 | 0.038 | 1.9 | 0.001785%
La | 408.671 | 106415.3 | Sc | 408.715 | 0.044 | 0.044 | 252.9 | 0.2377%
La | 408.671 | 106415.3 | Dy | 408.72 | 0.049 | 0.049 | 927.8 | 0.8719% | Y
La | 408.671 | 106415.3 | Pr | 408.721 | 0.05 | 0.05 | 1755.6 | 1.65%
La | 408.671 | 106415.3 | Pd | 408.734 | 0.063 | 0.063 | 71.6 | 0.06728%
La | 408.671 | 106415.3 | Ce | 408.736 | 0.065 | 0.065 | 2103.5 | 1.977% | Y
La | 408.671 | 106415.3 | U | 408.739 | 0.068 | 0.068 | 172.1 | 0.1617%
La | 408.671 | 106415.3 | Sc | 408.747 | 0.076 | 0.076 | 16.3 | 0.01532%
La | 408.671 | 106415.3 | Ce | 408.757 | 0.086 | 0.086 | 938.7 | 0.8821% | Y
La | 408.671 | 106415.3 | Er | 408.763 | 0.092 | 0.092 | 702.3 | 0.66% | Y
La | 408.671 | 106415.3 | Gd | 408.769 | 0.098 | 0.098 | 2015.4 | 1.894% | Y
La | 408.671 | 106415.3 | Rh | 408.778 | 0.107 | 0.107 | 11.9 | 0.01118%
La | 408.671 | 106415.3 | Hf | 408.794 | 0.123 | 0.123 | 6.4 | 0.006014%
La | 408.671 | 106415.3 | Eu | 408.825 | 0.154 | 0.154 | 1048.5 | 0.9853%
La | 408.671 | 106415.3 | U | 408.825 | 0.154 | 0.154 | 342.9 | 0.3222%
La | 408.671 | 106415.3 | W | 408.833 | 0.162 | 0.162 | 11.4 | 0.01071%
La | 408.671 | 106415.3 | Os | 408.844 | 0.173 | 0.173 | 0.5 | 0.0004699%
La | 408.671 | 106415.3 | Rh | 408.848 | 0.177 | 0.177 | 12.6 | 0.01184%
La | 412.322 | 80991.7 | W | 412.086 | 0.236 | 0.236 | 5.6 | 0.006914%
La | 412.322 | 80991.7 | Gd | 412.098 | 0.224 | 0.224 | 35 | 0.04321% | Y
La | 412.322 | 80991.7 | Ru | 412.099 | 0.223 | 0.223 | 21.9 | 0.02704%
La | 412.322 | 80991.7 | Co | 412.131 | 0.191 | 0.191 | 1004 | 1.24%
La | 412.322 | 80991.7 | Sm | 412.134 | 0.188 | 0.188 | 2275.8 | 2.81%
La | 412.322 | 80991.7 | Zr | 412.145 | 0.177 | 0.177 | 126.7 | 0.1564%
La | 412.322 | 80991.7 | Re | 412.16 | 0.162 | 0.162 | 9.4 | 0.01161%
La | 412.322 | 80991.7 | Rh | 412.168 | 0.154 | 0.154 | 199 | 0.2457%
La | 412.322 | 80991.7 | Mn | 412.185 | 0.137 | 0.137 | 0.8 | 0.0009878%
La | 412.322 | 80991.7 | Nd | 412.193 | 0.129 | 0.129 | 898.6 | 1.109% | Y
La | 412.322 | 80991.7 | W | 412.201 | 0.121 | 0.121 | 3.6 | 0.004445%
La | 412.322 | 80991.7 | U | 412.217 | 0.105 | 0.105 | 94.8 | 0.117%
La | 412.322 | 80991.7 | Mo | 412.235 | 0.087 | 0.087 | 60.8 | 0.07507%
La | 412.322 | 80991.7 | Lu | 412.249 | 0.073 | 0.073 | 1305.3 | 1.612% | Y
La | 412.322 | 80991.7 | Th | 412.27 | 0.052 | 0.052 | 190.1 | 0.2347%
La | 412.322 | 80991.7 | Th | 412.296 | 0.026 | 0.026 | 163.1 | 0.2014%
La | 412.322 | 80991.7 | Ru | 412.306 | 0.016 | 0.016 | 16.5 | 0.02037%
La | 412.322 | 80991.7 | W | 412.306 | 0.016 | 0.016 | 3.3 | 0.004074%
La | 412.322 | 80991.7 | Cr | 412.338 | 0.016 | 0.016 | 14 | 0.01729%
La | 412.322 | 80991.7 | Ce | 412.349 | 0.027 | 0.027 | 2678.4 | 3.307% | Y
La | 412.322 | 80991.7 | V | 412.351 | 0.029 | 0.029 | 810.9 | 1.001%
La | 412.322 | 80991.7 | Hf | 412.353 | 0.031 | 0.031 | 74.2 | 0.09161%
La | 412.322 | 80991.7 | Th | 412.353 | 0.031 | 0.031 | 298.4 | 0.3684%
La | 412.322 | 80991.7 | Ti | 412.357 | 0.035 | 0.035 | 48.1 | 0.05939%
La | 412.322 | 80991.7 | Fe | 412.373 | 0.051 | 0.051 | 1.6 | 0.001976%
La | 412.322 | 80991.7 | Nb | 412.38 | 0.058 | 0.058 | 1268.6 | 1.566%
La | 412.322 | 80991.7 | Ru | 412.38 | 0.058 | 0.058 | 48 | 0.05927%
La | 412.322 | 80991.7 | Ce | 412.387 | 0.065 | 0.065 | 6748.5 | 8.332% | Y
La | 412.322 | 80991.7 | Nd | 412.388 | 0.066 | 0.066 | 2225.8 | 2.748% | Y
La | 412.322 | 80991.7 | Sm | 412.395 | 0.073 | 0.073 | 2902.6 | 3.584%
La | 412.322 | 80991.7 | Th | 412.451 | 0.129 | 0.129 | 186.4 | 0.2301%
La | 412.322 | 80991.7 | Y | 412.451 | 0.129 | 0.129 | 3902.8 | 4.819% | Y
La | 412.322 | 80991.7 | Os | 412.46 | 0.138 | 0.138 | 0.8 | 0.0009878%
La | 412.322 | 80991.7 | Dy | 412.463 | 0.141 | 0.141 | 1292.1 | 1.595% | Y
La | 412.322 | 80991.7 | Lu | 412.472 | 0.15 | 0.15 | 4936.9 | 6.096% | Y
La | 412.322 | 80991.7 | U | 412.473 | 0.151 | 0.151 | 578.5 | 0.7143%
La | 412.322 | 80991.7 | Ce | 412.479 | 0.157 | 0.157 | 3104 | 3.832% | Y
La | 412.322 | 80991.7 | Y | 412.491 | 0.169 | 0.169 | 3902.8 | 4.819% | Y
La | 492.178 | 96970.8 | Gd | 491.66 | 0.518 | 0.518 | 267.5 | 0.2759% | Y
La | 492.178 | 96970.8 | Y | 491.709 | 0.469 | 0.469 | 24.5 | 0.02527% | Y
La | 492.178 | 96970.8 | V | 491.789 | 0.389 | 0.389 | 824.5 | 0.8503%
La | 492.178 | 96970.8 | Ni | 491.836 | 0.342 | 0.342 | 93 | 0.09591%
La | 492.178 | 96970.8 | Fe | 491.899 | 0.279 | 0.279 | 138.4 | 0.1427%
La | 492.178 | 96970.8 | Sm | 491.9 | 0.278 | 0.278 | 315.6 | 0.3255%
La | 492.178 | 96970.8 | Cr | 491.944 | 0.234 | 0.234 | 10.9 | 0.01124%
La | 492.178 | 96970.8 | Th | 491.982 | 0.196 | 0.196 | 13871 | 14.3%
La | 492.178 | 96970.8 | Ti | 491.987 | 0.191 | 0.191 | 192.5 | 0.1985%
La | 492.178 | 96970.8 | Ta | 492.013 | 0.165 | 0.165 | 107.2 | 0.1105%
La | 492.178 | 96970.8 | Sm | 492.039 | 0.139 | 0.139 | 2255.9 | 2.326%
La | 492.178 | 96970.8 | Fe | 492.05 | 0.128 | 0.128 | 395.9 | 0.4083%
La | 492.178 | 96970.8 | Th | 492.053 | 0.125 | 0.125 | 663 | 0.6837%
La | 492.178 | 96970.8 | Nd | 492.068 | 0.11 | 0.11 | 11062.5 | 11.41% | Y
La | 492.178 | 96970.8 | Cr | 492.096 | 0.082 | 0.082 | 39.9 | 0.04115%
La | 492.178 | 96970.8 | La | 492.098 | 0.08 | 0.08 | 91448.6 | 94.31%
La | 492.178 | 96970.8 | Ru | 492.109 | 0.069 | 0.069 | 170.2 | 0.1755%
La | 492.178 | 96970.8 | Mn | 492.111 | 0.067 | 0.067 | 15.2 | 0.01567%
La | 492.178 | 96970.8 | Ta | 492.127 | 0.051 | 0.051 | 72 | 0.07425%
La | 492.178 | 96970.8 | Th | 492.161 | 0.017 | 0.017 | 2159.5 | 2.227%
La | 492.178 | 96970.8 | Ti | 492.177 | 0.001 | 0.001 | 280.8 | 0.2896%
La | 492.178 | 96970.8 | V | 492.188 | 0.01 | 0.01 | 262.6 | 0.2708%
La | 492.178 | 96970.8 | Y | 492.196 | 0.018 | 0.018 | 262.6 | 0.2708% | Y
La | 492.178 | 96970.8 | Dy | 492.222 | 0.044 | 0.044 | 881.6 | 0.9091% | Y
La | 492.178 | 96970.8 | Cr | 492.228 | 0.05 | 0.05 | 661.9 | 0.6826%
La | 492.178 | 96970.8 | V | 492.236 | 0.058 | 0.058 | 22 | 0.02269%
La | 492.178 | 96970.8 | Sc | 492.283 | 0.105 | 0.105 | 157.9 | 0.1628%
La | 492.178 | 96970.8 | Dy | 492.317 | 0.139 | 0.139 | 607.1 | 0.6261% | Y
La | 492.178 | 96970.8 | Ta | 492.345 | 0.167 | 0.167 | 13.3 | 0.01372%
La | 492.178 | 96970.8 | Gd | 492.357 | 0.179 | 0.179 | 4.6 | 0.004744% | Y
La | 492.178 | 96970.8 | Sm | 492.381 | 0.203 | 0.203 | 1352.8 | 1.395%
La | 492.178 | 96970.8 | Re | 492.391 | 0.213 | 0.213 | 60.7 | 0.0626%
La | 492.178 | 96970.8 | Fe | 492.393 | 0.215 | 0.215 | 120.1 | 0.1239%
La | 492.178 | 96970.8 | Th | 492.442 | 0.264 | 0.264 | 325.2 | 0.3354%
La | 492.178 | 96970.8 | Nd | 492.452 | 0.274 | 0.274 | 693.9 | 0.7156% | Y
La | 492.178 | 96970.8 | Pr | 492.46 | 0.282 | 0.282 | 230.6 | 0.2378%
La | 492.178 | 96970.8 | U | 492.465 | 0.287 | 0.287 | 265 | 0.2733%
La | 492.178 | 96970.8 | Mo | 492.483 | 0.305 | 0.305 | 14.2 | 0.01464%
La | 492.178 | 96970.8 | Ta | 492.496 | 0.318 | 0.318 | 15.3 | 0.01578%
La | 492.178 | 96970.8 | Co | 492.499 | 0.321 | 0.321 | 5 | 0.005156%
La | 492.178 | 96970.8 | Mn | 492.529 | 0.351 | 0.351 | 10.37 | 0.01069%
Lu | 219.556 | 6745.4 | Ir | 219.164 | 0.392 | 0.392 | 26.4 | 0.3914%
Lu | 219.556 | 6745.4 | Hf | 219.178 | 0.378 | 0.378 | 47.2 | 0.6997%
Lu | 219.556 | 6745.4 | Fe | 219.184 | 0.372 | 0.372 | 102.4 | 1.518%
Lu | 219.556 | 6745.4 | Ni | 219.209 | 0.347 | 0.347 | 28 | 0.4151%
Lu | 219.556 | 6745.4 | Cu | 219.227 | 0.329 | 0.329 | 2874.7 | 42.62%
Lu | 219.556 | 6745.4 | Ni | 219.234 | 0.322 | 0.322 | 46.4 | 0.6879%
Lu | 219.556 | 6745.4 | Co | 219.25 | 0.306 | 0.306 | 76.7 | 1.137%
Lu | 219.556 | 6745.4 | Ru | 219.289 | 0.267 | 0.267 | 95 | 1.408%
Lu | 219.556 | 6745.4 | Ta | 219.322 | 0.234 | 0.234 | 415.3 | 6.157%
Lu | 219.556 | 6745.4 | Cr | 219.328 | 0.228 | 0.228 | 16 | 0.2372%
Lu | 219.556 | 6745.4 | W | 219.344 | 0.212 | 0.212 | 195.6 | 2.9%
Lu | 219.556 | 6745.4 | Co | 219.361 | 0.195 | 0.195 | 194.5 | 2.883%
Lu | 219.556 | 6745.4 | Mn | 219.378 | 0.178 | 0.178 | 1.2 | 0.01779%
Lu | 219.556 | 6745.4 | Ta | 219.389 | 0.167 | 0.167 | 542.5 | 8.043%
Lu | 219.556 | 6745.4 | Os | 219.44 | 0.116 | 0.116 | 97.2 | 1.441%
Lu | 219.556 | 6745.4 | Sn | 219.45 | 0.106 | 0.106 | 58.7 | 0.8702%
Lu | 219.556 | 6745.4 | W | 219.453 | 0.103 | 0.103 | 399.4 | 5.921%
Lu | 219.556 | 6745.4 | Cd | 219.463 | 0.093 | 0.093 | 36 | 0.5337%
Lu | 219.556 | 6745.4 | Ta | 219.465 | 0.091 | 0.091 | 0.3 | 0.004447%
Lu | 219.556 | 6745.4 | Ga | 219.534 | 0.022 | 0.022 | 17 | 0.252%
Lu | 219.556 | 6745.4 | Ir | 219.574 | 0.018 | 0.018 | 14.5 | 0.215%
Lu | 219.556 | 6745.4 | Fe | 219.604 | 0.048 | 0.048 | 96.2 | 1.426%
Lu | 219.556 | 6745.4 | Ta | 219.606 | 0.05 | 0.05 | 1633.1 | 24.21%
Lu | 219.556 | 6745.4 | Hf | 219.64 | 0.084 | 0.084 | 43.8 | 0.6493%
Lu | 219.556 | 6745.4 | V | 219.641 | 0.085 | 0.085 | 3.4 | 0.0504%
Lu | 219.556 | 6745.4 | Ir | 219.644 | 0.088 | 0.088 | 122.2 | 1.812%
Lu | 219.556 | 6745.4 | Co | 219.646 | 0.09 | 0.09 | 64.8 | 0.9607%
Lu | 219.556 | 6745.4 | Cr | 219.682 | 0.126 | 0.126 | 13.4 | 0.1987%
Lu | 219.556 | 6745.4 | Mo | 219.726 | 0.17 | 0.17 | 110.3 | 1.635%
Lu | 219.556 | 6745.4 | Ni | 219.735 | 0.179 | 0.179 | 117.7 | 1.745%
Lu | 219.556 | 6745.4 | Ir | 219.75 | 0.194 | 0.194 | 255.2 | 3.783%
Lu | 219.556 | 6745.4 | Ca | 219.779 | 0.223 | 0.223 | 103.5 | 1.534%
Lu | 219.556 | 6745.4 | Mn | 219.814 | 0.258 | 0.258 | 0.8 | 0.01186%
Lu | 219.556 | 6745.4 | Mo | 219.814 | 0.258 | 0.258 | 168.1 | 2.492%
Lu | 219.556 | 6745.4 | Co | 219.826 | 0.27 | 0.27 | 32.6 | 0.4833%
Lu | 219.556 | 6745.4 | Cr | 219.831 | 0.275 | 0.275 | 3.3 | 0.04892%
Lu | 219.556 | 6745.4 | V | 219.853 | 0.297 | 0.297 | 13.4 | 0.1987%
Lu | 219.556 | 6745.4 | W | 219.868 | 0.312 | 0.312 | 219.4 | 3.253%
Lu | 219.556 | 6745.4 | Ge | 219.871 | 0.315 | 0.315 | 1534.2 | 22.74%
Lu | 261.541 | 192560.2 | Os | 261.405 | 0.136 | 0.136 | 0.4 | 0.0002077%
Lu | 261.541 | 192560.2 | Ru | 261.407 | 0.134 | 0.134 | 5.4 | 0.002804%
Lu | 261.541 | 192560.2 | Pb | 261.417 | 0.124 | 0.124 | 874.1 | 0.4539%
Lu | 261.541 | 192560.2 | Hf | 261.429 | 0.112 | 0.112 | 73.7 | 0.03827%
Lu | 261.541 | 192560.2 | Nb | 261.431 | 0.11 | 0.11 | 53.6 | 0.02784%
Lu | 261.541 | 192560.2 | Co | 261.436 | 0.105 | 0.105 | 373.1 | 0.1938%
Lu | 261.541 | 192560.2 | V | 261.44 | 0.101 | 0.101 | 31.7 | 0.01646%
Lu | 261.541 | 192560.2 | Cr | 261.454 | 0.087 | 0.087 | 14.8 | 0.007686%
Lu | 261.541 | 192560.2 | Er | 261.455 | 0.086 | 0.086 | 161.6 | 0.08392% | Y
Lu | 261.541 | 192560.2 | Re | 261.456 | 0.085 | 0.085 | 12.2 | 0.006336%
Lu | 261.541 | 192560.2 | Ru | 261.46 | 0.081 | 0.081 | 13.4 | 0.006959%
Lu | 261.541 | 192560.2 | Cr | 261.491 | 0.05 | 0.05 | 27 | 0.01402%
Lu | 261.541 | 192560.2 | Ir | 261.498 | 0.043 | 0.043 | 11.7 | 0.006076%
Lu | 261.541 | 192560.2 | Ru | 261.509 | 0.032 | 0.032 | 27 | 0.01402%
Lu | 261.541 | 192560.2 | W | 261.512 | 0.029 | 0.029 | 21.7 | 0.01127%
Lu | 261.541 | 192560.2 | Yb | 261.525 | 0.016 | 0.016 | 85.3 | 0.0443% | Y
Lu | 261.541 | 192560.2 | Co | 261.533 | 0.008 | 0.008 | 2 | 0.001039%
Lu | 261.541 | 192560.2 | Th | 261.534 | 0.007 | 0.007 | 53.7 | 0.02789%
Lu | 261.541 | 192560.2 | V | 261.538 | 0.003 | 0.003 | 29.3 | 0.01522%
Lu | 261.541 | 192560.2 | Mo | 261.539 | 0.002 | 0.002 | 13.3 | 0.006907%
Lu | 261.541 | 192560.2 | W | 261.545 | 0.004 | 0.004 | 159.2 | 0.08268%
Lu | 261.541 | 192560.2 | Ta | 261.546 | 0.005 | 0.005 | 81.1 | 0.04212%
Lu | 261.541 | 192560.2 | Ta | 261.566 | 0.025 | 0.025 | 33.3 | 0.01729%
Lu | 261.541 | 192560.2 | Pr | 261.575 | 0.034 | 0.034 | 53.1 | 0.02758%
Lu | 261.541 | 192560.2 | Os | 261.597 | 0.056 | 0.056 | 0.3 | 0.0001558%
Lu | 261.541 | 192560.2 | U | 261.607 | 0.066 | 0.066 | 83.6 | 0.04341%
Lu | 261.541 | 192560.2 | Cr | 261.614 | 0.073 | 0.073 | 17.7 | 0.009192%
Lu | 261.541 | 192560.2 | V | 261.625 | 0.084 | 0.084 | 117.7 | 0.06112%
Lu | 261.541 | 192560.2 | Co | 261.626 | 0.085 | 0.085 | 42 | 0.02181%
Lu | 261.541 | 192560.2 | Nb | 261.648 | 0.107 | 0.107 | 30.6 | 0.01589%
Lu | 261.541 | 192560.2 | Mn | 261.652 | 0.111 | 0.111 | 21.9 | 0.01137%
Lu | 261.541 | 192560.2 | Hf | 261.661 | 0.12 | 0.12 | 20.6 | 0.0107%
Lu | 261.541 | 192560.2 | V | 261.663 | 0.122 | 0.122 | 20.3 | 0.01054%
Lu | 261.541 | 192560.2 | Re | 261.672 | 0.131 | 0.131 | 118.3 | 0.06144%
Lu | 261.541 | 192560.2 | Pt | 261.676 | 0.135 | 0.135 | 10.6 | 0.005505%
Lu | 261.541 | 192560.2 | Mo | 261.679 | 0.138 | 0.138 | 411 | 0.2134%
Lu | 261.541 | 192560.2 | Er | 261.698 | 0.157 | 0.157 | 156.6 | 0.08133% | Y
Lu | 261.541 | 192560.2 | Tm | 261.7 | 0.159 | 0.159 | 63.47 | 0.03296% | Y
Lu | 289.484 | 38564.9 | Pt | 289.386 | 0.098 | 0.098 | 428.8 | 1.112%
Lu | 289.484 | 38564.9 | Fe | 289.388 | 0.096 | 0.096 | 28 | 0.0726%
Lu | 289.484 | 38564.9 | Ce | 289.409 | 0.075 | 0.075 | 110.6 | 0.2868% | Y
Lu | 289.484 | 38564.9 | Sc | 289.412 | 0.072 | 0.072 | 5.3 | 0.01374%
Lu | 289.484 | 38564.9 | U | 289.414 | 0.07 | 0.07 | 516.2 | 1.339%
Lu | 289.484 | 38564.9 | Ta | 289.415 | 0.069 | 0.069 | 13.3 | 0.03449%
Lu | 289.484 | 38564.9 | Cr | 289.425 | 0.059 | 0.059 | 163 | 0.4227%
Lu | 289.484 | 38564.9 | W | 289.425 | 0.059 | 0.059 | 5.3 | 0.01374%
Lu | 289.484 | 38564.9 | Re | 289.432 | 0.052 | 0.052 | 5.1 | 0.01322%
Lu | 289.484 | 38564.9 | Nb | 289.442 | 0.042 | 0.042 | 197.8 | 0.5129%
Lu | 289.484 | 38564.9 | Mo | 289.445 | 0.039 | 0.039 | 5633.3 | 14.61%
Lu | 289.484 | 38564.9 | Tb | 289.445 | 0.039 | 0.039 | 440.8 | 1.143%
Lu | 289.484 | 38564.9 | Fe | 289.45 | 0.034 | 0.034 | 30.9 | 0.08012%
Lu | 289.484 | 38564.9 | Th | 289.45 | 0.034 | 0.034 | 168 | 0.4356%
Lu | 289.484 | 38564.9 | U | 289.451 | 0.033 | 0.033 | 582.2 | 1.51%
Lu | 289.484 | 38564.9 | V | 289.462 | 0.022 | 0.022 | 24.7 | 0.06405%
Lu | 289.484 | 38564.9 | Fe | 289.478 | 0.006 | 0.006 | 22 | 0.05705%
Lu | 289.484 | 38564.9 | V | 289.483 | 0.001 | 0.001 | 64.3 | 0.1667%
Lu | 289.484 | 38564.9 | Cr | 289.484 | 0 | 0 | 89.4 | 0.2318%
Lu | 289.484 | 38564.9 | Hf | 289.484 | 0 | 0 | 46 | 0.1193%
Lu | 289.484 | 38564.9 | Mn | 289.491 | 0.007 | 0.007 | 70.4 | 0.1825%
Lu | 289.484 | 38564.9 | Cr | 289.5 | 0.016 | 0.016 | 113.5 | 0.2943%
Lu | 289.484 | 38564.9 | Os | 289.507 | 0.023 | 0.023 | 0.7 | 0.001815%
Lu | 289.484 | 38564.9 | Ta | 289.509 | 0.025 | 0.025 | 33.3 | 0.08635%
Lu | 289.484 | 38564.9 | Th | 289.514 | 0.03 | 0.03 | 1322.5 | 3.429%
Lu | 289.484 | 38564.9 | Fe | 289.522 | 0.038 | 0.038 | 12.2 | 0.03163%
Lu | 289.484 | 38564.9 | Co | 289.533 | 0.049 | 0.049 | 11.2 | 0.02904%
Lu | 289.484 | 38564.9 | U | 289.554 | 0.07 | 0.07 | 281 | 0.7286%
Lu | 289.484 | 38564.9 | V | 289.56 | 0.076 | 0.076 | 59.1 | 0.1532%
Lu | 289.484 | 38564.9 | Re | 289.565 | 0.081 | 0.081 | 40 | 0.1037%
Lu | 289.484 | 38564.9 | Cr | 289.568 | 0.084 | 0.084 | 23 | 0.05964%
Lu | 289.484 | 38564.9 | Ti | 289.578 | 0.094 | 0.094 | 29.2 | 0.07572%
Lu | 289.484 | 38564.9 | Co | 289.588 | 0.104 | 0.104 | 1.2 | 0.003112%
Lu | 289.484 | 38564.9 | Re | 289.6 | 0.116 | 0.116 | 24.4 | 0.06327%
Lu | 289.484 | 38564.9 | W | 289.601 | 0.117 | 0.117 | 193.9 | 0.5028%
Lu | 290.03 | 20693.1 | V | 289.88 | 0.15 | 0.15 | 148.3 | 0.7167%
Lu | 290.03 | 20693.1 | Tb | 289.886 | 0.144 | 0.144 | 496.3 | 2.398%
Lu | 290.03 | 20693.1 | Mn | 289.896 | 0.134 | 0.134 | 16.1 | 0.0778%
Lu | 290.03 | 20693.1 | Ta | 289.904 | 0.126 | 0.126 | 51.4 | 0.2484%
Lu | 290.03 | 20693.1 | Cr | 289.914 | 0.116 | 0.116 | 158.8 | 0.7674%
Lu | 290.03 | 20693.1 | V | 289.917 | 0.113 | 0.113 | 85.5 | 0.4132%
Lu | 290.03 | 20693.1 | Nb | 289.923 | 0.107 | 0.107 | 4277.5 | 20.67%
Lu | 290.03 | 20693.1 | Th | 289.937 | 0.093 | 0.093 | 337.2 | 1.63%
Lu | 290.03 | 20693.1 | Fe | 289.941 | 0.089 | 0.089 | 13.2 | 0.06379%
Lu | 290.03 | 20693.1 | Cr | 289.948 | 0.082 | 0.082 | 203.9 | 0.9854%
Lu | 290.03 | 20693.1 | V | 289.96 | 0.07 | 0.07 | 61.3 | 0.2962%
Lu | 290.03 | 20693.1 | Ir | 289.963 | 0.067 | 0.067 | 11.6 | 0.05606%
Lu | 290.03 | 20693.1 | Tb | 289.971 | 0.059 | 0.059 | 471.8 | 2.28%
Lu | 290.03 | 20693.1 | Th | 289.972 | 0.058 | 0.058 | 2491.5 | 12.04%
Lu | 290.03 | 20693.1 | Co | 289.981 | 0.049 | 0.049 | 9.5 | 0.04591%
Lu | 290.03 | 20693.1 | Rh | 289.995 | 0.035 | 0.035 | 10.4 | 0.05026%
Lu | 290.03 | 20693.1 | V | 289.997 | 0.033 | 0.033 | 39.6 | 0.1914%
Lu | 290.03 | 20693.1 | Ta | 290.003 | 0.027 | 0.027 | 1.4 | 0.006766%
Lu | 290.03 | 20693.1 | U | 290.011 | 0.019 | 0.019 | 80.1 | 0.3871%
Lu | 290.03 | 20693.1 | Mn | 290.016 | 0.014 | 0.014 | 313.1 | 1.513%
Lu | 290.03 | 20693.1 | Ta | 290.037 | 0.007 | 0.007 | 32.5 | 0.1571%
Lu | 290.03 | 20693.1 | Ir | 290.039 | 0.009 | 0.009 | 5.5 | 0.02658%
Lu | 290.03 | 20693.1 | Cr | 290.047 | 0.017 | 0.017 | 8 | 0.03866%
Lu | 290.03 | 20693.1 | W | 290.051 | 0.021 | 0.021 | 6.9 | 0.03334%
Lu | 290.03 | 20693.1 | Ta | 290.077 | 0.047 | 0.047 | 201.7 | 0.9747%
Lu | 290.03 | 20693.1 | Mo | 290.078 | 0.048 | 0.048 | 175.6 | 0.8486%
Lu | 290.03 | 20693.1 | Dy | 290.082 | 0.052 | 0.052 | 223 | 1.078% | Y
Lu | 290.03 | 20693.1 | Cr | 290.1 | 0.07 | 0.07 | 411 | 1.986%
Lu | 290.03 | 20693.1 | U | 290.122 | 0.092 | 0.092 | 148.2 | 0.7162%
Lu | 290.03 | 20693.1 | Fe | 290.138 | 0.108 | 0.108 | 42 | 0.203%
Lu | 290.03 | 20693.1 | Tb | 290.154 | 0.124 | 0.124 | 233.7 | 1.129%
Lu | 290.03 | 20693.1 | W | 290.179 | 0.149 | 0.149 | 6.4 | 0.03093%
Lu | 290.03 | 20693.1 | Zr | 290.18 | 0.15 | 0.15 | 359.2 | 1.736%
Lu | 290.03 | 20693.1 | Fe | 290.191 | 0.161 | 0.161 | 5.5 | 0.02658%
Lu | 290.03 | 20693.1 | Ir | 290.196 | 0.166 | 0.166 | 36.9 | 0.1783%
Lu | 290.03 | 20693.1 | Ru | 290.209 | 0.179 | 0.179 | 68.4 | 0.3305%
Lu | 290.03 | 20693.1 | Mn | 290.22 | 0.19 | 0.19 | 5.7 | 0.02755%
Lu | 290.03 | 20693.1 | U | 290.241 | 0.211 | 0.211 | 99.8 | 0.4823%
Lu | 291.139 | 25808.2 | Hf | 290.992 | 0.147 | 0.147 | 615.5 | 2.385%
Lu | 291.139 | 25808.2 | V | 291.001 | 0.138 | 0.138 | 6250.2 | 24.22%
Lu | 291.139 | 25808.2 | Rh | 291.014 | 0.125 | 0.125 | 222.4 | 0.8617%
Lu | 291.139 | 25808.2 | Zr | 291.024 | 0.115 | 0.115 | 313.2 | 1.214%
Lu | 291.139 | 25808.2 | Sm | 291.028 | 0.111 | 0.111 | 113.4 | 0.4394%
Lu | 291.139 | 25808.2 | Tb | 291.03 | 0.109 | 0.109 | 174.4 | 0.6758%
Lu | 291.139 | 25808.2 | Er | 291.036 | 0.103 | 0.103 | 5866.7 | 22.73% | Y
Lu | 291.139 | 25808.2 | V | 291.037 | 0.102 | 0.102 | 4757.7 | 18.43%
Lu | 291.139 | 25808.2 | W | 291.048 | 0.091 | 0.091 | 39.2 | 0.1519%
Lu | 291.139 | 25808.2 | Gd | 291.052 | 0.087 | 0.087 | 308.6 | 1.196% | Y
Lu | 291.139 | 25808.2 | Nb | 291.058 | 0.081 | 0.081 | 4190.6 | 16.24%
Lu | 291.139 | 25808.2 | Th | 291.059 | 0.08 | 0.08 | 685 | 2.654%
Lu | 291.139 | 25808.2 | Cr | 291.065 | 0.074 | 0.074 | 39.2 | 0.1519%
Lu | 291.139 | 25808.2 | U | 291.082 | 0.057 | 0.057 | 65.7 | 0.2546%
Lu | 291.139 | 25808.2 | Cr | 291.09 | 0.049 | 0.049 | 58 | 0.2247%
Lu | 291.139 | 25808.2 | W | 291.1 | 0.039 | 0.039 | 28.1 | 0.1089%
Lu | 291.139 | 25808.2 | V | 291.105 | 0.034 | 0.034 | 4408.3 | 17.08%
Lu | 291.139 | 25808.2 | Er | 291.107 | 0.032 | 0.032 | 130 | 0.5037% | Y
Lu | 291.139 | 25808.2 | Th | 291.132 | 0.007 | 0.007 | 199.1 | 0.7715%
Lu | 291.139 | 25808.2 | Yb | 291.153 | 0.014 | 0.014 | 221.8 | 0.8594% | Y
Lu | 291.139 | 25808.2 | U | 291.155 | 0.016 | 0.016 | 57.6 | 0.2232%
Lu | 291.139 | 25808.2 | V | 291.165 | 0.026 | 0.026 | 67.8 | 0.2627%
Lu | 291.139 | 25808.2 | Cr | 291.168 | 0.029 | 0.029 | 102.6 | 0.3975%
Lu | 291.139 | 25808.2 | Nb | 291.174 | 0.035 | 0.035 | 3245.3 | 12.57%
Lu | 291.139 | 25808.2 | Mo | 291.191 | 0.052 | 0.052 | 2856.9 | 11.07%
Lu | 291.139 | 25808.2 | Th | 291.201 | 0.062 | 0.062 | 242.6 | 0.94%
Lu | 291.139 | 25808.2 | Ti | 291.206 | 0.067 | 0.067 | 101.4 | 0.3929%
Lu | 291.139 | 25808.2 | Yb | 291.207 | 0.068 | 0.068 | 36.4 | 0.141% | Y
Lu | 291.139 | 25808.2 | Fe | 291.216 | 0.077 | 0.077 | 29 | 0.1124%
Lu | 291.139 | 25808.2 | Pt | 291.225 | 0.086 | 0.086 | 20.7 | 0.08021%
Lu | 291.139 | 25808.2 | Os | 291.233 | 0.094 | 0.094 | 9.6 | 0.0372%
Lu | 291.139 | 25808.2 | V | 291.246 | 0.107 | 0.107 | 38 | 0.1472%
Lu | 291.139 | 25808.2 | U | 291.258 | 0.119 | 0.119 | 70.1 | 0.2716%
Lu | 291.139 | 25808.2 | Rh | 291.262 | 0.123 | 0.123 | 3.8 | 0.01472%
Lu | 291.139 | 25808.2 | Th | 291.276 | 0.137 | 0.137 | 227.9 | 0.8831%
Lu | 291.139 | 25808.2 | Tb | 291.287 | 0.148 | 0.148 | 36.4 | 0.141%
Lu | 291.139 | 25808.2 | Sc | 291.298 | 0.159 | 0.159 | 103.5 | 0.401%
Lu | 291.139 | 25808.2 | Gd | 291.308 | 0.169 | 0.169 | 61.6 | 0.2387% | Y
Lu | 291.139 | 25808.2 | Mn | 291.313 | 0.174 | 0.174 | 3.7 | 0.01434%
Lu | 307.76 | 71870.4 | Er | 307.389 | 0.371 | 0.371 | 1676.3 | 2.332% | Y
Lu | 307.76 | 71870.4 | Ce | 307.625 | 0.135 | 0.135 | 146.1 | 0.2033% | Y
Lu | 307.76 | 71870.4 | Ta | 307.638 | 0.122 | 0.122 | 74.4 | 0.1035%
Lu | 307.76 | 71870.4 | Fe | 307.643 | 0.117 | 0.117 | 2.6 | 0.003618%
Lu | 307.76 | 71870.4 | Bi | 307.663 | 0.097 | 0.097 | 22.9 | 0.03186%
Lu | 307.76 | 71870.4 | Ir | 307.668 | 0.092 | 0.092 | 37 | 0.05148%
Lu | 307.76 | 71870.4 | V | 307.669 | 0.091 | 0.091 | 12.9 | 0.01795%
Lu | 307.76 | 71870.4 | Nb | 307.686 | 0.074 | 0.074 | 5514.7 | 7.673%
Lu | 307.76 | 71870.4 | Dy | 307.689 | 0.071 | 0.071 | 379.6 | 0.5282% | Y
Lu | 307.76 | 71870.4 | Gd | 307.693 | 0.067 | 0.067 | 5435.4 | 7.563% | Y
Lu | 307.76 | 71870.4 | Y | 307.7 | 0.06 | 0.06 | 117.6 | 0.1636% | Y
Lu | 307.76 | 71870.4 | Os | 307.703 | 0.057 | 0.057 | 1730 | 2.407%
Lu | 307.76 | 71870.4 | Os | 307.706 | 0.054 | 0.054 | 28 | 0.03896%
Lu | 307.76 | 71870.4 | Fe | 307.717 | 0.043 | 0.043 | 27.9 | 0.03882%
Lu | 307.76 | 71870.4 | Cr | 307.723 | 0.037 | 0.037 | 55 | 0.07653%
Lu | 307.76 | 71870.4 | Ta | 307.726 | 0.034 | 0.034 | 143.1 | 0.1991%
Lu | 307.76 | 71870.4 | Ce | 307.732 | 0.028 | 0.028 | 147.3 | 0.205% | Y
Lu | 307.76 | 71870.4 | Th | 307.734 | 0.026 | 0.026 | 986 | 1.372%
Lu | 307.76 | 71870.4 | Eu | 307.735 | 0.025 | 0.025 | 1203.6 | 1.675%
Lu | 307.76 | 71870.4 | Os | 307.743 | 0.017 | 0.017 | 40 | 0.05566%
Lu | 307.76 | 71870.4 | W | 307.752 | 0.008 | 0.008 | 293.6 | 0.4085%
Lu | 307.76 | 71870.4 | Ce | 307.763 | 0.003 | 0.003 | 147.3 | 0.205% | Y
Lu | 307.76 | 71870.4 | Mo | 307.766 | 0.006 | 0.006 | 501.7 | 0.6981%
Lu | 307.76 | 71870.4 | Os | 307.772 | 0.012 | 0.012 | 29.5 | 0.04105%
Lu | 307.76 | 71870.4 | V | 307.772 | 0.012 | 0.012 | 19.1 | 0.02658%
Lu | 307.76 | 71870.4 | Cr | 307.783 | 0.023 | 0.023 | 99 | 0.1377%
Lu | 307.76 | 71870.4 | Th | 307.793 | 0.033 | 0.033 | 548.6 | 0.7633%
Lu | 307.76 | 71870.4 | Os | 307.807 | 0.047 | 0.047 | 1504 | 2.093%
Lu | 307.76 | 71870.4 | Os | 307.811 | 0.051 | 0.051 | 78 | 0.1085%
Lu | 307.76 | 71870.4 | Ta | 307.823 | 0.063 | 0.063 | 40.6 | 0.05649%
Lu | 307.76 | 71870.4 | Dy | 307.833 | 0.073 | 0.073 | 370 | 0.5148% | Y
Lu | 307.76 | 71870.4 | Os | 307.844 | 0.084 | 0.084 | 3987 | 5.547%
Lu | 307.76 | 71870.4 | V | 307.857 | 0.097 | 0.097 | 152.4 | 0.212%
Lu | 307.76 | 71870.4 | Ti | 307.866 | 0.106 | 0.106 | 69611.1 | 96.86%
Lu | 307.76 | 71870.4 | Dy | 307.868 | 0.108 | 0.108 | 1213.9 | 1.689% | Y
Lu | 307.76 | 71870.4 | Th | 307.883 | 0.123 | 0.123 | 6084 | 8.465%
Lu | 307.76 | 71870.4 | Tb | 307.886 | 0.126 | 0.126 | 4514.3 | 6.281%
Lu | 307.76 | 71870.4 | Re | 307.887 | 0.127 | 0.127 | 5 | 0.006957%
Lu | 307.76 | 71870.4 | V | 307.894 | 0.134 | 0.134 | 245 | 0.3409%
Lu | 307.76 | 71870.4 | Er | 307.925 | 0.165 | 0.165 | 793.5 | 1.104% | Y
Lu | 307.76 | 71870.4 | Y | 307.957 | 0.197 | 0.197 | 162.4 | 0.226% | Y
Lu | 339.707 | 28439.8 | U | 339.551 | 0.156 | 0.156 | 170.8 | 0.6006%
Lu | 339.707 | 28439.8 | Cr | 339.561 | 0.146 | 0.146 | 23.7 | 0.08333%
Lu | 339.707 | 28439.8 | Nb | 339.572 | 0.135 | 0.135 | 116.4 | 0.4093%
Lu | 339.707 | 28439.8 | Os | 339.572 | 0.135 | 0.135 | 0.3 | 0.001055%
Lu | 339.707 | 28439.8 | Cr | 339.599 | 0.108 | 0.108 | 2 | 0.007032%
Lu | 339.707 | 28439.8 | Er | 339.607 | 0.1 | 0.1 | 1930.1 | 6.787% | Y
Lu | 339.707 | 28439.8 | Dy | 339.616 | 0.091 | 0.091 | 3413.4 | 12% | Y
Lu | 339.707 | 28439.8 | Ni | 339.617 | 0.09 | 0.09 | 14.7 | 0.05169%
Lu | 339.707 | 28439.8 | Sm | 339.619 | 0.088 | 0.088 | 1313.5 | 4.619%
Lu | 339.707 | 28439.8 | Zr | 339.632 | 0.075 | 0.075 | 1397.2 | 4.913%
Lu | 339.707 | 28439.8 | Nb | 339.637 | 0.07 | 0.07 | 75 | 0.2637%
Lu | 339.707 | 28439.8 | Co | 339.645 | 0.062 | 0.062 | 0.5 | 0.001758%
Lu | 339.707 | 28439.8 | Th | 339.646 | 0.061 | 0.061 | 304.1 | 1.069%
Lu | 339.707 | 28439.8 | Eu | 339.658 | 0.049 | 0.049 | 1221.1 | 4.294%
Lu | 339.707 | 28439.8 | Zr | 339.666 | 0.041 | 0.041 | 363.9 | 1.28%
Lu | 339.707 | 28439.8 | Ce | 339.672 | 0.035 | 0.035 | 49.8 | 0.1751% | Y
Lu | 339.707 | 28439.8 | Rh | 339.682 | 0.025 | 0.025 | 3172.7 | 11.16%
Lu | 339.707 | 28439.8 | Er | 339.684 | 0.023 | 0.023 | 1285.6 | 4.52% | Y
Lu | 339.707 | 28439.8 | Fe | 339.698 | 0.009 | 0.009 | 1.9 | 0.006681%
Lu | 339.707 | 28439.8 | Y | 339.703 | 0.004 | 0.004 | 18.1 | 0.06364% | Y
Lu | 339.707 | 28439.8 | Ce | 339.708 | 0.001 | 0.001 | 48.4 | 0.1702% | Y
Lu | 339.707 | 28439.8 | Re | 339.72 | 0.013 | 0.013 | 3.1 | 0.0109%
Lu | 339.707 | 28439.8 | Gd | 339.722 | 0.015 | 0.015 | 43.3 | 0.1523% | Y
Lu | 339.707 | 28439.8 | Hf | 339.726 | 0.019 | 0.019 | 30.6 | 0.1076%
Lu | 339.707 | 28439.8 | Hf | 339.76 | 0.053 | 0.053 | 26.7 | 0.09388%
Lu | 339.707 | 28439.8 | Mo | 339.768 | 0.061 | 0.061 | 11.1 | 0.03903%
Lu | 339.707 | 28439.8 | Sm | 339.777 | 0.07 | 0.07 | 300.4 | 1.056%
Lu | 339.707 | 28439.8 | Ni | 339.781 | 0.074 | 0.074 | 0.8 | 0.002813%
Lu | 339.707 | 28439.8 | Th | 339.784 | 0.077 | 0.077 | 124.5 | 0.4378%
Lu | 339.707 | 28439.8 | Zr | 339.792 | 0.085 | 0.085 | 28.6 | 0.1006%
Lu | 339.707 | 28439.8 | W | 339.809 | 0.102 | 0.102 | 75 | 0.2637%
Lu | 339.707 | 28439.8 | U | 339.826 | 0.119 | 0.119 | 100.9 | 0.3548%
Lu | 339.707 | 28439.8 | Er | 339.827 | 0.12 | 0.12 | 7414 | 26.07% | Y
Lu | 339.707 | 28439.8 | Ta | 339.831 | 0.124 | 0.124 | 176.1 | 0.6192%
Lu | 339.707 | 28439.8 | Tb | 339.835 | 0.128 | 0.128 | 605.8 | 2.13%
Lu | 339.707 | 28439.8 | Th | 339.854 | 0.147 | 0.147 | 417 | 1.466%
Lu | 339.707 | 28439.8 | Ce | 339.872 | 0.165 | 0.165 | 55.5 | 0.1951% | Y
Lu | 350.738 | 44750 | Zr | 350.568 | 0.17 | 0.17 | 17822.2 | 39.83%
Lu | 350.738 | 44750 | Ti | 350.59 | 0.148 | 0.148 | 62.8 | 0.1403%
Lu | 350.738 | 44750 | Zr | 350.605 | 0.133 | 0.133 | 1272.1 | 2.843%
Lu | 350.738 | 44750 | Ce | 350.625 | 0.113 | 0.113 | 197.5 | 0.4413% | Y
Lu | 350.738 | 44750 | Co | 350.631 | 0.107 | 0.107 | 2728.5 | 6.097%
Lu | 350.738 | 44750 | Ar | 350.648 | 0.09 | 0.09 | 3450 | 7.709%
Lu | 350.738 | 44750 | Fe | 350.65 | 0.088 | 0.088 | 10.8 | 0.02413%
Lu | 350.738 | 44750 | Zr | 350.65 | 0.088 | 0.088 | 203.9 | 0.4556%
Lu | 350.738 | 44750 | V | 350.655 | 0.083 | 0.083 | 22 | 0.04916%
Lu | 350.738 | 44750 | U | 350.679 | 0.059 | 0.059 | 103.7 | 0.2317%
Lu | 350.738 | 44750 | Dy | 350.681 | 0.057 | 0.057 | 4551.9 | 10.17% | Y
Lu | 350.738 | 44750 | Th | 350.685 | 0.053 | 0.053 | 223.8 | 0.5001%
Lu | 350.738 | 44750 | Ho | 350.695 | 0.043 | 0.043 | 2346.5 | 5.244% | Y
Lu | 350.738 | 44750 | U | 350.705 | 0.033 | 0.033 | 88.7 | 0.1982%
Lu | 350.738 | 44750 | Mo | 350.729 | 0.009 | 0.009 | 5.8 | 0.01296%
Lu | 350.738 | 44750 | Rh | 350.731 | 0.007 | 0.007 | 1341.2 | 2.997%
Lu | 350.738 | 44750 | U | 350.734 | 0.004 | 0.004 | 124.3 | 0.2778%
Lu | 350.738 | 44750 | Tb | 350.744 | 0.006 | 0.006 | 2501.4 | 5.59%
Lu | 350.738 | 44750 | Ru | 350.751 | 0.013 | 0.013 | 1.3 | 0.002905%
Lu | 350.738 | 44750 | V | 350.754 | 0.016 | 0.016 | 63.4 | 0.1417%
Lu | 350.738 | 44750 | Zr | 350.764 | 0.026 | 0.026 | 418.4 | 0.935%
Lu | 350.738 | 44750 | Ni | 350.769 | 0.031 | 0.031 | 26.6 | 0.05944%
Lu | 350.738 | 44750 | Co | 350.778 | 0.04 | 0.04 | 39.2 | 0.0876%
Lu | 350.738 | 44750 | Tb | 350.783 | 0.045 | 0.045 | 497.8 | 1.112%
Lu | 350.738 | 44750 | Yb | 350.793 | 0.055 | 0.055 | 497.5 | 1.112% | Y
Lu | 350.738 | 44750 | Ce | 350.794 | 0.056 | 0.056 | 877.5 | 1.961% | Y
Lu | 350.738 | 44750 | Y | 350.796 | 0.058 | 0.058 | 175.6 | 0.3924% | Y
Lu | 350.738 | 44750 | Cr | 350.808 | 0.07 | 0.07 | 19.8 | 0.04425%
Lu | 350.738 | 44750 | Mo | 350.811 | 0.073 | 0.073 | 130.3 | 0.2912%
Lu | 350.738 | 44750 | Fe | 350.852 | 0.114 | 0.114 | 22 | 0.04916%
Lu | 350.738 | 44750 | Ce | 350.87 | 0.132 | 0.132 | 446.1 | 0.9969% | Y
Lu | 350.738 | 44750 | W | 350.874 | 0.136 | 0.136 | 81.9 | 0.183%
Lu | 350.738 | 44750 | U | 350.884 | 0.146 | 0.146 | 260 | 0.581%
Lu | 350.738 | 44750 | V | 350.902 | 0.164 | 0.164 | 1139 | 2.545%
Lu | 350.738 | 44750 | Au | 350.904 | 0.166 | 0.166 | 0.3 | 0.0006704%
Lu | 350.738 | 44750 | Th | 350.909 | 0.171 | 0.171 | 133.8 | 0.299%
Lu | 350.738 | 44750 | Fe | 350.912 | 0.174 | 0.174 | 0.7 | 0.001564%
Lu | 547.668 | 106050.9 | Dy | 547.191 | 0.477 | 0.477 | 147 | 0.1386% | Y
Lu | 547.668 | 106050.9 | Ce | 547.228 | 0.44 | 0.44 | 3612 | 3.406% | Y
Lu | 547.668 | 106050.9 | Na | 547.228 | 0.44 | 0.44 | 39.2 | 0.03696%
Lu | 547.668 | 106050.9 | Eu | 547.232 | 0.436 | 0.436 | 64.3 | 0.06063%
Lu | 547.668 | 106050.9 | Nd | 547.308 | 0.36 | 0.36 | 795.2 | 0.7498% | Y
Lu | 547.668 | 106050.9 | Mo | 547.336 | 0.332 | 0.332 | 61.4 | 0.0579%
Lu | 547.668 | 106050.9 | V | 547.339 | 0.329 | 0.329 | 3715 | 3.503%
Lu | 547.668 | 106050.9 | Sc | 547.368 | 0.3 | 0.3 | 523 | 0.4932%
Lu | 547.668 | 106050.9 | Ti | 547.447 | 0.221 | 0.221 | 64.4 | 0.06073%
Lu | 547.668 | 106050.9 | Nd | 547.473 | 0.195 | 0.195 | 1017.1 | 0.9591% | Y
Lu | 547.668 | 106050.9 | Zr | 547.492 | 0.176 | 0.176 | 17.6 | 0.0166%
Lu | 547.668 | 106050.9 | Ru | 547.519 | 0.149 | 0.149 | 14.7 | 0.01386%
Lu | 547.668 | 106050.9 | Ta | 547.557 | 0.111 | 0.111 | 15 | 0.01414%
Lu | 547.668 | 106050.9 | U | 547.571 | 0.097 | 0.097 | 550.6 | 0.5192%
Lu | 547.668 | 106050.9 | Mo | 547.589 | 0.079 | 0.079 | 16.9 | 0.01594%
Lu | 547.668 | 106050.9 | Tb | 547.593 | 0.075 | 0.075 | 22.3 | 0.02103%
Lu | 547.668 | 106050.9 | Sc | 547.619 | 0.049 | 0.049 | 300.2 | 0.2831%
Lu | 547.668 | 106050.9 | Fe | 547.656 | 0.012 | 0.012 | 19.6 | 0.01848%
Lu | 547.668 | 106050.9 | Ni | 547.69 | 0.022 | 0.022 | 374.9 | 0.3535%
Lu | 547.668 | 106050.9 | Co | 547.708 | 0.04 | 0.04 | 15.5 | 0.01462%
Lu | 547.668 | 106050.9 | Na | 547.766 | 0.098 | 0.098 | 42.2 | 0.03979%
Lu | 547.668 | 106050.9 | Ti | 547.77 | 0.102 | 0.102 | 90.6 | 0.08543%
Lu | 547.668 | 106050.9 | W | 547.78 | 0.112 | 0.112 | 9.7 | 0.009147%
Lu | 547.668 | 106050.9 | Zr | 547.782 | 0.114 | 0.114 | 193 | 0.182%
Lu | 547.668 | 106050.9 | Nd | 547.784 | 0.116 | 0.116 | 479.4 | 0.452% | Y
Lu | 547.668 | 106050.9 | Sm | 547.833 | 0.165 | 0.165 | 644.6 | 0.6078%
Lu | 547.668 | 106050.9 | Cr | 547.836 | 0.168 | 0.168 | 39.6 | 0.03734%
Lu | 547.668 | 106050.9 | Mo | 547.841 | 0.173 | 0.173 | 64.7 | 0.06101%
Lu | 547.668 | 106050.9 | Pt | 547.848 | 0.18 | 0.18 | 29.7 | 0.02801%
Lu | 547.668 | 106050.9 | Tb | 547.85 | 0.182 | 0.182 | 329.4 | 0.3106%
Lu | 547.668 | 106050.9 | Ru | 547.94 | 0.272 | 0.272 | 63.1 | 0.0595%
Lu | 547.668 | 106050.9 | Zr | 547.972 | 0.304 | 0.304 | 69.5 | 0.06553%
Lu | 547.668 | 106050.9 | U | 548.026 | 0.358 | 0.358 | 426.9 | 0.4025%
Lu | 547.668 | 106050.9 | Ru | 548.03 | 0.362 | 0.362 | 31.9 | 0.03008%
Lu | 547.668 | 106050.9 | Cr | 548.054 | 0.386 | 0.386 | 18.2 | 0.01716%
Lu | 547.668 | 106050.9 | La | 548.071 | 0.403 | 0.403 | 847.4 | 0.7991%
Nd | 378.425 | 10939.4 | Gd | 378.306 | 0.119 | 0.119 | 325.4 | 2.975% | Y
Nd | 378.425 | 10939.4 | Er | 378.307 | 0.118 | 0.118 | 500.7 | 4.577% | Y
Nd | 378.425 | 10939.4 | Mo | 378.318 | 0.107 | 0.107 | 52.8 | 0.4827%
Nd | 378.425 | 10939.4 | Th | 378.33 | 0.095 | 0.095 | 760.9 | 6.956%
Nd | 378.425 | 10939.4 | Sm | 378.336 | 0.089 | 0.089 | 677.9 | 6.197%
Nd | 378.425 | 10939.4 | Ni | 378.352 | 0.073 | 0.073 | 343.6 | 3.141%
Nd | 378.425 | 10939.4 | Tb | 378.353 | 0.072 | 0.072 | 508.7 | 4.65%
Nd | 378.425 | 10939.4 | Ce | 378.358 | 0.067 | 0.067 | 942.5 | 8.616% | Y
Nd | 378.425 | 10939.4 | Dy | 378.359 | 0.066 | 0.066 | 576.4 | 5.269% | Y
Nd | 378.425 | 10939.4 | Sc | 378.363 | 0.062 | 0.062 | 277 | 2.532%
Nd | 378.425 | 10939.4 | Co | 378.372 | 0.053 | 0.053 | 25 | 0.2285%
Nd | 378.425 | 10939.4 | Gd | 378.373 | 0.052 | 0.052 | 6.7 | 0.06125% | Y
Nd | 378.425 | 10939.4 | Nd | 378.376 | 0.049 | 0.049 | 2099.5 | 19.19% | Y
Nd | 378.425 | 10939.4 | Nb | 378.383 | 0.042 | 0.042 | 33.3 | 0.3044%
Nd | 378.425 | 10939.4 | U | 378.384 | 0.041 | 0.041 | 437.6 | 4%
Nd | 378.425 | 10939.4 | Dy | 378.394 | 0.031 | 0.031 | 573.2 | 5.24% | Y
Nd | 378.425 | 10939.4 | Ta | 378.425 | 0 | 0 | 50.6 | 0.4625%
Nd | 378.425 | 10939.4 | Nd | 378.471 | 0.046 | 0.046 | 2831.7 | 25.89% | Y
Nd | 378.425 | 10939.4 | La | 378.479 | 0.054 | 0.054 | 888.8 | 8.125%
Nd | 378.425 | 10939.4 | Pd | 378.498 | 0.073 | 0.073 | 0.9 | 0.008227%
Nd | 378.425 | 10939.4 | Mo | 378.503 | 0.078 | 0.078 | 12.2 | 0.1115%
Nd | 378.425 | 10939.4 | Nd | 378.509 | 0.084 | 0.084 | 701.9 | 6.416% | Y
Nd | 378.425 | 10939.4 | Nd | 378.539 | 0.114 | 0.114 | 653.8 | 5.977% | Y
Nd | 378.425 | 10939.4 | Dy | 378.541 | 0.116 | 0.116 | 723.8 | 6.616% | Y
Nd | 378.425 | 10939.4 | Mn | 378.543 | 0.118 | 0.118 | 10.5 | 0.09598%
Nd | 378.425 | 10939.4 | Hf | 378.546 | 0.121 | 0.121 | 314.4 | 2.874%
Nd | 378.425 | 10939.4 | Pr | 378.546 | 0.121 | 0.121 | 670.6 | 6.13%
Nd | 378.425 | 10939.4 | Th | 378.56 | 0.135 | 0.135 | 2483.5 | 22.7%
Nd | 378.425 | 10939.4 | W | 378.56 | 0.135 | 0.135 | 6.1 | 0.05576%
Nd | 378.425 | 10939.4 | Th | 378.591 | 0.166 | 0.166 | 448.2 | 4.097%
Nd | 378.425 | 10939.4 | Fe | 378.595 | 0.17 | 0.17 | 20.8 | 0.1901%
Nd | 378.425 | 10939.4 | Ti | 378.604 | 0.179 | 0.179 | 384.2 | 3.512%
Nd | 378.425 | 10939.4 | Ru | 378.605 | 0.18 | 0.18 | 970.3 | 8.87%
Nd | 378.425 | 10939.4 | Dy | 378.618 | 0.193 | 0.193 | 10278.2 | 93.96% | Y
Nd | 378.425 | 10939.4 | Fe | 378.619 | 0.194 | 0.194 | 13 | 0.1188%
Nd | 378.425 | 10939.4 | Nb | 378.622 | 0.197 | 0.197 | 41.4 | 0.3784%
Nd | 380.533 | 9905.6 | V | 380.348 | 0.185 | 0.185 | 272.2 | 2.748%
Nd | 380.533 | 9905.6 | Ce | 380.384 | 0.149 | 0.149 | 163 | 1.646% | Y
Nd | 380.533 | 9905.6 | Nb | 380.387 | 0.146 | 0.146 | 502.5 | 5.073%
Nd | 380.533 | 9905.6 | Sm | 380.394 | 0.139 | 0.139 | 105.2 | 1.062%
Nd | 380.533 | 9905.6 | Au | 380.401 | 0.132 | 0.132 | 0.6 | 0.006057%
Nd | 380.533 | 9905.6 | Fe | 380.402 | 0.131 | 0.131 | 2.4 | 0.02423%
Nd | 380.533 | 9905.6 | Mn | 380.402 | 0.131 | 0.131 | 0.9 | 0.009086%
Nd | 380.533 | 9905.6 | Nd | 380.41 | 0.123 | 0.123 | 498.8 | 5.036% | Y
Nd | 380.533 | 9905.6 | Dy | 380.414 | 0.119 | 0.119 | 1003.7 | 10.13% | Y
Nd | 380.533 | 9905.6 | Ce | 380.416 | 0.117 | 0.117 | 207.2 | 2.092% | Y
Nd | 380.533 | 9905.6 | Hf | 380.453 | 0.08 | 0.08 | 34.2 | 0.3453%
Nd | 380.533 | 9905.6 | Mn | 380.465 | 0.068 | 0.068 | 2.4 | 0.02423%
Nd | 380.533 | 9905.6 | Nb | 380.473 | 0.06 | 0.06 | 693.3 | 6.999%
Nd | 380.533 | 9905.6 | Cr | 380.479 | 0.054 | 0.054 | 141.8 | 1.432%
Nd | 380.533 | 9905.6 | Pr | 380.484 | 0.049 | 0.049 | 2019.4 | 20.39%
Nd | 380.533 | 9905.6 | U | 380.487 | 0.046 | 0.046 | 135.2 | 1.365%
Nd | 380.533 | 9905.6 | Th | 380.499 | 0.034 | 0.034 | 89.7 | 0.9055%
Nd | 380.533 | 9905.6 | Gd | 380.509 | 0.024 | 0.024 | 1018.4 | 10.28% | Y
Nd | 380.533 | 9905.6 | Th | 380.531 | 0.002 | 0.002 | 155.3 | 1.568%
Nd | 380.533 | 9905.6 | Fe | 380.534 | 0.001 | 0.001 | 69.2 | 0.6986%
Nd | 380.533 | 9905.6 | V | 380.55 | 0.017 | 0.017 | 495.6 | 5.003%
Nd | 380.533 | 9905.6 | Gd | 380.552 | 0.019 | 0.019 | 2726.6 | 27.53% | Y
Nd | 380.533 | 9905.6 | Sm | 380.563 | 0.03 | 0.03 | 1406.8 | 14.2%
Nd | 380.533 | 9905.6 | Co | 380.577 | 0.044 | 0.044 | 27 | 0.2726%
Nd | 380.533 | 9905.6 | Th | 380.582 | 0.049 | 0.049 | 702.8 | 7.095%
Nd | 380.533 | 9905.6 | Rh | 380.592 | 0.059 | 0.059 | 254.1 | 2.565%
Nd | 380.533 | 9905.6 | Hf | 380.606 | 0.073 | 0.073 | 867.8 | 8.761%
Nd | 380.533 | 9905.6 | Nb | 380.619 | 0.086 | 0.086 | 31.4 | 0.317%
Nd | 380.533 | 9905.6 | U | 380.626 | 0.093 | 0.093 | 101.2 | 1.022%
Nd | 380.533 | 9905.6 | Dy | 380.627 | 0.094 | 0.094 | 1963.4 | 19.82% | Y
Nd | 380.533 | 9905.6 | Ce | 380.636 | 0.103 | 0.103 | 52.2 | 0.527% | Y
Nd | 380.533 | 9905.6 | Fe | 380.67 | 0.137 | 0.137 | 33.9 | 0.3422%
Nd | 380.533 | 9905.6 | Mn | 380.671 | 0.138 | 0.138 | 1111.8 | 11.22%
Nd | 380.533 | 9905.6 | Rh | 380.676 | 0.143 | 0.143 | 236.1 | 2.384%
Nd | 380.533 | 9905.6 | Sm | 380.676 | 0.143 | 0.143 | 570 | 5.754%
Nd | 380.533 | 9905.6 | Eu | 380.677 | 0.144 | 0.144 | 105.4 | 1.064%
Nd | 380.533 | 9905.6 | V | 380.679 | 0.146 | 0.146 | 57.8 | 0.5835%
Nd | 386.341 | 16590.7 | V | 386.162 | 0.179 | 0.179 | 32.4 | 0.1953%
Nd | 386.341 | 16590.7 | Ce | 386.192 | 0.149 | 0.149 | 206.3 | 1.243% | Y
Nd | 386.341 | 16590.7 | Sm | 386.205 | 0.136 | 0.136 | 1379.7 | 8.316%
Nd | 386.341 | 16590.7 | V | 386.221 | 0.12 | 0.12 | 70.6 | 0.4255%
Nd | 386.341 | 16590.7 | Th | 386.24 | 0.101 | 0.101 | 473.7 | 2.855%
Nd | 386.341 | 16590.7 | Ce | 386.246 | 0.095 | 0.095 | 627.7 | 3.783% | Y
Nd | 386.341 | 16590.7 | Nd | 386.257 | 0.084 | 0.084 | 1807.4 | 10.89% | Y
Nd | 386.341 | 16590.7 | Si | 386.259 | 0.082 | 0.082 | 5.6 | 0.03375%
Nd | 386.341 | 16590.7 | Th | 386.265 | 0.076 | 0.076 | 543.5 | 3.276%
Nd | 386.341 | 16590.7 | Ru | 386.268 | 0.073 | 0.073 | 152.1 | 0.9168%
Nd | 386.341 | 16590.7 | Fe | 386.279 | 0.062 | 0.062 | 11 | 0.0663%
Nd | 386.341 | 16590.7 | Ti | 386.285 | 0.056 | 0.056 | 66.4 | 0.4002%
Nd | 386.341 | 16590.7 | Nb | 386.292 | 0.049 | 0.049 | 815.3 | 4.914%
Nd | 386.341 | 16590.7 | Ni | 386.306 | 0.035 | 0.035 | 12.2 | 0.07354%
Nd | 386.341 | 16590.7 | U | 386.309 | 0.032 | 0.032 | 119.6 | 0.7209%
Nd | 386.341 | 16590.7 | Sr | 386.317 | 0.024 | 0.024 | 455 | 2.743%
Nd | 386.341 | 16590.7 | Nb | 386.338 | 0.003 | 0.003 | 102.2 | 0.616%
Nd | 386.341 | 16590.7 | U | 386.34 | 0.001 | 0.001 | 123.7 | 0.7456%
Nd | 386.341 | 16590.7 | Th | 386.341 | 0 | 0 | 3074.5 | 18.53%
Nd | 386.341 | 16590.7 | Ce | 386.359 | 0.018 | 0.018 | 268.3 | 1.617% | Y
Nd | 386.341 | 16590.7 | Co | 386.36 | 0.019 | 0.019 | 74 | 0.446%
Nd | 386.341 | 16590.7 | Cr | 386.362 | 0.021 | 0.021 | 13.4 | 0.08077%
Nd | 386.341 | 16590.7 | Sc | 386.374 | 0.033 | 0.033 | 40.5 | 0.2441%
Nd | 386.341 | 16590.7 | V | 386.386 | 0.045 | 0.045 | 505.9 | 3.049%
Nd | 386.341 | 16590.7 | Zr | 386.387 | 0.046 | 0.046 | 1277.5 | 7.7%
Nd | 386.341 | 16590.7 | Bi | 386.39 | 0.049 | 0.049 | 0.3 | 0.001808%
Nd | 386.341 | 16590.7 | Co | 386.396 | 0.055 | 0.055 | 0.8 | 0.004822%
Nd | 386.341 | 16590.7 | Sm | 386.405 | 0.064 | 0.064 | 336.1 | 2.026%
Nd | 386.341 | 16590.7 | Ca | 386.409 | 0.068 | 0.068 | 3470.3 | 20.92%
Nd | 386.341 | 16590.7 | Mo | 386.41 | 0.069 | 0.069 | 13288.9 | 80.1%
Nd | 386.341 | 16590.7 | W | 386.434 | 0.093 | 0.093 | 25.3 | 0.1525%
Nd | 386.341 | 16590.7 | Zr | 386.434 | 0.093 | 0.093 | 329.6 | 1.987%
Nd | 386.341 | 16590.7 | U | 386.447 | 0.106 | 0.106 | 241.4 | 1.455%
Nd | 386.341 | 16590.7 | La | 386.449 | 0.108 | 0.108 | 2361.2 | 14.23%
Nd | 386.341 | 16590.7 | Hf | 386.475 | 0.134 | 0.134 | 416.6 | 2.511%
Nd | 386.341 | 16590.7 | Er | 386.48 | 0.139 | 0.139 | 2571.8 | 15.5% | Y
Nd | 386.341 | 16590.7 | V | 386.486 | 0.145 | 0.145 | 1214.6 | 7.321%
Nd | 395.114 | 10000.9 | La | 394.91 | 0.204 | 0.204 | 114995.4 | 1150%
Nd | 395.114 | 10000.9 | Gd | 394.924 | 0.19 | 0.19 | 351.1 | 3.511% | Y
Nd | 395.114 | 10000.9 | Tm | 394.927 | 0.187 | 0.187 | 211.8 | 2.118% | Y
Nd | 395.114 | 10000.9 | Nb | 394.933 | 0.181 | 0.181 | 186.7 | 1.867%
Nd | 395.114 | 10000.9 | Ce | 394.94 | 0.174 | 0.174 | 503.7 | 5.037% | Y
Nd | 395.114 | 10000.9 | Ru | 394.942 | 0.172 | 0.172 | 6.6 | 0.06599%
Nd | 395.114 | 10000.9 | Pr | 394.943 | 0.171 | 0.171 | 3845.4 | 38.45%
Nd | 395.114 | 10000.9 | Cr | 394.959 | 0.155 | 0.155 | 27 | 0.27%
Nd | 395.114 | 10000.9 | Os | 394.978 | 0.136 | 0.136 | 0.4 | 0.004%
Nd | 395.114 | 10000.9 | Fe | 394.995 | 0.119 | 0.119 | 12.6 | 0.126%
Nd | 395.114 | 10000.9 | Ru | 395.022 | 0.092 | 0.092 | 80.4 | 0.8039%
Nd | 395.114 | 10000.9 | Y | 395.035 | 0.079 | 0.079 | 49398.2 | 493.9% | Y
Nd | 395.114 | 10000.9 | Dy | 395.039 | 0.075 | 0.075 | 1497.7 | 14.98% | Y
Nd | 395.114 | 10000.9 | Th | 395.039 | 0.075 | 0.075 | 659 | 6.589%
Nd | 395.114 | 10000.9 | Ce | 395.043 | 0.071 | 0.071 | 671.6 | 6.715% | Y
Nd | 395.114 | 10000.9 | Re | 395.063 | 0.051 | 0.051 | 2.4 | 0.024%
Nd | 395.114 | 10000.9 | Eu | 395.076 | 0.038 | 0.038 | 53.4 | 0.534%
Nd | 395.114 | 10000.9 | Ce | 395.081 | 0.033 | 0.033 | 223.1 | 2.231% | Y
Nd | 395.114 | 10000.9 | Mo | 395.106 | 0.008 | 0.008 | 6.9 | 0.06899%
Nd | 395.114 | 10000.9 | Th | 395.111 | 0.003 | 0.003 | 157.1 | 1.571%
Nd | 395.114 | 10000.9 | Fe | 395.116 | 0.002 | 0.002 | 15 | 0.15%
Nd | 395.114 | 10000.9 | Ru | 395.122 | 0.008 | 0.008 | 8.1 | 0.08099%
Nd | 395.114 | 10000.9 | Eu | 395.133 | 0.019 | 0.019 | 20.1 | 0.201%
Nd | 395.114 | 10000.9 | U | 395.147 | 0.033 | 0.033 | 106.3 | 1.063%
Nd | 395.114 | 10000.9 | Th | 395.152 | 0.038 | 0.038 | 1203.5 | 12.03%
Nd | 395.114 | 10000.9 | Y | 395.159 | 0.045 | 0.045 | 1123.3 | 11.23% | Y
Nd | 395.114 | 10000.9 | Ce | 395.162 | 0.048 | 0.048 | 357.3 | 3.573% | Y
Nd | 395.114 | 10000.9 | Co | 395.172 | 0.058 | 0.058 | 27 | 0.27%
Nd | 395.114 | 10000.9 | Hf | 395.182 | 0.068 | 0.068 | 91.5 | 0.9149%
Nd | 395.114 | 10000.9 | Ir | 395.195 | 0.081 | 0.081 | 9.5 | 0.09499%
Nd | 395.114 | 10000.9 | V | 395.197 | 0.083 | 0.083 | 1462.3 | 14.62%
Nd | 395.114 | 10000.9 | Gd | 395.2 | 0.086 | 0.086 | 1106.4 | 11.06% | Y
Nd | 395.114 | 10000.9 | Nd | 395.219 | 0.105 | 0.105 | 5045.4 | 50.45% | Y
Nd | 395.114 | 10000.9 | Nb | 395.227 | 0.113 | 0.113 | 430.6 | 4.306%
Nd | 395.114 | 10000.9 | Co | 395.232 | 0.118 | 0.118 | 5.5 | 0.055%
Nd | 395.114 | 10000.9 | W | 395.252 | 0.138 | 0.138 | 8.3 | 0.08299%
Nd | 395.114 | 10000.9 | Ce | 395.253 | 0.139 | 0.139 | 7908.5 | 79.08% | Y
Nd | 395.114 | 10000.9 | Ir | 395.262 | 0.148 | 0.148 | 23 | 0.23%
Nd | 395.114 | 10000.9 | Ru | 395.269 | 0.155 | 0.155 | 44.2 | 0.442%
Nd | 396.31 | 14235.7 | W | 396.176 | 0.134 | 0.134 | 0.8 | 0.00562%
Nd | 396.31 | 14235.7 | Dy | 396.18 | 0.13 | 0.13 | 31.7 | 0.2227% | Y
Nd | 396.31 | 14235.7 | Sm | 396.181 | 0.129 | 0.129 | 884.2 | 6.211%
Nd | 396.31 | 14235.7 | Th | 396.197 | 0.113 | 0.113 | 35.1 | 0.2466%
Nd | 396.31 | 14235.7 | U | 396.197 | 0.113 | 0.113 | 49 | 0.3442%
Nd | 396.31 | 14235.7 | Ce | 396.208 | 0.102 | 0.102 | 1036 | 7.277% | Y
Nd | 396.31 | 14235.7 | Gd | 396.211 | 0.099 | 0.099 | 300 | 2.107% | Y
Nd | 396.31 | 14235.7 | Sm | 396.213 | 0.097 | 0.097 | 464.2 | 3.261%
Nd | 396.31 | 14235.7 | Nd | 396.221 | 0.089 | 0.089 | 3097.7 | 21.76% | Y
Nd | 396.31 | 14235.7 | Mn | 396.232 | 0.078 | 0.078 | 1 | 0.007025%
Nd | 396.31 | 14235.7 | W | 396.233 | 0.077 | 0.077 | 8.1 | 0.0569%
Nd | 396.31 | 14235.7 | Th | 396.242 | 0.068 | 0.068 | 210.7 | 1.48%
Nd | 396.31 | 14235.7 | Pr | 396.245 | 0.065 | 0.065 | 4149.1 | 29.15%
Nd | 396.31 | 14235.7 | Re | 396.248 | 0.062 | 0.062 | 28.1 | 0.1974%
Nd | 396.31 | 14235.7 | Dy | 396.259 | 0.051 | 0.051 | 156.9 | 1.102% | Y
Nd | 396.31 | 14235.7 | Ir | 396.278 | 0.032 | 0.032 | 25 | 0.1756%
Nd | 396.31 | 14235.7 | U | 396.279 | 0.031 | 0.031 | 172.1 | 1.209%
Nd | 396.31 | 14235.7 | Ti | 396.285 | 0.025 | 0.025 | 371.7 | 2.611%
Nd | 396.31 | 14235.7 | Ce | 396.29 | 0.02 | 0.02 | 91.6 | 0.6435% | Y
Nd | 396.31 | 14235.7 | Sm | 396.302 | 0.008 | 0.008 | 5820 | 40.88%
Nd | 396.31 | 14235.7 | Fe | 396.31 | 0 | 0 | 11.3 | 0.07938%
Nd | 396.31 | 14235.7 | Dy | 396.317 | 0.007 | 0.007 | 138.3 | 0.9715% | Y
Nd | 396.31 | 14235.7 | Er | 396.336 | 0.026 | 0.026 | 612 | 4.299% | Y
Nd | 396.31 | 14235.7 | Ce | 396.337 | 0.027 | 0.027 | 506.9 | 3.561% | Y
Nd | 396.31 | 14235.7 | Th | 396.347 | 0.037 | 0.037 | 244.2 | 1.715%
Nd | 396.31 | 14235.7 | Os | 396.362 | 0.052 | 0.052 | 8.9 | 0.06252%
Nd | 396.31 | 14235.7 | Gd | 396.365 | 0.055 | 0.055 | 1603.7 | 11.27% | Y
Nd | 396.31 | 14235.7 | Cr | 396.369 | 0.059 | 0.059 | 1026.5 | 7.211%
Nd | 396.31 | 14235.7 | Zr | 396.379 | 0.069 | 0.069 | 48.9 | 0.3435%
Nd | 396.31 | 14235.7 | Dy | 396.381 | 0.071 | 0.071 | 423.6 | 2.976% | Y
Nd | 396.31 | 14235.7 | Nd | 396.391 | 0.081 | 0.081 | 2709.7 | 19.03% | Y
Nd | 396.31 | 14235.7 | W | 396.408 | 0.098 | 0.098 | 11.1 | 0.07797%
Nd | 396.31 | 14235.7 | Ce | 396.418 | 0.108 | 0.108 | 1218.4 | 8.559% | Y
Nd | 396.31 | 14235.7 | U | 396.421 | 0.111 | 0.111 | 206.4 | 1.45%
Nd | 396.31 | 14235.7 | Pr | 396.426 | 0.116 | 0.116 | 5052.8 | 35.49%
Nd | 396.31 | 14235.7 | Ti | 396.427 | 0.117 | 0.117 | 389.4 | 2.735%
Nd | 396.31 | 14235.7 | Nb | 396.428 | 0.118 | 0.118 | 161.1 | 1.132%
Nd | 396.31 | 14235.7 | Ce | 396.45 | 0.14 | 0.14 | 2056.5 | 14.45% | Y
Nd | 396.31 | 14235.7 | Er | 396.451 | 0.141 | 0.141 | 124.6 | 0.8753% | Y
Nd | 396.31 | 14235.7 | Rh | 396.454 | 0.144 | 0.144 | 15.6 | 0.1096%
Nd | 399.467 | 9733.8 | Mo | 399.305 | 0.162 | 0.162 | 3.3 | 0.0339%
Nd | 399.467 | 9733.8 | Pr | 399.316 | 0.151 | 0.151 | 314.2 | 3.228%
Nd | 399.467 | 9733.8 | Sm | 399.331 | 0.136 | 0.136 | 3673.1 | 37.74%
Nd | 399.467 | 9733.8 | Ba | 399.34 | 0.127 | 0.127 | 83.1 | 0.8537%
Nd | 399.467 | 9733.8 | Ru | 399.353 | 0.114 | 0.114 | 6.1 | 0.06267%
Nd | 399.467 | 9733.8 | Ho | 399.373 | 0.094 | 0.094 | 635.9 | 6.533% | Y
Nd | 399.467 | 9733.8 | Ce | 399.382 | 0.085 | 0.085 | 5005.5 | 51.42% | Y
Nd | 399.467 | 9733.8 | Mn | 399.384 | 0.083 | 0.083 | 1.5 | 0.01541%
Nd | 399.467 | 9733.8 | W | 399.391 | 0.076 | 0.076 | 42 | 0.4315%
Nd | 399.467 | 9733.8 | Eu | 399.393 | 0.074 | 0.074 | 243.9 | 2.506%
Nd | 399.467 | 9733.8 | Mo | 399.393 | 0.074 | 0.074 | 42 | 0.4315%
Nd | 399.467 | 9733.8 | Cr | 399.396 | 0.071 | 0.071 | 12.3 | 0.1264%
Nd | 399.467 | 9733.8 | Ho | 399.404 | 0.063 | 0.063 | 39.6 | 0.4068% | Y
Nd | 399.467 | 9733.8 | Fe | 399.411 | 0.056 | 0.056 | 2 | 0.02055%
Nd | 399.467 | 9733.8 | Gd | 399.416 | 0.051 | 0.051 | 2318.1 | 23.81% | Y
Nd | 399.467 | 9733.8 | U | 399.429 | 0.038 | 0.038 | 123.2 | 1.266%
Nd | 399.467 | 9733.8 | Co | 399.453 | 0.014 | 0.014 | 75 | 0.7705%
Nd | 399.467 | 9733.8 | Th | 399.455 | 0.012 | 0.012 | 2787.5 | 28.64%
Nd | 399.467 | 9733.8 | Ce | 399.458 | 0.009 | 0.009 | 460.2 | 4.728% | Y
Nd | 399.467 | 9733.8 | W | 399.458 | 0.009 | 0.009 | 3.9 | 0.04007%
Nd | 399.467 | 9733.8 | Pr | 399.479 | 0.012 | 0.012 | 791 | 8.126%
Nd | 399.467 | 9733.8 | Er | 399.485 | 0.018 | 0.018 | 149.8 | 1.539% | Y
Nd | 399.467 | 9733.8 | Os | 399.493 | 0.026 | 0.026 | 0.3 | 0.003082%
Nd | 399.467 | 9733.8 | U | 399.498 | 0.031 | 0.031 | 308.3 | 3.167%
Nd | 399.467 | 9733.8 | Nd | 399.524 | 0.057 | 0.057 | 895.9 | 9.204% | Y
Nd | 399.467 | 9733.8 | Er | 399.526 | 0.059 | 0.059 | 314.5 | 3.231% | Y
Nd | 399.467 | 9733.8 | Co | 399.53 | 0.063 | 0.063 | 1435 | 14.74%
Nd | 399.467 | 9733.8 | Ce | 399.542 | 0.075 | 0.075 | 155.4 | 1.596% | Y
Nd | 399.467 | 9733.8 | Rh | 399.56 | 0.093 | 0.093 | 48.2 | 0.4952%
Nd | 399.467 | 9733.8 | La | 399.575 | 0.108 | 0.108 | 61003.2 | 626.7%
Nd | 399.467 | 9733.8 | Pr | 399.583 | 0.116 | 0.116 | 1596.3 | 16.4%
Nd | 399.467 | 9733.8 | U | 399.597 | 0.13 | 0.13 | 133.3 | 1.369%
Nd | 399.467 | 9733.8 | Eu | 399.598 | 0.131 | 0.131 | 242.8 | 2.494%
Nd | 399.467 | 9733.8 | Fe | 399.598 | 0.131 | 0.131 | 3.1 | 0.03185%
Nd | 399.467 | 9733.8 | Ru | 399.598 | 0.131 | 0.131 | 447 | 4.592%
Nd | 399.467 | 9733.8 | Th | 399.606 | 0.139 | 0.139 | 1656 | 17.01%
Nd | 399.467 | 9733.8 | Mn | 399.608 | 0.141 | 0.141 | 27 | 0.2774%
Nd | 399.467 | 9733.8 | Ho | 399.615 | 0.148 | 0.148 | 108.4 | 1.114% | Y
Nd | 401.224 | 21334.9 | Tb | 401.004 | 0.22 | 0.22 | 73 | 0.3422%
Nd | 401.224 | 21334.9 | Dy | 401.006 | 0.218 | 0.218 | 303.9 | 1.424% | Y
Nd | 401.224 | 21334.9 | Co | 401.007 | 0.217 | 0.217 | 1.3 | 0.006093%
Nd | 401.224 | 21334.9 | Ce | 401.014 | 0.21 | 0.21 | 358.3 | 1.679% | Y
Nd | 401.224 | 21334.9 | W | 401.038 | 0.186 | 0.186 | 42 | 0.1969%
Nd | 401.224 | 21334.9 | Nd | 401.045 | 0.179 | 0.179 | 470.4 | 2.205% | Y
Nd | 401.224 | 21334.9 | Pr | 401.06 | 0.164 | 0.164 | 2390.3 | 11.2%
Nd | 401.224 | 21334.9 | Nd | 401.106 | 0.118 | 0.118 | 801.4 | 3.756% | Y
Nd | 401.224 | 21334.9 | Dy | 401.128 | 0.096 | 0.096 | 752.7 | 3.528% | Y
Nd | 401.224 | 21334.9 | U | 401.145 | 0.079 | 0.079 | 84.3 | 0.3951%
Nd | 401.224 | 21334.9 | Ce | 401.156 | 0.068 | 0.068 | 225.6 | 1.057% | Y
Nd | 401.224 | 21334.9 | Eu | 401.168 | 0.056 | 0.056 | 955.9 | 4.48%
Nd | 401.224 | 21334.9 | Sm | 401.172 | 0.052 | 0.052 | 143.7 | 0.6735%
Nd | 401.224 | 21334.9 | Th | 401.174 | 0.05 | 0.05 | 205.2 | 0.9618%
Nd | 401.224 | 21334.9 | Mn | 401.19 | 0.034 | 0.034 | 25 | 0.1172%
Nd | 401.224 | 21334.9 | La | 401.193 | 0.031 | 0.031 | 116.1 | 0.5442%
Nd | 401.224 | 21334.9 | Er | 401.196 | 0.028 | 0.028 | 69.8 | 0.3272% | Y
Nd | 401.224 | 21334.9 | Nb | 401.205 | 0.019 | 0.019 | 90 | 0.4218%
Nd | 401.224 | 21334.9 | Co | 401.214 | 0.01 | 0.01 | 1.2 | 0.005625%
Nd | 401.224 | 21334.9 | Zr | 401.224 | 0 | 0 | 41.3 | 0.1936%
Nd | 401.224 | 21334.9 | Re | 401.225 | 0.001 | 0.001 | 3.1 | 0.01453%
Nd | 401.224 | 21334.9 | Ti | 401.238 | 0.014 | 0.014 | 548.1 | 2.569%
Nd | 401.224 | 21334.9 | Ce | 401.239 | 0.015 | 0.015 | 6120.2 | 28.69% | Y
Nd | 401.224 | 21334.9 | Cr | 401.248 | 0.024 | 0.024 | 26.4 | 0.1237%
Nd | 401.224 | 21334.9 | Th | 401.249 | 0.025 | 0.025 | 54.7 | 0.2564%
Nd | 401.224 | 21334.9 | Er | 401.253 | 0.029 | 0.029 | 373 | 1.748% | Y
Nd | 401.224 | 21334.9 | Au | 401.257 | 0.033 | 0.033 | 0.7 | 0.003281%
Nd | 401.224 | 21334.9 | Nd | 401.27 | 0.046 | 0.046 | 1887.7 | 8.848% | Y
Nd | 401.224 | 21334.9 | Tb | 401.272 | 0.048 | 0.048 | 1900.1 | 8.906%
Nd | 401.224 | 21334.9 | Eu | 401.277 | 0.053 | 0.053 | 447.3 | 2.097%
Nd | 401.224 | 21334.9 | Ta | 401.318 | 0.094 | 0.094 | 9.7 | 0.04547%
Nd | 401.224 | 21334.9 | Nd | 401.322 | 0.098 | 0.098 | 649.1 | 3.042% | Y
Nd | 401.224 | 21334.9 | Nb | 401.326 | 0.102 | 0.102 | 21.1 | 0.0989%
Nd | 401.224 | 21334.9 | Pr | 401.337 | 0.113 | 0.113 | 685.5 | 3.213%
Nd | 401.224 | 21334.9 | Ru | 401.35 | 0.126 | 0.126 | 44 | 0.2062%
Nd | 401.224 | 21334.9 | Gd | 401.379 | 0.155 | 0.155 | 1076 | 5.043% | Y
Nd | 401.224 | 21334.9 | Fe | 401.383 | 0.159 | 0.159 | 17 | 0.07968%
Nd | 401.224 | 21334.9 | Co | 401.394 | 0.17 | 0.17 | 5.7 | 0.02672%
Nd | 401.224 | 21334.9 | U | 401.416 | 0.192 | 0.192 | 104.9 | 0.4917%
Nd | 406.108 | 20406.9 | Gd | 405.936 | 0.172 | 0.172 | 633.6 | 3.105% | Y
Nd | 406.108 | 20406.9 | Ce | 405.938 | 0.17 | 0.17 | 64.2 | 0.3146% | Y
Nd | 406.108 | 20406.9 | Mn | 405.939 | 0.169 | 0.169 | 32 | 0.1568%
Nd | 406.108 | 20406.9 | Nb | 405.95 | 0.158 | 0.158 | 226.1 | 1.108%
Nd | 406.108 | 20406.9 | Er | 405.976 | 0.132 | 0.132 | 1651.4 | 8.092% | Y
Nd | 406.108 | 20406.9 | Gd | 405.987 | 0.121 | 0.121 | 50.4 | 0.247% | Y
Nd | 406.108 | 20406.9 | Th | 405.989 | 0.119 | 0.119 | 142.7 | 0.6993%
Nd | 406.108 | 20406.9 | Y | 405.994 | 0.114 | 0.114 | 98.8 | 0.4841% | Y
Nd | 406.108 | 20406.9 | Nd | 405.995 | 0.113 | 0.113 | 2488 | 12.19% | Y
Nd | 406.108 | 20406.9 | Gd | 405.997 | 0.111 | 0.111 | 50.4 | 0.247% | Y
Nd | 406.108 | 20406.9 | U | 406.01 | 0.098 | 0.098 | 116.6 | 0.5714%
Nd | 406.108 | 20406.9 | Ti | 406.026 | 0.082 | 0.082 | 87.5 | 0.4288%
Nd | 406.108 | 20406.9 | Ho | 406.031 | 0.077 | 0.077 | 304 | 1.49% | Y
Nd | 406.108 | 20406.9 | La | 406.035 | 0.073 | 0.073 | 147.3 | 0.7218%
Nd | 406.108 | 20406.9 | Tb | 406.037 | 0.071 | 0.071 | 195 | 0.9556%
Nd | 406.108 | 20406.9 | Ce | 406.047 | 0.061 | 0.061 | 762.5 | 3.736% | Y
Nd | 406.108 | 20406.9 | Dy | 406.057 | 0.051 | 0.051 | 306.5 | 1.502% | Y
Nd | 406.108 | 20406.9 | W | 406.07 | 0.038 | 0.038 | 5.3 | 0.02597%
Nd | 406.108 | 20406.9 | Nb | 406.078 | 0.03 | 0.03 | 64.2 | 0.3146%
Nd | 406.108 | 20406.9 | Tb | 406.087 | 0.021 | 0.021 | 1113 | 5.454%
Nd | 406.108 | 20406.9 | Sm | 406.105 | 0.003 | 0.003 | 358.8 | 1.758%
Nd | 406.108 | 20406.9 | Gd | 406.129 | 0.021 | 0.021 | 61.2 | 0.2999% | Y
Nd | 406.108 | 20406.9 | Pr | 406.132 | 0.024 | 0.024 | 386.3 | 1.893%
Nd | 406.108 | 20406.9 | Ta | 406.138 | 0.03 | 0.03 | 65 | 0.3185%
Nd | 406.108 | 20406.9 | Ce | 406.141 | 0.033 | 0.033 | 122.8 | 0.6018% | Y
Nd | 406.108 | 20406.9 | Zr | 406.151 | 0.043 | 0.043 | 76.9 | 0.3768%
Nd | 406.108 | 20406.9 | Tb | 406.158 | 0.05 | 0.05 | 316.3 | 1.55%
Nd | 406.108 | 20406.9 | Y | 406.166 | 0.058 | 0.058 | 101.1 | 0.4954% | Y
Nd | 406.108 | 20406.9 | Mn | 406.173 | 0.065 | 0.065 | 49.5 | 0.2426%
Nd | 406.108 | 20406.9 | U | 406.175 | 0.067 | 0.067 | 97.7 | 0.4788%
Nd | 406.108 | 20406.9 | Re | 406.186 | 0.078 | 0.078 | 2 | 0.009801%
Nd | 406.108 | 20406.9 | Nb | 406.198 | 0.09 | 0.09 | 285.6 | 1.4%
Nd | 406.108 | 20406.9 | Mo | 406.208 | 0.1 | 0.1 | 131.9 | 0.6464%
Nd | 406.108 | 20406.9 | Pb | 406.214 | 0.106 | 0.106 | 29.6 | 0.145%
Nd | 406.108 | 20406.9 | Ce | 406.222 | 0.114 | 0.114 | 2307 | 11.3% | Y
Nd | 406.108 | 20406.9 | Pr | 406.222 | 0.114 | 0.114 | 1436.9 | 7.041%
Nd | 406.108 | 20406.9 | Fe | 406.244 | 0.136 | 0.136 | 11.7 | 0.05733%
Nd | 406.108 | 20406.9 | U | 406.254 | 0.146 | 0.146 | 1224.1 | 5.998%
Nd | 406.108 | 20406.9 | Gd | 406.259 | 0.151 | 0.151 | 3226.9 | 15.81% | Y
Nd | 406.108 | 20406.9 | Cu | 406.264 | 0.156 | 0.156 | 101.2 | 0.4959%
Nd | 406.108 | 20406.9 | Pr | 406.281 | 0.173 | 0.173 | 13744.9 | 67.35%
Nd | 410.945 | 22075.9 | Rh | 410.749 | 0.196 | 0.196 | 13.9 | 0.06296%
Nd | 410.945 | 22075.9 | Zr | 410.755 | 0.19 | 0.19 | 429 | 1.943%
Nd | 410.945 | 22075.9 | Ce | 410.779 | 0.166 | 0.166 | 742 | 3.361% | Y
Nd | 410.945 | 22075.9 | Ru | 410.783 | 0.162 | 0.162 | 20 | 0.0906%
Nd | 410.945 | 22075.9 | Nd | 410.795 | 0.15 | 0.15 | 1367.6 | 6.195% | Y
Nd | 410.945 | 22075.9 | V | 410.82 | 0.125 | 0.125 | 46.5 | 0.2106%
Nd | 410.945 | 22075.9 | Ce | 410.825 | 0.12 | 0.12 | 277.2 | 1.256% | Y
Nd | 410.945 | 22075.9 | Pr | 410.827 | 0.118 | 0.118 | 509.3 | 2.307%
Nd | 410.945 | 22075.9 | Sm | 410.831 | 0.114 | 0.114 | 317 | 1.436%
Nd | 410.945 | 22075.9 | U | 410.835 | 0.11 | 0.11 | 64 | 0.2899%
Nd | 410.945 | 22075.9 | Zr | 410.838 | 0.107 | 0.107 | 80.4 | 0.3642%
Nd | 410.945 | 22075.9 | Gd | 410.839 | 0.106 | 0.106 | 4767 | 21.59% | Y
Nd | 410.945 | 22075.9 | Th | 410.842 | 0.103 | 0.103 | 5115.6 | 23.17%
Nd | 410.945 | 22075.9 | W | 410.853 | 0.092 | 0.092 | 42 | 0.1903%
Nd | 410.945 | 22075.9 | Ho | 410.862 | 0.083 | 0.083 | 621.1 | 2.813% | Y
Nd | 410.945 | 22075.9 | Ce | 410.872 | 0.073 | 0.073 | 231.8 | 1.05% | Y
Nd | 410.945 | 22075.9 | Fe | 410.906 | 0.039 | 0.039 | 1.5 | 0.006795%
Nd | 410.945 | 22075.9 | Nd | 410.907 | 0.038 | 0.038 | 10363 | 46.94% | Y
Nd | 410.945 | 22075.9 | Ca | 410.927 | 0.018 | 0.018 | 159.4 | 0.7221%
Nd | 410.945 | 22075.9 | Sm | 410.939 | 0.006 | 0.006 | 2161.1 | 9.789%
Nd | 410.945 | 22075.9 | Ce | 410.954 | 0.009 | 0.009 | 336 | 1.522% | Y
Nd | 410.945 | 22075.9 | Ru | 410.963 | 0.018 | 0.018 | 3.6 | 0.01631%
Nd | 410.945 | 22075.9 | W | 410.975 | 0.03 | 0.03 | 20.3 | 0.09196%
Nd | 410.945 | 22075.9 | V | 410.978 | 0.033 | 0.033 | 1136.8 | 5.15%
Nd | 410.945 | 22075.9 | La | 410.979 | 0.034 | 0.034 | 40.9 | 0.1853%
Nd | 410.945 | 22075.9 | Fe | 410.98 | 0.035 | 0.035 | 12.7 | 0.05753%
Nd | 410.945 | 22075.9 | Co | 411.006 | 0.061 | 0.061 | 5.6 | 0.02537%
Nd | 410.945 | 22075.9 | Zr | 411.006 | 0.061 | 0.061 | 374.6 | 1.697%
Nd | 410.945 | 22075.9 | Sm | 411.018 | 0.073 | 0.073 | 1349.5 | 6.113%
Nd | 410.945 | 22075.9 | Ce | 411.038 | 0.093 | 0.093 | 2104.5 | 9.533% | Y
Nd | 410.945 | 22075.9 | Th | 411.051 | 0.106 | 0.106 | 659.6 | 2.988%
Nd | 410.945 | 22075.9 | Co | 411.053 | 0.108 | 0.108 | 120.1 | 0.544%
Nd | 410.945 | 22075.9 | W | 411.056 | 0.111 | 0.111 | 75 | 0.3397%
Nd | 410.945 | 22075.9 | Gd | 411.06 | 0.115 | 0.115 | 1308.8 | 5.929% | Y
Nd | 410.945 | 22075.9 | Y | 411.08 | 0.135 | 0.135 | 25.1 | 0.1137% | Y
Nd | 410.945 | 22075.9 | U | 411.083 | 0.138 | 0.138 | 129.5 | 0.5866%
Nd | 410.945 | 22075.9 | Re | 411.089 | 0.144 | 0.144 | 11.7 | 0.053%
Nd | 410.945 | 22075.9 | Mn | 411.09 | 0.145 | 0.145 | 40.7 | 0.1844%
Nd | 410.945 | 22075.9 | Cr | 411.094 | 0.149 | 0.149 | 38.5 | 0.1744%
Nd | 430.357 | 24740.7 | Y | 430.051 | 0.306 | 0.306 | 183.7 | 0.7425% | Y
Nd | 430.357 | 24740.7 | Nb | 430.098 | 0.259 | 0.259 | 268.1 | 1.084%
Nd | 430.357 | 24740.7 | V | 430.113 | 0.244 | 0.244 | 25.4 | 0.1027%
Nd | 430.357 | 24740.7 | Cr | 430.118 | 0.239 | 0.239 | 21 | 0.08488%
Nd | 430.357 | 24740.7 | Nd | 430.12 | 0.237 | 0.237 | 743.9 | 3.007% | Y
Nd | 430.357 | 24740.7 | U | 430.146 | 0.211 | 0.211 | 306 | 1.237%
Nd | 430.357 | 24740.7 | Er | 430.16 | 0.197 | 0.197 | 1386.6 | 5.605% | Y
Nd | 430.357 | 24740.7 | Ir | 430.161 | 0.196 | 0.196 | 20.1 | 0.08124%
Nd | 430.357 | 24740.7 | Zr | 430.184 | 0.173 | 0.173 | 470.6 | 1.902%
Nd | 430.357 | 24740.7 | Ti | 430.191 | 0.166 | 0.166 | 1457.2 | 5.89%
Nd | 430.357 | 24740.7 | W | 430.21 | 0.147 | 0.147 | 348.9 | 1.41%
Nd | 430.357 | 24740.7 | Pr | 430.215 | 0.142 | 0.142 | 711 | 2.874%
Nd | 430.357 | 24740.7 | Y | 430.229 | 0.128 | 0.128 | 232.4 | 0.9393% | Y
Nd | 430.357 | 24740.7 | Ca | 430.253 | 0.104 | 0.104 | 2561.7 | 10.35%
Nd | 430.357 | 24740.7 | Ce | 430.265 | 0.092 | 0.092 | 70 | 0.2829% | Y
Nd | 430.357 | 24740.7 | Dy | 430.271 | 0.086 | 0.086 | 474 | 1.916% | Y
Nd | 430.357 | 24740.7 | La | 430.272 | 0.085 | 0.085 | 13.7 | 0.05537%
Nd | 430.357 | 24740.7 | Zr | 430.287 | 0.07 | 0.07 | 199.7 | 0.8072%
Nd | 430.357 | 24740.7 | Tb | 430.295 | 0.062 | 0.062 | 185.3 | 0.749%
Nd | 430.357 | 24740.7 | V | 430.351 | 0.006 | 0.006 | 21.3 | 0.08609%
Nd | 430.357 | 24740.7 | Pr | 430.361 | 0.004 | 0.004 | 1946.8 | 7.869%
Nd | 430.357 | 24740.7 | Er | 430.379 | 0.022 | 0.022 | 410.9 | 1.661% | Y
Nd | 430.357 | 24740.7 | Sm | 430.404 | 0.047 | 0.047 | 296.3 | 1.198%
Nd | 430.357 | 24740.7 | Re | 430.441 | 0.084 | 0.084 | 13.3 | 0.05376%
Nd | 430.357 | 24740.7 | Nd | 430.443 | 0.086 | 0.086 | 2806.7 | 11.34% | Y
Nd | 430.357 | 24740.7 | Gd | 430.459 | 0.102 | 0.102 | 1541.2 | 6.229% | Y
Nd | 430.357 | 24740.7 | Ca | 430.467 | 0.11 | 0.11 | 15.5 | 0.06265%
Nd | 430.357 | 24740.7 | Zr | 430.469 | 0.112 | 0.112 | 107.1 | 0.4329%
Nd | 430.357 | 24740.7 | Sm | 430.495 | 0.138 | 0.138 | 2076.4 | 8.393%
Nd | 430.357 | 24740.7 | Ce | 430.514 | 0.157 | 0.157 | 2870 | 11.6% | Y
Nd | 430.357 | 24740.7 | Eu | 430.525 | 0.168 | 0.168 | 1075.7 | 4.348%
Nd | 430.357 | 24740.7 | Sr | 430.544 | 0.187 | 0.187 | 17776.4 | 71.85%
Nd | 430.357 | 24740.7 | Cr | 430.545 | 0.188 | 0.188 | 9.5 | 0.0384%
Nd | 430.357 | 24740.7 | V | 430.547 | 0.19 | 0.19 | 22.4 | 0.09054%
Nd | 430.357 | 24740.7 | Sc | 430.571 | 0.214 | 0.214 | 7818.6 | 31.6%
Nd | 430.357 | 24740.7 | Pr | 430.575 | 0.218 | 0.218 | 7805.1 | 31.55%
Nd | 430.357 | 24740.7 | Ti | 430.591 | 0.234 | 0.234 | 3140.6 | 12.69%
Nd | 430.357 | 24740.7 | Yb | 430.596 | 0.239 | 0.239 | 38.8 | 0.1568% | Y
Nd | 430.357 | 24740.7 | V | 430.621 | 0.264 | 0.264 | 147.2 | 0.595%
Nd | 430.357 | 24740.7 | Nb | 430.627 | 0.27 | 0.27 | 21.4 | 0.0865%
Ni | 216.555 | 6350 | Fe | 216.386 | 0.169 | 0.169 | 3.9 | 0.06142%
Ni | 216.555 | 6350 | W | 216.388 | 0.167 | 0.167 | 271.7 | 4.279%
Ni | 216.555 | 6350 | Se | 216.416 | 0.139 | 0.139 | 44 | 0.6929%
Ni | 216.555 | 6350 | Fe | 216.434 | 0.121 | 0.121 | 20.2 | 0.3181%
Ni | 216.555 | 6350 | Fe | 216.455 | 0.1 | 0.1 | 11.6 | 0.1827%
Ni | 216.555 | 6350 | Cr | 216.466 | 0.089 | 0.089 | 7.2 | 0.1134%
Ni | 216.555 | 6350 | Os | 216.485 | 0.07 | 0.07 | 28.4 | 0.4472%
Ni | 216.555 | 6350 | Ta | 216.501 | 0.054 | 0.054 | 271.7 | 4.279%
Ni | 216.555 | 6350 | Cu | 216.51 | 0.045 | 0.045 | 1914.3 | 30.15%
Ni | 216.555 | 6350 | Mo | 216.517 | 0.038 | 0.038 | 6.7 | 0.1055%
Ni | 216.555 | 6350 | Pd | 216.519 | 0.036 | 0.036 | 6 | 0.09449%
Ni | 216.555 | 6350 | Pt | 216.521 | 0.034 | 0.034 | 111.4 | 1.754%
Ni | 216.555 | 6350 | Hf | 216.523 | 0.032 | 0.032 | 3.1 | 0.04882%
Ni | 216.555 | 6350 | W | 216.526 | 0.029 | 0.029 | 23.1 | 0.3638%
Ni | 216.555 | 6350 | Pd | 216.529 | 0.026 | 0.026 | 1.5 | 0.02362%
Ni | 216.555 | 6350 | Ta | 216.529 | 0.026 | 0.026 | 17.1 | 0.2693%
Ni | 216.555 | 6350 | Cr | 216.531 | 0.024 | 0.024 | 0.4 | 0.006299%
Ni | 216.555 | 6350 | Re | 216.542 | 0.013 | 0.013 | 22.3 | 0.3512%
Ni | 216.555 | 6350 | Ta | 216.545 | 0.01 | 0.01 | 8.7 | 0.137%
Ni | 216.555 | 6350 | As | 216.552 | 0.003 | 0.003 | 25.3 | 0.3984%
Ni | 216.555 | 6350 | Pd | 216.555 | 0 | 0 | 3.4 | 0.05354%
Ni | 216.555 | 6350 | W | 216.555 | 0 | 0 | 10.1 | 0.1591%
Ni | 216.555 | 6350 | Mn | 216.56 | 0.005 | 0.005 | 22 | 0.3465%
Ni | 216.555 | 6350 | Re | 216.565 | 0.01 | 0.01 | 17 | 0.2677%
Ni | 216.555 | 6350 | W | 216.568 | 0.013 | 0.013 | 3.6 | 0.05669%
Ni | 216.555 | 6350 | Mo | 216.58 | 0.025 | 0.025 | 51.4 | 0.8094%
Ni | 216.555 | 6350 | Fe | 216.586 | 0.031 | 0.031 | 14.2 | 0.2236%
Ni | 216.555 | 6350 | Re | 216.59 | 0.035 | 0.035 | 8 | 0.126%
Ni | 216.555 | 6350 | Co | 216.592 | 0.037 | 0.037 | 0.2 | 0.00315%
Ni | 216.555 | 6350 | Pt | 216.596 | 0.041 | 0.041 | 3.6 | 0.05669%
Ni | 216.555 | 6350 | Sr | 216.596 | 0.041 | 0.041 | 11165 | 175.8%
Ni | 216.555 | 6350 | Ag | 216.603 | 0.048 | 0.048 | 0.3 | 0.004724%
Ni | 216.555 | 6350 | Ni | 216.615 | 0.06 | 0.06 | 17.1 | 0.2693%
Ni | 216.555 | 6350 | V | 216.618 | 0.063 | 0.063 | 7 | 0.1102%
Ni | 216.555 | 6350 | V | 216.621 | 0.066 | 0.066 | 0.7 | 0.01102%
Ni | 216.555 | 6350 | Fe | 216.623 | 0.068 | 0.068 | 1.9 | 0.02992%
Ni | 216.555 | 6350 | Ru | 216.623 | 0.068 | 0.068 | 21.4 | 0.337%
Ni | 216.555 | 6350 | W | 216.632 | 0.077 | 0.077 | 1334.7 | 21.02%
Ni | 216.555 | 6350 | Cr | 216.676 | 0.121 | 0.121 | 18.4 | 0.2898%
Ni | 216.555 | 6350 | Fe | 216.677 | 0.122 | 0.122 | 439.5 | 6.921%
Ni | 217.467 | 3940.4 | Os | 217.167 | 0.3 | 0.3 | 21 | 0.5329%
Ni | 217.467 | 3940.4 | Cu | 217.183 | 0.284 | 0.284 | 10 | 0.2538%
Ni | 217.467 | 3940.4 | Ta | 217.207 | 0.26 | 0.26 | 136.7 | 3.469%
Ni | 217.467 | 3940.4 | Ir | 217.221 | 0.246 | 0.246 | 43.6 | 1.106%
Ni | 217.467 | 3940.4 | Fe | 217.258 | 0.209 | 0.209 | 5.1 | 0.1294%
Ni | 217.467 | 3940.4 | V | 217.276 | 0.191 | 0.191 | 1.2 | 0.03045%
Ni | 217.467 | 3940.4 | Co | 217.287 | 0.18 | 0.18 | 8.4 | 0.2132%
Ni | 217.467 | 3940.4 | Mo | 217.292 | 0.175 | 0.175 | 251.9 | 6.393%
Ni | 217.467 | 3940.4 | Hf | 217.296 | 0.171 | 0.171 | 26.9 | 0.6827%
Ni | 217.467 | 3940.4 | Ir | 217.3 | 0.167 | 0.167 | 9.7 | 0.2462%
Ni | 217.467 | 3940.4 | V | 217.315 | 0.152 | 0.152 | 22.5 | 0.571%
Ni | 217.467 | 3940.4 | Fe | 217.321 | 0.146 | 0.146 | 5 | 0.1269%
Ni | 217.467 | 3940.4 | Co | 217.33 | 0.137 | 0.137 | 54.3 | 1.378%
Ni | 217.467 | 3940.4 | Hf | 217.342 | 0.125 | 0.125 | 103.2 | 2.619%
Ni | 217.467 | 3940.4 | Ni | 217.354 | 0.113 | 0.113 | 12.1 | 0.3071%
Ni | 217.467 | 3940.4 | W | 217.355 | 0.112 | 0.112 | 340.6 | 8.644%
Ni | 217.467 | 3940.4 | Co | 217.395 | 0.072 | 0.072 | 39.4 | 0.9999%
Ni | 217.467 | 3940.4 | Al | 217.407 | 0.06 | 0.06 | 142 | 3.604%
Ni | 217.467 | 3940.4 | Co | 217.459 | 0.008 | 0.008 | 155.4 | 3.944%
Ni | 217.467 | 3940.4 | Pt | 217.468 | 0.001 | 0.001 | 1334.8 | 33.87%
Ni | 217.467 | 3940.4 | Co | 217.492 | 0.025 | 0.025 | 5.1 | 0.1294%
Ni | 217.467 | 3940.4 | Be | 217.51 | 0.043 | 0.043 | 1710.6 | 43.41%
Ni | 217.467 | 3940.4 | Ni | 217.514 | 0.047 | 0.047 | 2439.4 | 61.91%
Ni | 217.467 | 3940.4 | Ir | 217.525 | 0.058 | 0.058 | 147.5 | 3.743%
Ni | 217.467 | 3940.4 | Hf | 217.535 | 0.068 | 0.068 | 525 | 13.32%
Ni | 217.467 | 3940.4 | Fe | 217.545 | 0.078 | 0.078 | 46.3 | 1.175%
Ni | 217.467 | 3940.4 | W | 217.549 | 0.082 | 0.082 | 56.4 | 1.431%
Ni | 217.467 | 3940.4 | Pb | 217.558 | 0.091 | 0.091 | 45 | 1.142%
Ni | 217.467 | 3940.4 | Sb | 217.582 | 0.115 | 0.115 | 1973.8 | 50.09%
Ni | 217.467 | 3940.4 | Nb | 217.584 | 0.117 | 0.117 | 288.3 | 7.317%
Ni | 217.467 | 3940.4 | Re | 217.62 | 0.153 | 0.153 | 268.5 | 6.814%
Ni | 217.467 | 3940.4 | As | 217.627 | 0.16 | 0.16 | 0.4 | 0.01015%
Ni | 217.467 | 3940.4 | Nb | 217.676 | 0.209 | 0.209 | 670.3 | 17.01%
Ni | 217.467 | 3940.4 | Fe | 217.684 | 0.217 | 0.217 | 5.4 | 0.137%
Ni | 217.467 | 3940.4 | V | 217.7 | 0.233 | 0.233 | 28.2 | 0.7157%
Ni | 217.467 | 3940.4 | Ni | 217.709 | 0.242 | 0.242 | 138.9 | 3.525%
Ni | 217.467 | 3940.4 | V | 217.724 | 0.257 | 0.257 | 17 | 0.4314%
Ni | 217.467 | 3940.4 | Ni | 217.736 | 0.269 | 0.269 | 131.5 | 3.337%
Ni | 217.467 | 3940.4 | W | 217.755 | 0.288 | 0.288 | 123.97 | 3.146%
Ni | 221.648 | 7884.3 | Ta | 221.434 | 0.214 | 0.214 | 92.8 | 1.177%
Ni | 221.648 | 7884.3 | Ta | 221.453 | 0.195 | 0.195 | 35.3 | 0.4477%
Ni | 221.648 | 7884.3 | Cu | 221.458 | 0.19 | 0.19 | 922.2 | 11.7%
Ni | 221.648 | 7884.3 | Os | 221.476 | 0.172 | 0.172 | 3.7 | 0.04693%
Ni | 221.648 | 7884.3 | Ba | 221.477 | 0.171 | 0.171 | 30.6 | 0.3881%
Ni | 221.648 | 7884.3 | Co | 221.479 | 0.169 | 0.169 | 153.9 | 1.952%
Ni | 221.648 | 7884.3 | W | 221.48 | 0.168 | 0.168 | 47.5 | 0.6025%
Ni | 221.648 | 7884.3 | Cr | 221.506 | 0.142 | 0.142 | 10.1 | 0.1281%
Ni | 221.648 | 7884.3 | W | 221.534 | 0.114 | 0.114 | 43.1 | 0.5467%
Ni | 221.648 | 7884.3 | Ta | 221.56 | 0.088 | 0.088 | 465.3 | 5.902%
Ni | 221.648 | 7884.3 | Cu | 221.566 | 0.082 | 0.082 | 191.9 | 2.434%
Ni | 221.648 | 7884.3 | W | 221.602 | 0.046 | 0.046 | 408.3 | 5.179%
Ni | 221.648 | 7884.3 | Ir | 221.603 | 0.045 | 0.045 | 11 | 0.1395%
Ni | 221.648 | 7884.3 | V | 221.605 | 0.043 | 0.043 | 20.2 | 0.2562%
Ni | 221.648 | 7884.3 | Ce | 221.625 | 0.023 | 0.023 | 8 | 0.1015% | Y
Ni | 221.648 | 7884.3 | W | 221.627 | 0.021 | 0.021 | 10.8 | 0.137%
Ni | 221.648 | 7884.3 | Cr | 221.631 | 0.017 | 0.017 | 25 | 0.3171%
Ni | 221.648 | 7884.3 | Co | 221.635 | 0.013 | 0.013 | 3.7 | 0.04693%
Ni | 221.648 | 7884.3 | W | 221.641 | 0.007 | 0.007 | 41.2 | 0.5226%
Ni | 221.648 | 7884.3 | Co | 221.645 | 0.003 | 0.003 | 6.7 | 0.08498%
Ni | 221.648 | 7884.3 | Mo | 221.659 | 0.011 | 0.011 | 1.8 | 0.02283%
Ni | 221.648 | 7884.3 | Cr | 221.663 | 0.015 | 0.015 | 0.1 | 0.001268%
Ni | 221.648 | 7884.3 | Si | 221.667 | 0.019 | 0.019 | 1144.4 | 14.51%
Ni | 221.648 | 7884.3 | Th | 221.675 | 0.027 | 0.027 | 3.7 | 0.04693%
Ni | 221.648 | 7884.3 | Ce | 221.688 | 0.04 | 0.04 | 1.5 | 0.01903% | Y
Ni | 221.648 | 7884.3 | Ru | 221.692 | 0.044 | 0.044 | 1.2 | 0.01522%
Ni | 221.648 | 7884.3 | Co | 221.729 | 0.081 | 0.081 | 31.8 | 0.4033%
Ni | 221.648 | 7884.3 | Ni | 221.777 | 0.129 | 0.129 | 2 | 0.02537%
Ni | 221.648 | 7884.3 | Ta | 221.782 | 0.134 | 0.134 | 121.9 | 1.546%
Ni | 221.648 | 7884.3 | Si | 221.806 | 0.158 | 0.158 | 123.2 | 1.563%
Ni | 221.648 | 7884.3 | Cu | 221.811 | 0.163 | 0.163 | 1325.6 | 16.81%
Ni | 221.648 | 7884.3 | V | 221.825 | 0.177 | 0.177 | 1.5 | 0.01903%
Ni | 221.648 | 7884.3 | Os | 221.83 | 0.182 | 0.182 | 1.9 | 0.0241%
Ni | 221.648 | 7884.3 | Hf | 221.836 | 0.188 | 0.188 | 13.5 | 0.1712%
Ni | 221.648 | 7884.3 | Ru | 221.856 | 0.208 | 0.208 | 84.4 | 1.07%
Ni | 221.648 | 7884.3 | Co | 221.881 | 0.233 | 0.233 | 1 | 0.01268%
Ni | 221.648 | 7884.3 | Si | 221.892 | 0.244 | 0.244 | 8.1 | 0.1027%
Ni | 221.648 | 7884.3 | Ir | 221.921 | 0.273 | 0.273 | 6.5 | 0.08244%
Ni | 221.648 | 7884.3 | Ta | 221.941 | 0.293 | 0.293 | 98.1 | 1.244%
Ni | 221.648 | 7884.3 | Fe | 221.989 | 0.341 | 0.341 | 11.57 | 0.1467%
Ni | 222.486 | 3688.9 | Ir | 222.107 | 0.379 | 0.379 | 124.4 | 3.372%
Ni | 222.486 | 3688.9 | Fe | 222.117 | 0.369 | 0.369 | 11.1 | 0.3009%
Ni | 222.486 | 3688.9 | Ti | 222.145 | 0.341 | 0.341 | 7.2 | 0.1952%
Ni | 222.486 | 3688.9 | Mn | 222.183 | 0.303 | 0.303 | 206.1 | 5.587%
Ni | 222.486 | 3688.9 | Ni | 222.194 | 0.292 | 0.292 | 16.2 | 0.4392%
Ni | 222.486 | 3688.9 | Sb | 222.198 | 0.288 | 0.288 | 8.5 | 0.2304%
Ni | 222.486 | 3688.9 | Pt | 222.261 | 0.225 | 0.225 | 54.1 | 1.467%
Ni | 222.486 | 3688.9 | Ge | 222.274 | 0.212 | 0.212 | 17 | 0.4608%
Ni | 222.486 | 3688.9 | V | 222.284 | 0.202 | 0.202 | 17 | 0.4608%
Ni | 222.486 | 3688.9 | Ni | 222.295 | 0.191 | 0.191 | 2731.9 | 74.06%
Ni | 222.486 | 3688.9 | V | 222.302 | 0.184 | 0.184 | 40 | 1.084%
Ni | 222.486 | 3688.9 | Ti | 222.319 | 0.167 | 0.167 | 47 | 1.274%
Ni | 222.486 | 3688.9 | Fe | 222.349 | 0.137 | 0.137 | 14.4 | 0.3904%
Ni | 222.486 | 3688.9 | Co | 222.407 | 0.079 | 0.079 | 14.2 | 0.3849%
Ni | 222.486 | 3688.9 | Hf | 222.426 | 0.06 | 0.06 | 20.1 | 0.5449%
Ni | 222.486 | 3688.9 | Ni | 222.436 | 0.05 | 0.05 | 195.8 | 5.308%
Ni | 222.486 | 3688.9 | Yb | 222.447 | 0.039 | 0.039 | 11361.1 | 308% | Y
Ni | 222.486 | 3688.9 | Ni | 222.451 | 0.035 | 0.035 | 45.6 | 1.236%
Ni | 222.486 | 3688.9 | Nb | 222.467 | 0.019 | 0.019 | 115.3 | 3.126%
Ni | 222.486 | 3688.9 | Ir | 222.48 | 0.006 | 0.006 | 20.7 | 0.5611%
Ni | 222.486 | 3688.9 | Sb | 222.493 | 0.007 | 0.007 | 34.8 | 0.9434%
Ni | 222.486 | 3688.9 | Ti | 222.511 | 0.025 | 0.025 | 13.9 | 0.3768%
Ni | 222.486 | 3688.9 | Si | 222.526 | 0.04 | 0.04 | 0.2 | 0.005422%
Ni | 222.486 | 3688.9 | Os | 222.527 | 0.041 | 0.041 | 19.7 | 0.534%
Ni | 222.486 | 3688.9 | Th | 222.527 | 0.041 | 0.041 | 22.2 | 0.6018%
Ni | 222.486 | 3688.9 | Co | 222.535 | 0.049 | 0.049 | 19.3 | 0.5232%
Ni | 222.486 | 3688.9 | Hf | 222.535 | 0.049 | 0.049 | 35.6 | 0.9651%
Ni | 222.486 | 3688.9 | V | 222.543 | 0.057 | 0.057 | 3 | 0.08133%
Ni | 222.486 | 3688.9 | Cu | 222.571 | 0.085 | 0.085 | 1129.5 | 30.62%
Ni | 222.486 | 3688.9 | W | 222.59 | 0.104 | 0.104 | 1783.3 | 48.34%
Ni | 222.486 | 3688.9 | Cr | 222.627 | 0.141 | 0.141 | 58.1 | 1.575%
Ni | 222.486 | 3688.9 | Ni | 222.633 | 0.147 | 0.147 | 2281.9 | 61.86%
Ni | 222.486 | 3688.9 | Re | 222.642 | 0.156 | 0.156 | 223.8 | 6.067%
Ni | 222.486 | 3688.9 | Cr | 222.647 | 0.161 | 0.161 | 5.3 | 0.1437%
Ni | 222.486 | 3688.9 | W | 222.656 | 0.17 | 0.17 | 255 | 6.913%
Ni | 222.486 | 3688.9 | W | 222.677 | 0.191 | 0.191 | 150.8 | 4.088%
Ni | 222.486 | 3688.9 | Ti | 222.679 | 0.193 | 0.193 | 8.6 | 0.2331%
Ni | 222.486 | 3688.9 | Os | 222.683 | 0.197 | 0.197 | 44 | 1.193%
Ni | 222.486 | 3688.9 | Ti | 222.714 | 0.228 | 0.228 | 828.3 | 22.45%
Ni | 222.486 | 3688.9 | Ta | 222.729 | 0.243 | 0.243 | 51.17 | 1.387%
Ni | 227.021 | 6337.5 | Fe | 226.759 | 0.262 | 0.262 | 161.3 | 2.545%
Ni | 227.021 | 6337.5 | Cr | 226.765 | 0.256 | 0.256 | 1.1 | 0.01736%
Ni | 227.021 | 6337.5 | Ti | 226.791 | 0.23 | 0.23 | 6.4 | 0.101%
Ni | 227.021 | 6337.5 | Cr | 226.813 | 0.208 | 0.208 | 1.4 | 0.02209%
Ni | 227.021 | 6337.5 | Fe | 226.814 | 0.207 | 0.207 | 41 | 0.6469%
Ni | 227.021 | 6337.5 | Nb | 226.852 | 0.169 | 0.169 | 386.4 | 6.097%
Ni | 227.021 | 6337.5 | Pt | 226.884 | 0.137 | 0.137 | 75.6 | 1.193%
Ni | 227.021 | 6337.5 | Fe | 226.887 | 0.134 | 0.134 | 5 | 0.0789%
Ni | 227.021 | 6337.5 | Ir | 226.89 | 0.131 | 0.131 | 55.8 | 0.8805%
Ni | 227.021 | 6337.5 | Sn | 226.893 | 0.128 | 0.128 | 343.3 | 5.417%
Ni | 227.021 | 6337.5 | Ti | 226.908 | 0.113 | 0.113 | 683.9 | 10.79%
Ni | 227.021 | 6337.5 | Al | 226.91 | 0.111 | 0.111 | 1247.9 | 19.69%
Ni | 227.021 | 6337.5 | Fe | 226.91 | 0.111 | 0.111 | 25 | 0.3945%
Ni | 227.021 | 6337.5 | Ta | 226.921 | 0.1 | 0.1 | 238.9 | 3.77%
Ni | 227.021 | 6337.5 | Os | 226.954 | 0.067 | 0.067 | 44 | 0.6943%
Ni | 227.021 | 6337.5 | Ta | 226.956 | 0.065 | 0.065 | 250.8 | 3.957%
Ni | 227.021 | 6337.5 | Mo | 226.971 | 0.05 | 0.05 | 785.8 | 12.4%
Ni | 227.021 | 6337.5 | Mn | 226.985 | 0.036 | 0.036 | 23.9 | 0.3771%
Ni | 227.021 | 6337.5 | Nb | 227.018 | 0.003 | 0.003 | 330.6 | 5.217%
Ni | 227.021 | 6337.5 | Os | 227.018 | 0.003 | 0.003 | 8.2 | 0.1294%
Ni | 227.021 | 6337.5 | W | 227.022 | 0.001 | 0.001 | 999.7 | 15.77%
Ni | 227.021 | 6337.5 | Fe | 227.086 | 0.065 | 0.065 | 27 | 0.426%
Ni | 227.021 | 6337.5 | Ta | 227.09 | 0.069 | 0.069 | 148.3 | 2.34%
Ni | 227.021 | 6337.5 | Sc | 227.094 | 0.073 | 0.073 | 35.8 | 0.5649%
Ni | 227.021 | 6337.5 | As | 227.136 | 0.115 | 0.115 | 5.9 | 0.0931%
Ni | 227.021 | 6337.5 | W | 227.139 | 0.118 | 0.118 | 14.4 | 0.2272%
Ni | 227.021 | 6337.5 | Ta | 227.185 | 0.164 | 0.164 | 1285 | 20.28%
Ni | 227.021 | 6337.5 | V | 227.185 | 0.164 | 0.164 | 42 | 0.6627%
Ni | 227.021 | 6337.5 | Ni | 227.195 | 0.174 | 0.174 | 27.6 | 0.4355%
Ni | 227.021 | 6337.5 | Fe | 227.207 | 0.186 | 0.186 | 16.4 | 0.2588%
Ni | 227.021 | 6337.5 | Ru | 227.21 | 0.189 | 0.189 | 136.7 | 2.157%
Ni | 227.021 | 6337.5 | Co | 227.226 | 0.205 | 0.205 | 143 | 2.256%
Ni | 227.021 | 6337.5 | Os | 227.254 | 0.233 | 0.233 | 16.9 | 0.2667%
Ni | 227.021 | 6337.5 | Ta | 227.26 | 0.239 | 0.239 | 2241.7 | 35.37%
Ni | 227.021 | 6337.5 | Ti | 227.261 | 0.24 | 0.24 | 16.1 | 0.254%
Ni | 227.021 | 6337.5 | Re | 227.264 | 0.243 | 0.243 | 90.1 | 1.422%
Ni | 227.021 | 6337.5 | Co | 227.27 | 0.249 | 0.249 | 1 | 0.01578%
Ni | 227.021 | 6337.5 | Nb | 227.272 | 0.251 | 0.251 | 394.2 | 6.22%
Ni | 227.021 | 6337.5 | Ir | 227.309 | 0.288 | 0.288 | 6.5 | 0.1026%
Ni | 227.021 | 6337.5 | Sc | 227.311 | 0.29 | 0.29 | 3410.17 | 53.81%
Ni | 230.299 | 10393.1 | Ni | 230.102 | 0.197 | 0.197 | 11.5 | 0.1107%
Ni | 230.299 | 10393.1 | Fe | 230.118 | 0.181 | 0.181 | 23 | 0.2213%
Ni | 230.299 | 10393.1 | Co | 230.14 | 0.159 | 0.159 | 891.5 | 8.578%
Ni | 230.299 | 10393.1 | Ta | 230.147 | 0.152 | 0.152 | 325 | 3.127%
Ni | 230.299 | 10393.1 | Ni | 230.157 | 0.142 | 0.142 | 26.6 | 0.2559%
Ni | 230.299 | 10393.1 | W | 230.164 | 0.135 | 0.135 | 215 | 2.069%
Ni | 230.299 | 10393.1 | Fe | 230.168 | 0.131 | 0.131 | 16.3 | 0.1568%
Ni | 230.299 | 10393.1 | Re | 230.182 | 0.117 | 0.117 | 67.6 | 0.6504%
Ni | 230.299 | 10393.1 | Os | 230.188 | 0.111 | 0.111 | 1.3 | 0.01251%
Ni | 230.299 | 10393.1 | Pd | 230.201 | 0.098 | 0.098 | 90.2 | 0.8679%
Ni | 230.299 | 10393.1 | Hg | 230.206 | 0.093 | 0.093 | 0.5 | 0.004811%
Ni | 230.299 | 10393.1 | Nb | 230.209 | 0.09 | 0.09 | 2886.7 | 27.78%
Ni | 230.299 | 10393.1 | Ni | 230.214 | 0.085 | 0.085 | 5.6 | 0.05388%
Ni | 230.299 | 10393.1 | Ta | 230.224 | 0.075 | 0.075 | 1097.2 | 10.56%
Ni | 230.299 | 10393.1 | Ni | 230.248 | 0.051 | 0.051 | 275.6 | 2.652%
Ni | 230.299 | 10393.1 | Ru | 230.254 | 0.045 | 0.045 | 57.1 | 0.5494%
Ni | 230.299 | 10393.1 | Nb | 230.27 | 0.029 | 0.029 | 338.9 | 3.261%
Ni | 230.299 | 10393.1 | Ti | 230.275 | 0.024 | 0.024 | 68.6 | 0.6601%
Ni | 230.299 | 10393.1 | Mo | 230.284 | 0.015 | 0.015 | 60 | 0.5773%
Ni | 230.299 | 10393.1 | Ta | 230.293 | 0.006 | 0.006 | 2917.8 | 28.07%
Ni | 230.299 | 10393.1 | Re | 230.302 | 0.003 | 0.003 | 65.6 | 0.6312%
Ni | 230.299 | 10393.1 | Si | 230.306 | 0.007 | 0.007 | 70.3 | 0.6764%
Ni | 230.299 | 10393.1 | Cu | 230.312 | 0.013 | 0.013 | 110.2 | 1.06%
Ni | 230.299 | 10393.1 | V | 230.324 | 0.025 | 0.025 | 15.1 | 0.1453%
Ni | 230.299 | 10393.1 | W | 230.327 | 0.028 | 0.028 | 220 | 2.117%
Ni | 230.299 | 10393.1 | Fe | 230.335 | 0.036 | 0.036 | 23.1 | 0.2223%
Ni | 230.299 | 10393.1 | Ta | 230.349 | 0.05 | 0.05 | 1780.6 | 17.13%
Ni | 230.299 | 10393.1 | W | 230.382 | 0.083 | 0.083 | 2127.5 | 20.47%
Ni | 230.299 | 10393.1 | Co | 230.422 | 0.123 | 0.123 | 72.8 | 0.7005%
Ni | 230.299 | 10393.1 | Ir | 230.422 | 0.123 | 0.123 | 318.9 | 3.068%
Ni | 230.299 | 10393.1 | Ba | 230.424 | 0.125 | 0.125 | 49606.5 | 477.3%
Ni | 230.299 | 10393.1 | Mo | 230.428 | 0.129 | 0.129 | 144.2 | 1.387%
Ni | 230.299 | 10393.1 | Ru | 230.463 | 0.164 | 0.164 | 59.6 | 0.5735%
Ni | 230.299 | 10393.1 | Fe | 230.474 | 0.175 | 0.175 | 19.9 | 0.1915%
Ni | 230.299 | 10393.1 | Os | 230.483 | 0.184 | 0.184 | 43 | 0.4137%
Ni | 230.299 | 10393.1 | Ru | 230.483 | 0.184 | 0.184 | 283.4 | 2.727%
Ni | 230.299 | 10393.1 | Mn | 230.501 | 0.202 | 0.202 | 736.9 | 7.09%
Ni | 230.299 | 10393.1 | Co | 230.514 | 0.215 | 0.215 | 47 | 0.4522%
Ni | 230.299 | 10393.1 | Ni | 230.524 | 0.225 | 0.225 | 174.9 | 1.683%
Ni | 230.299 | 10393.1 | Ir | 230.547 | 0.248 | 0.248 | 32.17 | 0.3095%
Ni | 231.604 | 9024.1 | Ir | 231.49 | 0.114 | 0.114 | 113.9 | 1.262%
Ni | 231.604 | 9024.1 | Co | 231.497 | 0.107 | 0.107 | 3752.6 | 41.58%
Ni | 231.604 | 9024.1 | W | 231.502 | 0.102 | 0.102 | 6.2 | 0.0687%
Ni | 231.604 | 9024.1 | Os | 231.516 | 0.088 | 0.088 | 9.5 | 0.1053%
Ni | 231.604 | 9024.1 | Ir | 231.538 | 0.066 | 0.066 | 12.8 | 0.1418%
Ni | 231.604 | 9024.1 | Os | 231.545 | 0.059 | 0.059 | 44 | 0.4876%
Ni | 231.604 | 9024.1 | Ta | 231.545 | 0.059 | 0.059 | 568.1 | 6.295%
Ni | 231.604 | 9024.1 | Pt | 231.55 | 0.054 | 0.054 | 35 | 0.3879%
Ni | 231.604 | 9024.1 | V | 231.564 | 0.04 | 0.04 | 1.8 | 0.01995%
Ni | 231.604 | 9024.1 | Sc | 231.569 | 0.035 | 0.035 | 16.1 | 0.1784%
Ni | 231.604 | 9024.1 | Au | 231.574 | 0.03 | 0.03 | 0.1 | 0.001108%
Ni | 231.604 | 9024.1 | Co | 231.575 | 0.029 | 0.029 | 5.1 | 0.05652%
Ni | 231.604 | 9024.1 | Mo | 231.586 | 0.018 | 0.018 | 0.1 | 0.001108%
Ni | 231.604 | 9024.1 | Pd | 231.587 | 0.017 | 0.017 | 8.8 | 0.09752%
Ni | 231.604 | 9024.1 | Ta | 231.587 | 0.017 | 0.017 | 6.3 | 0.06981%
Ni | 231.604 | 9024.1 | Sb | 231.588 | 0.016 | 0.016 | 6.4 | 0.07092%
Ni | 231.604 | 9024.1 | Tl | 231.592 | 0.012 | 0.012 | 6.2 | 0.0687%
Ni | 231.604 | 9024.1 | Co | 231.596 | 0.008 | 0.008 | 22 | 0.2438%
Ni | 231.604 | 9024.1 | Re | 231.596 | 0.008 | 0.008 | 16.6 | 0.184%
Ni | 231.604 | 9024.1 | Ta | 231.604 | 0 | 0 | 69.4 | 0.7691%
Ni | 231.604 | 9024.1 | Mo | 231.61 | 0.006 | 0.006 | 0.4 | 0.004433%
Ni | 231.604 | 9024.1 | Mn | 231.615 | 0.011 | 0.011 | 0.9 | 0.009973%
Ni | 231.604 | 9024.1 | Co | 231.616 | 0.012 | 0.012 | 13.8 | 0.1529%
Ni | 231.604 | 9024.1 | W | 231.625 | 0.021 | 0.021 | 2 | 0.02216%
Ni | 231.604 | 9024.1 | Ge | 231.644 | 0.04 | 0.04 | 0.3 | 0.003324%
Ni | 231.604 | 9024.1 | Hf | 231.648 | 0.044 | 0.044 | 21.9 | 0.2427%
Ni | 231.604 | 9024.1 | Co | 231.685 | 0.081 | 0.081 | 17.5 | 0.1939%
Ni | 231.604 | 9024.1 | Ag | 231.703 | 0.099 | 0.099 | 30.2 | 0.3347%
Ni | 231.604 | 9024.1 | Co | 231.707 | 0.103 | 0.103 | 183.9 | 2.038%
Ni | 231.604 | 9024.1 | Ni | 231.716 | 0.112 | 0.112 | 812 | 8.998%
Ni | 231.604 | 9024.1 | Sn | 231.722 | 0.118 | 0.118 | 103.8 | 1.15%
Ni | 231.604 | 9024.1 | Zr | 231.725 | 0.121 | 0.121 | 270.6 | 2.999%
Ni | 231.604 | 9024.1 | Ru | 231.78 | 0.176 | 0.176 | 67.3 | 0.7458%
Ni | 231.604 | 9024.1 | La | 231.781 | 0.177 | 0.177 | 73.8 | 0.8178%
Ni | 231.604 | 9024.1 | Pt | 231.83 | 0.226 | 0.226 | 46.4 | 0.5142%
Ni | 231.604 | 9024.1 | Rh | 231.837 | 0.233 | 0.233 | 9.8 | 0.1086%
Ni | 231.604 | 9024.1 | Co | 231.843 | 0.239 | 0.239 | 50.5 | 0.5596%
Ni | 231.604 | 9024.1 | Hf | 231.849 | 0.245 | 0.245 | 29.1 | 0.3225%
Ni | 231.604 | 9024.1 | Ni | 231.851 | 0.247 | 0.247 | 62.4 | 0.6915%
Pr | 390.843 | 14190.7 | Er | 390.344 | 0.499 | 0.499 | 264.4 | 1.863% | Y
Pr | 390.843 | 14190.7 | Er | 390.631 | 0.212 | 0.212 | 33607 | 236.8% | Y
Pr | 390.843 | 14190.7 | Hg | 390.637 | 0.206 | 0.206 | 0.3 | 0.002114%
Pr | 390.843 | 14190.7 | Ce | 390.644 | 0.199 | 0.199 | 175.2 | 1.235% | Y
Pr | 390.843 | 14190.7 | U | 390.645 | 0.198 | 0.198 | 183.1 | 1.29%
Pr | 390.843 | 14190.7 | Mo | 390.646 | 0.197 | 0.197 | 6.1 | 0.04299%
Pr | 390.843 | 14190.7 | Fe | 390.648 | 0.195 | 0.195 | 44.9 | 0.3164%
Pr | 390.843 | 14190.7 | V | 390.675 | 0.168 | 0.168 | 25.4 | 0.179%
Pr | 390.843 | 14190.7 | Sm | 390.68 | 0.163 | 0.163 | 194 | 1.367%
Pr | 390.843 | 14190.7 | Mo | 390.691 | 0.152 | 0.152 | 47 | 0.3312%
Pr | 390.843 | 14190.7 | Ce | 390.692 | 0.151 | 0.151 | 348.1 | 2.453% | Y
Pr | 390.843 | 14190.7 | Eu | 390.711 | 0.132 | 0.132 | 92342 | 650.7%
Pr | 390.843 | 14190.7 | Ce | 390.729 | 0.114 | 0.114 | 2467.9 | 17.39% | Y
Pr | 390.843 | 14190.7 | Ni | 390.741 | 0.102 | 0.102 | 0.6 | 0.004228%
Pr | 390.843 | 14190.7 | Sc | 390.749 | 0.094 | 0.094 | 5841 | 41.16%
Pr | 390.843 | 14190.7 | Cr | 390.776 | 0.067 | 0.067 | 2.8 | 0.01973%
Pr | 390.843 | 14190.7 | Nd | 390.784 | 0.059 | 0.059 | 2092.1 | 14.74% | Y
Pr | 390.843 | 14190.7 | Fe | 390.793 | 0.05 | 0.05 | 3.8 | 0.02678%
Pr | 390.843 | 14190.7 | Re | 390.82 | 0.023 | 0.023 | 3.5 | 0.02466%
Pr | 390.843 | 14190.7 | U | 390.831 | 0.012 | 0.012 | 112.9 | 0.7956%
Pr | 390.843 | 14190.7 | Ce | 390.84 | 0.003 | 0.003 | 2321.7 | 16.36% | Y
Pr | 390.843 | 14190.7 | Co | 390.854 | 0.011 | 0.011 | 5.2 | 0.03664%
Pr | 390.843 | 14190.7 | Mo | 390.86 | 0.017 | 0.017 | 38.6 | 0.272%
Pr | 390.843 | 14190.7 | Cr | 390.876 | 0.033 | 0.033 | 150.9 | 1.063%
Pr | 390.843 | 14190.7 | Ni | 390.892 | 0.049 | 0.049 | 3.1 | 0.02185%
Pr | 390.843 | 14190.7 | Nb | 390.897 | 0.054 | 0.054 | 40.3 | 0.284%
Pr | 390.843 | 14190.7 | U | 390.906 | 0.063 | 0.063 | 81.9 | 0.5771%
Pr | 390.843 | 14190.7 | Ru | 390.908 | 0.065 | 0.065 | 93.6 | 0.6596%
Pr | 390.843 | 14190.7 | Hf | 390.918 | 0.075 | 0.075 | 10.7 | 0.0754%
Pr | 390.843 | 14190.7 | Ce | 390.931 | 0.088 | 0.088 | 502.8 | 3.543% | Y
Pr | 390.843 | 14190.7 | Au | 390.938 | 0.095 | 0.095 | 22 | 0.155%
Pr | 390.843 | 14190.7 | Mo | 390.954 | 0.111 | 0.111 | 3.6 | 0.02537%
Pr | 390.843 | 14190.7 | Tb | 390.955 | 0.112 | 0.112 | 548.6 | 3.866%
Pr | 390.843 | 14190.7 | Fe | 390.966 | 0.123 | 0.123 | 2.8 | 0.01973%
Pr | 390.843 | 14190.7 | U | 390.971 | 0.128 | 0.128 | 52.1 | 0.3671%
Pr | 390.843 | 14190.7 | Ce | 390.975 | 0.132 | 0.132 | 360.1 | 2.538% | Y
Pr | 390.843 | 14190.7 | Ba | 390.991 | 0.148 | 0.148 | 22.7 | 0.16%
Pr | 390.843 | 14190.7 | V | 390.991 | 0.148 | 0.148 | 172 | 1.212%
Pr | 390.843 | 14190.7 | Co | 390.993 | 0.15 | 0.15 | 18.8 | 0.1325%
Pr | 390.843 | 14190.7 | Sm | 391.009 | 0.166 | 0.166 | 245.3 | 1.729%
Pr | 400.869 | 8598.1 | Ta | 400.723 | 0.146 | 0.146 | 3.3 | 0.03838%
Pr | 400.869 | 8598.1 | Co | 400.725 | 0.144 | 0.144 | 2.6 | 0.03024%
Pr | 400.869 | 8598.1 | Fe | 400.727 | 0.142 | 0.142 | 3.5 | 0.04071%
Pr | 400.869 | 8598.1 | Yb | 400.735 | 0.134 | 0.134 | 67.8 | 0.7885% | Y
Pr | 400.869 | 8598.1 | Nd | 400.743 | 0.126 | 0.126 | 1905.1 | 22.16% | Y
Pr | 400.869 | 8598.1 | Sm | 400.748 | 0.121 | 0.121 | 1182.6 | 13.75%
Pr | 400.869 | 8598.1 | Ru | 400.753 | 0.116 | 0.116 | 44 | 0.5117%
Pr | 400.869 | 8598.1 | Zr | 400.758 | 0.111 | 0.111 | 54 | 0.628%
Pr | 400.869 | 8598.1 | Ce | 400.759 | 0.11 | 0.11 | 948 | 11.03% | Y
Pr | 400.869 | 8598.1 | Dy | 400.776 | 0.093 | 0.093 | 144 | 1.675% | Y
Pr | 400.869 | 8598.1 | Er | 400.796 | 0.073 | 0.073 | 2016.5 | 23.45% | Y
Pr | 400.869 | 8598.1 | Mn | 400.802 | 0.067 | 0.067 | 27 | 0.314%
Pr | 400.869 | 8598.1 | Mo | 400.805 | 0.064 | 0.064 | 25 | 0.2908%
Pr | 400.869 | 8598.1 | V | 400.817 | 0.052 | 0.052 | 73.1 | 0.8502%
Pr | 400.869 | 8598.1 | Ru | 400.827 | 0.042 | 0.042 | 8.7 | 0.1012%
Pr | 400.869 | 8598.1 | Sm | 400.833 | 0.036 | 0.036 | 576.4 | 6.704%
Pr | 400.869 | 8598.1 | Hf | 400.846 | 0.023 | 0.023 | 100.6 | 1.17%
Pr | 400.869 | 8598.1 | Mo | 400.85 | 0.019 | 0.019 | 10 | 0.1163%
Pr | 400.869 | 8598.1 | Ce | 400.867 | 0.002 | 0.002 | 206.3 | 2.399% | Y
Pr | 400.869 | 8598.1 | Nd | 400.875 | 0.006 | 0.006 | 703.5 | 8.182% | Y
Pr | 400.869 | 8598.1 | W | 400.875 | 0.006 | 0.006 | 1030 | 11.98%
Pr | 400.869 | 8598.1 | Gd | 400.891 | 0.022 | 0.022 | 1211.1 | 14.09% | Y
Pr | 400.869 | 8598.1 | Ti | 400.893 | 0.024 | 0.024 | 270 | 3.14%
Pr | 400.869 | 8598.1 | Ce | 400.906 | 0.037 | 0.037 | 186.8 | 2.173% | Y
Pr | 400.869 | 8598.1 | Er | 400.916 | 0.047 | 0.047 | 1028.2 | 11.96% | Y
Pr | 400.869 | 8598.1 | U | 400.917 | 0.048 | 0.048 | 166.7 | 1.939%
Pr | 400.869 | 8598.1 | Gd | 400.922 | 0.053 | 0.053 | 613.9 | 7.14% | Y
Pr | 400.869 | 8598.1 | Mo | 400.936 | 0.067 | 0.067 | 7.2 | 0.08374%
Pr | 400.869 | 8598.1 | La | 400.948 | 0.079 | 0.079 | 5.3 | 0.06164%
Pr | 400.869 | 8598.1 | Ti | 400.966 | 0.097 | 0.097 | 51.4 | 0.5978%
Pr | 400.869 | 8598.1 | Fe | 400.971 | 0.102 | 0.102 | 10.2 | 0.1186%
Pr | 400.869 | 8598.1 | Ru | 400.997 | 0.128 | 0.128 | 29 | 0.3373%
Pr | 400.869 | 8598.1 | Tb | 401.004 | 0.135 | 0.135 | 73 | 0.849%
Pr | 400.869 | 8598.1 | Dy | 401.006 | 0.137 | 0.137 | 303.9 | 3.535% | Y
Pr | 400.869 | 8598.1 | Co | 401.007 | 0.138 | 0.138 | 1.3 | 0.01512%
Pr | 400.869 | 8598.1 | Ce | 401.014 | 0.145 | 0.145 | 358.3 | 4.167% | Y
Pr | 400.869 | 8598.1 | W | 401.038 | 0.169 | 0.169 | 42 | 0.4885%
Pr | 400.869 | 8598.1 | Nd | 401.045 | 0.176 | 0.176 | 470.4 | 5.471% | Y
Pr | 400.869 | 8598.1 | Pr | 401.06 | 0.191 | 0.191 | 2390.3 | 27.8%
Pr | 406.281 | 13744.9 | Nd | 406.108 | 0.173 | 0.173 | 20406.9 | 148.5% | Y
Pr | 406.281 | 13744.9 | Gd | 406.129 | 0.152 | 0.152 | 61.2 | 0.4453% | Y
Pr | 406.281 | 13744.9 | Pr | 406.132 | 0.149 | 0.149 | 386.3 | 2.81%
Pr | 406.281 | 13744.9 | Ta | 406.138 | 0.143 | 0.143 | 65 | 0.4729%
Pr | 406.281 | 13744.9 | Ce | 406.141 | 0.14 | 0.14 | 122.8 | 0.8934% | Y
Pr | 406.281 | 13744.9 | Zr | 406.151 | 0.13 | 0.13 | 76.9 | 0.5595%
Pr | 406.281 | 13744.9 | Tb | 406.158 | 0.123 | 0.123 | 316.3 | 2.301%
Pr | 406.281 | 13744.9 | Y | 406.166 | 0.115 | 0.115 | 101.1 | 0.7355% | Y
Pr | 406.281 | 13744.9 | Mn | 406.173 | 0.108 | 0.108 | 49.5 | 0.3601%
Pr | 406.281 | 13744.9 | U | 406.175 | 0.106 | 0.106 | 97.7 | 0.7108%
Pr | 406.281 | 13744.9 | Re | 406.186 | 0.095 | 0.095 | 2 | 0.01455%
Pr | 406.281 | 13744.9 | Nb | 406.198 | 0.083 | 0.083 | 285.6 | 2.078%
Pr | 406.281 | 13744.9 | Mo | 406.208 | 0.073 | 0.073 | 131.9 | 0.9596%
Pr | 406.281 | 13744.9 | Pb | 406.214 | 0.067 | 0.067 | 29.6 | 0.2154%
Pr | 406.281 | 13744.9 | Ce | 406.222 | 0.059 | 0.059 | 2307 | 16.78% | Y
Pr | 406.281 | 13744.9 | Pr | 406.222 | 0.059 | 0.059 | 1436.9 | 10.45%
Pr | 406.281 | 13744.9 | Fe | 406.244 | 0.037 | 0.037 | 11.7 | 0.08512%
Pr | 406.281 | 13744.9 | U | 406.254 | 0.027 | 0.027 | 1224.1 | 8.906%
Pr | 406.281 | 13744.9 | Gd | 406.259 | 0.022 | 0.022 | 3226.9 | 23.48% | Y
Pr | 406.281 | 13744.9 | Cu | 406.264 | 0.017 | 0.017 | 101.2 | 0.7363%
Pr | 406.281 | 13744.9 | Hf | 406.283 | 0.002 | 0.002 | 66.6 | 0.4845%
Pr | 406.281 | 13744.9 | Ru | 406.285 | 0.004 | 0.004 | 29 | 0.211%
Pr | 406.281 | 13744.9 | Ce | 406.294 | 0.013 | 0.013 | 1233 | 8.971% | Y
Pr | 406.281 | 13744.9 | Gd | 406.336 | 0.055 | 0.055 | 10624.1 | 77.29% | Y
Pr | 406.281 | 13744.9 | Mn | 406.353 | 0.072 | 0.072 | 215.6 | 1.569%
Pr | 406.281 | 13744.9 | Sm | 406.354 | 0.073 | 0.073 | 4770 | 34.7%
Pr | 406.281 | 13744.9 | Fe | 406.359 | 0.078 | 0.078 | 823.3 | 5.99%
Pr | 406.281 | 13744.9 | Tb | 406.389 | 0.108 | 0.108 | 1462.5 | 10.64%
Pr | 406.281 | 13744.9 | Ce | 406.392 | 0.111 | 0.111 | 473.5 | 3.445% | Y
Pr | 406.281 | 13744.9 | V | 406.392 | 0.111 | 0.111 | 64.8 | 0.4714%
Pr | 406.281 | 13744.9 | Zr | 406.415 | 0.134 | 0.134 | 463.3 | 3.371%
Pr | 406.281 | 13744.9 | U | 406.417 | 0.136 | 0.136 | 156.7 | 1.14%
Pr | 406.281 | 13744.9 | Ti | 406.421 | 0.14 | 0.14 | 70.6 | 0.5136%
Pr | 406.281 | 13744.9 | Ni | 406.437 | 0.156 | 0.156 | 25 | 0.1819%
Pr | 406.281 | 13744.9 | Ru | 406.446 | 0.165 | 0.165 | 419 | 3.048%
Pr | 406.281 | 13744.9 | Sm | 406.455 | 0.174 | 0.174 | 6738.4 | 49.02%
Pr | 406.281 | 13744.9 | Ta | 406.46 | 0.179 | 0.179 | 42.8 | 0.3114%
Pr | 406.281 | 13744.9 | W | 406.478 | 0.197 | 0.197 | 21.7 | 0.1579%
Pr | 406.281 | 13744.9 | La | 406.479 | 0.198 | 0.198 | 125.6 | 0.9138%
Pr | 406.281 | 13744.9 | Au | 406.507 | 0.226 | 0.226 | 105.5 | 0.7676%
Pr | 410.072 | 28125.9 | Yb | 409.87 | 0.202 | 0.202 | 25.2 | 0.0896% | Y
Pr | 410.072 | 28125.9 | Mo | 409.873 | 0.199 | 0.199 | 14.7 | 0.05226%
Pr | 410.072 | 28125.9 | Gd | 409.889 | 0.183 | 0.183 | 4410 | 15.68% | Y
Pr | 410.072 | 28125.9 | Nd | 409.893 | 0.179 | 0.179 | 932.6 | 3.316% | Y
Pr | 410.072 | 28125.9 | Th | 409.893 | 0.179 | 0.179 | 841.7 | 2.993%
Pr | 410.072 | 28125.9 | Sm | 409.895 | 0.177 | 0.177 | 433.4 | 1.541%
Pr | 410.072 | 28125.9 | Ce | 409.899 | 0.173 | 0.173 | 861.7 | 3.064% | Y
Pr | 410.072 | 28125.9 | W | 409.901 | 0.171 | 0.171 | 6.9 | 0.02453%
Pr | 410.072 | 28125.9 | Nb | 409.906 | 0.166 | 0.166 | 56.1 | 0.1995%
Pr | 410.072 | 28125.9 | Zr | 409.93 | 0.142 | 0.142 | 277 | 0.9849%
Pr | 410.072 | 28125.9 | La | 409.954 | 0.118 | 0.118 | 7311.6 | 26%
Pr | 410.072 | 28125.9 | Ce | 409.974 | 0.098 | 0.098 | 493.6 | 1.755% | Y
Pr | 410.072 | 28125.9 | V | 409.978 | 0.094 | 0.094 | 1703 | 6.055%
Pr | 410.072 | 28125.9 | Gd | 410.018 | 0.054 | 0.054 | 92.4 | 0.3285% | Y
Pr | 410.072 | 28125.9 | Nd | 410.024 | 0.048 | 0.048 | 1231 | 4.377% | Y
Pr | 410.072 | 28125.9 | Th | 410.034 | 0.038 | 0.038 | 115 | 0.4089%
Pr | 410.072 | 28125.9 | Ru | 410.036 | 0.036 | 0.036 | 8.9 | 0.03164%
Pr | 410.072 | 28125.9 | Ce | 410.037 | 0.035 | 0.035 | 46.8 | 0.1664% | Y
Pr | 410.072 | 28125.9 | Nb | 410.039 | 0.033 | 0.033 | 128.6 | 0.4572%
Pr | 410.072 | 28125.9 | Er | 410.056 | 0.016 | 0.016 | 1962.3 | 6.977% | Y
Pr | 410.072 | 28125.9 | Th | 410.082 | 0.01 | 0.01 | 925.5 | 3.291%
Pr | 410.072 | 28125.9 | Nb | 410.091 | 0.019 | 0.019 | 2586.4 | 9.196%
Pr | 410.072 | 28125.9 | V | 410.099 | 0.027 | 0.027 | 21.9 | 0.07786%
Pr | 410.072 | 28125.9 | Ho | 410.108 | 0.036 | 0.036 | 156.6 | 0.5568% | Y
Pr | 410.072 | 28125.9 | Ru | 410.174 | 0.102 | 0.102 | 61.9 | 0.2201%
Pr | 410.072 | 28125.9 | In | 410.176 | 0.104 | 0.104 | 4138.1 | 14.71%
Pr | 410.072 | 28125.9 | Dy | 410.193 | 0.121 | 0.121 | 250 | 0.8889% | Y
Pr | 410.072 | 28125.9 | La | 410.213 | 0.141 | 0.141 | 48 | 0.1707%
Pr | 410.072 | 28125.9 | Mo | 410.215 | 0.143 | 0.143 | 417 | 1.483%
Pr | 410.072 | 28125.9 | V | 410.215 | 0.143 | 0.143 | 286.6 | 1.019%
Pr | 410.072 | 28125.9 | Ru | 410.228 | 0.156 | 0.156 | 10.6 | 0.03769%
Pr | 410.072 | 28125.9 | Y | 410.237 | 0.165 | 0.165 | 620.8 | 2.207% | Y
Pr | 410.072 | 28125.9 | Nd | 410.255 | 0.183 | 0.183 | 803.1 | 2.855% | Y
Pr | 410.072 | 28125.9 | W | 410.27 | 0.198 | 0.198 | 210 | 0.7466%
Pr | 410.072 | 28125.9 | Mn | 410.295 | 0.223 | 0.223 | 12.9 | 0.04587%
Pr | 410.072 | 28125.9 | Dy | 410.331 | 0.259 | 0.259 | 12831.5 | 45.62% | Y
Pr | 410.072 | 28125.9 | Mn | 410.354 | 0.282 | 0.282 | 10.6 | 0.03769%
Pr | 410.072 | 28125.9 | Ho | 410.38 | 0.308 | 0.308 | 3268 | 11.62% | Y
Pr | 411.846 | 15489.8 | Ir | 411.577 | 0.269 | 0.269 | 20.5 | 0.1323%
Pr | 411.846 | 15489.8 | Hf | 411.587 | 0.259 | 0.259 | 8.7 | 0.05617%
Pr | 411.846 | 15489.8 | Ni | 411.597 | 0.249 | 0.249 | 47 | 0.3034%
Pr | 411.846 | 15489.8 | U | 411.61 | 0.236 | 0.236 | 1289.4 | 8.324%
Pr | 411.846 | 15489.8 | Nd | 411.632 | 0.214 | 0.214 | 603.7 | 3.897% | Y
Pr | 411.846 | 15489.8 | Rh | 411.633 | 0.213 | 0.213 | 18.5 | 0.1194%
Pr | 411.846 | 15489.8 | Sm | 411.644 | 0.202 | 0.202 | 1011.5 | 6.53%
Pr | 411.846 | 15489.8 | V | 411.647 | 0.199 | 0.199 | 854.1 | 5.514%
Pr | 411.846 | 15489.8 | Mn | 411.65 | 0.196 | 0.196 | 2 | 0.01291%
Pr | 411.846 | 15489.8 | Th | 411.671 | 0.175 | 0.175 | 7537.5 | 48.66%
Pr | 411.846 | 15489.8 | Nd | 411.677 | 0.169 | 0.169 | 2393.1 | 15.45% | Y
Pr | 411.846 | 15489.8 | U | 411.688 | 0.158 | 0.158 | 111.8 | 0.7218%
Pr | 411.846 | 15489.8 | Nb | 411.689 | 0.157 | 0.157 | 68.9 | 0.4448%
Pr | 411.846 | 15489.8 | Ce | 411.701 | 0.145 | 0.145 | 2353.7 | 15.2% | Y
Pr | 411.846 | 15489.8 | Ce | 411.729 | 0.117 | 0.117 | 1330.6 | 8.59% | Y
Pr | 411.846 | 15489.8 | Ce | 411.759 | 0.087 | 0.087 | 1214.9 | 7.843% | Y
Pr | 411.846 | 15489.8 | W | 411.805 | 0.041 | 0.041 | 26.7 | 0.1724%
Pr | 411.846 | 15489.8 | Ce | 411.814 | 0.032 | 0.032 | 5941.5 | 38.36% | Y
Pr | 411.846 | 15489.8 | V | 411.818 | 0.028 | 0.028 | 79.9 | 0.5158%
Pr | 411.846 | 15489.8 | U | 411.839 | 0.007 | 0.007 | 193.9 | 1.252%
Pr | 411.846 | 15489.8 | Th | 411.849 | 0.003 | 0.003 | 106.1 | 0.685%
Pr | 411.846 | 15489.8 | Ru | 411.85 | 0.004 | 0.004 | 7.2 | 0.04648%
Pr | 411.846 | 15489.8 | Fe | 411.854 | 0.008 | 0.008 | 56.9 | 0.3673%
Pr | 411.846 | 15489.8 | Sm | 411.855 | 0.009 | 0.009 | 10422.6 | 67.29%
Pr | 411.846 | 15489.8 | Hf | 411.858 | 0.012 | 0.012 | 16.4 | 0.1059%
Pr | 411.846 | 15489.8 | V | 411.863 | 0.017 | 0.017 | 64.3 | 0.4151%
Pr | 411.846 | 15489.8 | Pt | 411.868 | 0.022 | 0.022 | 60.1 | 0.388%
Pr | 411.846 | 15489.8 | Co | 411.877 | 0.031 | 0.031 | 586.5 | 3.786%
Pr | 411.846 | 15489.8 | Hf | 411.888 | 0.042 | 0.042 | 8.3 | 0.05358%
Pr | 411.846 | 15489.8 | Ce | 411.901 | 0.055 | 0.055 | 1782.5 | 11.51% | Y
Pr | 411.846 | 15489.8 | Gd | 411.921 | 0.075 | 0.075 | 461.1 | 2.977% | Y
Pr | 411.846 | 15489.8 | Nb | 411.929 | 0.083 | 0.083 | 735.3 | 4.747%
Pr | 411.846 | 15489.8 | Eu | 411.93 | 0.084 | 0.084 | 233.1 | 1.505%
Pr | 411.846 | 15489.8 | Dy | 411.931 | 0.085 | 0.085 | 650.9 | 4.202% | Y
Pr | 411.846 | 15489.8 | V | 411.944 | 0.098 | 0.098 | 89.1 | 0.5752%
Pr | 411.846 | 15489.8 | Sm | 411.956 | 0.11 | 0.11 | 894.7 | 5.776%
Pr | 411.846 | 15489.8 | Mo | 411.963 | 0.117 | 0.117 | 120.6 | 0.7786%
Pr | 411.846 | 15489.8 | Rh | 411.968 | 0.122 | 0.122 | 43.1 | 0.2782%
Pr | 411.846 | 15489.8 | Ce | 411.978 | 0.132 | 0.132 | 5064.7 | 32.7% | Y
Pr | 411.846 | 15489.8 | Zr | 411.982 | 0.136 | 0.136 | 29.4 | 0.1898%
Pr | 417.939 | 15252.3 | Ta | 417.686 | 0.253 | 0.253 | 84.4 | 0.5534%
Pr | 417.939 | 15252.3 | Mo | 417.725 | 0.214 | 0.214 | 8.6 | 0.05638%
Pr | 417.939 | 15252.3 | Nd | 417.732 | 0.207 | 0.207 | 7833.8 | 51.36% | Y
Pr | 417.939 | 15252.3 | La | 417.745 | 0.194 | 0.194 | 34.7 | 0.2275%
Pr | 417.939 | 15252.3 | Hf | 417.75 | 0.189 | 0.189 | 4417 | 28.96%
Pr | 417.939 | 15252.3 | Y | 417.753 | 0.186 | 0.186 | 63440.9 | 415.9% | Y
Pr | 417.939 | 15252.3 | Fe | 417.759 | 0.18 | 0.18 | 23 | 0.1508%
Pr | 417.939 | 15252.3 | Ta | 417.788 | 0.151 | 0.151 | 10.8 | 0.07081%
Pr | 417.939 | 15252.3 | Sm | 417.8 | 0.139 | 0.139 | 1276.3 | 8.368%
Pr | 417.939 | 15252.3 | Th | 417.806 | 0.133 | 0.133 | 2403 | 15.76%
Pr | 417.939 | 15252.3 | Ce | 417.814 | 0.125 | 0.125 | 58.4 | 0.3829% | Y
Pr | 417.939 | 15252.3 | V | 417.84 | 0.099 | 0.099 | 92.9 | 0.6091%
Pr | 417.939 | 15252.3 | Nd | 417.844 | 0.095 | 0.095 | 1159.4 | 7.601% | Y
Pr | 417.939 | 15252.3 | U | 417.852 | 0.087 | 0.087 | 89.6 | 0.5875%
Pr | 417.939 | 15252.3 | Pr | 417.863 | 0.076 | 0.076 | 948.2 | 6.217%
Pr | 417.939 | 15252.3 | Fe | 417.886 | 0.053 | 0.053 | 2.6 | 0.01705%
Pr | 417.939 | 15252.3 | U | 417.899 | 0.04 | 0.04 | 146.9 | 0.9631%
Pr | 417.939 | 15252.3 | Co | 417.921 | 0.018 | 0.018 | 2.4 | 0.01574%
Pr | 417.939 | 15252.3 | Cr | 417.927 | 0.012 | 0.012 | 38.9 | 0.255%
Pr | 417.939 | 15252.3 | Ce | 417.929 | 0.01 | 0.01 | 358 | 2.347% | Y
Pr | 417.939 | 15252.3 | Sm | 417.94 | 0.001 | 0.001 | 45.1 | 0.2957%
Pr | 417.939 | 15252.3 | V | 417.94 | 0.001 | 0.001 | 58.2 | 0.3816%
Pr | 417.939 | 15252.3 | Fe | 417.956 | 0.017 | 0.017 | 1.8 | 0.0118%
Pr | 417.939 | 15252.3 | Nd | 417.958 | 0.019 | 0.019 | 1911.6 | 12.53% | Y
Pr | 417.939 | 15252.3 | Th | 417.971 | 0.032 | 0.032 | 933.8 | 6.122%
Pr | 417.939 | 15252.3 | Zr | 417.981 | 0.042 | 0.042 | 1128.1 | 7.396%
Pr | 417.939 | 15252.3 | Th | 417.996 | 0.057 | 0.057 | 921.8 | 6.044%
Pr | 417.939 | 15252.3 | W | 418.024 | 0.085 | 0.085 | 5.3 | 0.03475%
Pr | 417.939 | 15252.3 | Nd | 418.057 | 0.118 | 0.118 | 85.9 | 0.5632% | Y
Pr | 417.939 | 15252.3 | Pr | 418.065 | 0.126 | 0.126 | 322.3 | 2.113%
Pr | 417.939 | 15252.3 | Tb | 418.081 | 0.142 | 0.142 | 1424.2 | 9.338%
Pr | 417.939 | 15252.3 | Mo | 418.094 | 0.155 | 0.155 | 6.9 | 0.04524%
Pr | 417.939 | 15252.3 | Ce | 418.108 | 0.169 | 0.169 | 1407.5 | 9.228% | Y
Pr | 417.939 | 15252.3 | Au | 418.11 | 0.171 | 0.171 | 0.2 | 0.001311%
Pr | 417.939 | 15252.3 | Sm | 418.11 | 0.171 | 0.171 | 1948.4 | 12.77%
Pr | 417.939 | 15252.3 | Ta | 418.115 | 0.176 | 0.176 | 16.4 | 0.1075%
Pr | 417.939 | 15252.3 | Nb | 418.134 | 0.195 | 0.195 | 24.2 | 0.1587%
Pr | 417.939 | 15252.3 | Fe | 418.175 | 0.236 | 0.236 | 39.4 | 0.2583%
Pr | 417.939 | 15252.3 | Ar | 418.188 | 0.249 | 0.249 | 48427 | 317.5%
Pr | 417.939 | 15252.3 | Th | 418.216 | 0.277 | 0.277 | 426.4 | 2.796%
Pr | 418.948 | 12385.2 | Dy | 418.682 | 0.266 | 0.266 | 1403.3 | 11.33% | Y
Pr | 418.948 | 12385.2 | Fe | 418.704 | 0.244 | 0.244 | 45.7 | 0.369%
Pr | 418.948 | 12385.2 | La | 418.73 | 0.218 | 0.218 | 221.9 | 1.792%
Pr | 418.948 | 12385.2 | Ce | 418.732 | 0.216 | 0.216 | 2246 | 18.13% | Y
Pr | 418.948 | 12385.2 | Zr | 418.751 | 0.197 | 0.197 | 227 | 1.833%
Pr | 418.948 | 12385.2 | Sc | 418.761 | 0.187 | 0.187 | 26.1 | 0.2107%
Pr | 418.948 | 12385.2 | Hf | 418.767 | 0.181 | 0.181 | 123.6 | 0.998%
Pr | 418.948 | 12385.2 | Al | 418.773 | 0.175 | 0.175 | 5.6 | 0.04522%
Pr | 418.948 | 12385.2 | Fe | 418.779 | 0.169 | 0.169 | 47.6 | 0.3843%
Pr | 418.948 | 12385.2 | Ni | 418.785 | 0.163 | 0.163 | 1.2 | 0.009689%
Pr | 418.948 | 12385.2 | U | 418.806 | 0.142 | 0.142 | 282 | 2.277%
Pr | 418.948 | 12385.2 | Sm | 418.813 | 0.135 | 0.135 | 4863.7 | 39.27%
Pr | 418.948 | 12385.2 | Nd | 418.823 | 0.125 | 0.125 | 505.2 | 4.079% | Y
Pr | 418.948 | 12385.2 | Mo | 418.832 | 0.116 | 0.116 | 341.4 | 2.757%
Pr | 418.948 | 12385.2 | Ce | 418.866 | 0.082 | 0.082 | 53.6 | 0.4328% | Y
Pr | 418.948 | 12385.2 | Fe | 418.886 | 0.062 | 0.062 | 2.6 | 0.02099%
Pr | 418.948 | 12385.2 | Ce | 418.918 | 0.03 | 0.03 | 265.7 | 2.145% | Y
Pr | 418.948 | 12385.2 | U | 418.927 | 0.021 | 0.021 | 440.7 | 3.558%
Pr | 418.948 | 12385.2 | Ce | 418.964 | 0.016 | 0.016 | 362.1 | 2.924% | Y
Pr | 418.948 | 12385.2 | V | 418.984 | 0.036 | 0.036 | 62.8 | 0.5071%
Pr | 418.948 | 12385.2 | Os | 418.991 | 0.043 | 0.043 | 2 | 0.01615%
Pr | 418.948 | 12385.2 | Mn | 418.998 | 0.05 | 0.05 | 25.2 | 0.2035%
Pr | 418.948 | 12385.2 | Cr | 419.013 | 0.065 | 0.065 | 12.9 | 0.1042%
Pr | 418.948 | 12385.2 | Pr | 419.059 | 0.111 | 0.111 | 283 | 2.285%
Pr | 418.948 | 12385.2 | Ce | 419.062 | 0.114 | 0.114 | 526.4 | 4.25% | Y
Pr | 418.948 | 12385.2 | Sc | 419.064 | 0.116 | 0.116 | 40.2 | 0.3246%
Pr | 418.948 | 12385.2 | Nb | 419.088 | 0.14 | 0.14 | 287.8 | 2.324%
Pr | 418.948 | 12385.2 | Hf | 419.094 | 0.146 | 0.146 | 13.1 | 0.1058%
Pr | 418.948 | 12385.2 | Ar | 419.103 | 0.155 | 0.155 | 49290 | 398%
Pr | 418.948 | 12385.2 | Gd | 419.108 | 0.16 | 0.16 | 963.2 | 7.777% | Y
Pr | 418.948 | 12385.2 | Fe | 419.143 | 0.195 | 0.195 | 35.2 | 0.2842%
Pr | 418.948 | 12385.2 | Zr | 419.151 | 0.203 | 0.203 | 461 | 3.722%
Pr | 418.948 | 12385.2 | V | 419.156 | 0.208 | 0.208 | 52.7 | 0.4255%
Pr | 418.948 | 12385.2 | Pr | 419.16 | 0.212 | 0.212 | 2824 | 22.8%
Pr | 418.948 | 12385.2 | Dy | 419.164 | 0.216 | 0.216 | 288.2 | 2.327% | Y
Pr | 418.948 | 12385.2 | Gd | 419.91 | 0.962 | 0.962 | 302.6 | 2.443% | Y
Pr | 420.672 | 13022.2 | Gd | 420.308 | 0.364 | 0.364 | 35.5 | 0.2726% | Y
Pr | 420.672 | 13022.2 | Eu | 420.504 | 0.168 | 0.168 | 2419028 | 18576%
Pr | 420.672 | 13022.2 | V | 420.509 | 0.163 | 0.163 | 516.2 | 3.964%
Pr | 420.672 | 13022.2 | Sc | 420.52 | 0.152 | 0.152 | 43 | 0.3302%
Pr | 420.672 | 13022.2 | Nd | 420.525 | 0.147 | 0.147 | 988.1 | 7.588% | Y
Pr | 420.672 | 13022.2 | Nb | 420.53 | 0.142 | 0.142 | 283.3 | 2.176%
Pr | 420.672 | 13022.2 | Nd | 420.558 | 0.114 | 0.114 | 2944.4 | 22.61% | Y
Pr | 420.672 | 13022.2 | Ta | 420.588 | 0.084 | 0.084 | 56.4 | 0.4331%
Pr | 420.672 | 13022.2 | Ce | 420.589 | 0.083 | 0.083 | 429 | 3.294% | Y
Pr | 420.672 | 13022.2 | Zr | 420.594 | 0.078 | 0.078 | 110.4 | 0.8478%
Pr | 420.672 | 13022.2 | Ru | 420.601 | 0.071 | 0.071 | 284.4 | 2.184%
Pr | 420.672 | 13022.2 | Nb | 420.611 | 0.061 | 0.061 | 20.6 | 0.1582%
Pr | 420.672 | 13022.2 | Sm | 420.612 | 0.06 | 0.06 | 4702.9 | 36.11%
Pr | 420.672 | 13022.2 | U | 420.63 | 0.042 | 0.042 | 195.1 | 1.498%
Pr | 420.672 | 13022.2 | Ta | 420.64 | 0.032 | 0.032 | 33.3 | 0.2557%
Pr | 420.672 | 13022.2 | Dy | 420.654 | 0.018 | 0.018 | 1575 | 12.09% | Y
Pr | 420.672 | 13022.2 | Hf | 420.657 | 0.015 | 0.015 | 885.6 | 6.801%
Pr | 420.672 | 13022.2 | Rh | 420.661 | 0.011 | 0.011 | 12 | 0.09215%
Pr | 420.672 | 13022.2 | Sm | 420.662 | 0.01 | 0.01 | 2914.2 | 22.38%
Pr | 420.672 | 13022.2 | Th | 420.666 | 0.006 | 0.006 | 226.6 | 1.74%
Pr | 420.672 | 13022.2 | Ce | 420.682 | 0.01 | 0.01 | 232.3 | 1.784% | Y
Pr | 420.672 | 13022.2 | Cr | 420.688 | 0.016 | 0.016 | 14.2 | 0.109%
Pr | 420.672 | 13022.2 | W | 420.704 | 0.032 | 0.032 | 33.6 | 0.258%
Pr | 420.672 | 13022.2 | Co | 420.76 | 0.088 | 0.088 | 1.5 | 0.01152%
Pr | 420.672 | 13022.2 | Ru | 420.763 | 0.091 | 0.091 | 47.1 | 0.3617%
Pr | 420.672 | 13022.2 | Nb | 420.815 | 0.143 | 0.143 | 50.8 | 0.3901%
Pr | 420.672 | 13022.2 | Pr | 420.831 | 0.159 | 0.159 | 2633.8 | 20.23%
Pr | 420.672 | 13022.2 | Cr | 420.835 | 0.163 | 0.163 | 15.1 | 0.116%
Pr | 420.672 | 13022.2 | Ce | 420.843 | 0.171 | 0.171 | 380.4 | 2.921% | Y
Pr | 420.672 | 13022.2 | Co | 420.874 | 0.202 | 0.202 | 17 | 0.1305%
Pr | 420.672 | 13022.2 | Th | 420.889 | 0.217 | 0.217 | 6950 | 53.37%
Pr | 420.672 | 13022.2 | Mo | 420.964 | 0.292 | 0.292 | 111.9 | 0.8593%
Pr | 420.672 | 13022.2 | Mn | 420.967 | 0.295 | 0.295 | 0.9 | 0.006911%
Pr | 420.672 | 13022.2 | Hf | 420.975 | 0.303 | 0.303 | 41.6 | 0.3195%
Pr | 420.672 | 13022.2 | Ar | 420.977 | 0.305 | 0.305 | 1283 | 9.852%
Pr | 420.672 | 13022.2 | Cr | 420.981 | 0.309 | 0.309 | 15.2 | 0.1167%
Pr | 420.672 | 13022.2 | V | 420.985 | 0.313 | 0.313 | 203.6 | 1.563%
Pr | 420.672 | 13022.2 | Ce | 420.999 | 0.327 | 0.327 | 444.8 | 3.416% | Y
Pr | 420.672 | 13022.2 | Co | 421.008 | 0.336 | 0.336 | 1.4 | 0.01075%
Pr | 422.293 | 23602.8 | Gd | 422 | 0.293 | 0.293 | 304.2 | 1.289% | Y
Pr | 422.293 | 23602.8 | Gd | 422 | 0.293 | 0.293 | 1505.1 | 6.377% | Y
Pr | 422.293 | 23602.8 | Sm | 422.066 | 0.227 | 0.227 | 7995.8 | 33.88%
Pr | 422.293 | 23602.8 | Ru | 422.068 | 0.225 | 0.225 | 76.3 | 0.3233%
Pr | 422.293 | 23602.8 | Ce | 422.077 | 0.216 | 0.216 | 312.3 | 1.323% | Y
Pr | 422.293 | 23602.8 | Ir | 422.08 | 0.213 | 0.213 | 28 | 0.1186%
Pr | 422.293 | 23602.8 | Re | 422.107 | 0.186 | 0.186 | 36.8 | 0.1559%
Pr | 422.293 | 23602.8 | Eu | 422.108 | 0.185 | 0.185 | 142.7 | 0.6046%
Pr | 422.293 | 23602.8 | Dy | 422.111 | 0.182 | 0.182 | 863.8 | 3.66% | Y
Pr | 422.293 | 23602.8 | Nd | 422.113 | 0.18 | 0.18 | 995.3 | 4.217% | Y
Pr | 422.293 | 23602.8 | Ce | 422.117 | 0.176 | 0.176 | 482.9 | 2.046% | Y
Pr | 422.293 | 23602.8 | Cr | 422.157 | 0.136 | 0.136 | 21.1 | 0.0894%
Pr | 422.293 | 23602.8 | U | 422.18 | 0.113 | 0.113 | 153.5 | 0.6503%
Pr | 422.293 | 23602.8 | Sc | 422.185 | 0.108 | 0.108 | 22.9 | 0.09702%
Pr | 422.293 | 23602.8 | Sm | 422.186 | 0.107 | 0.107 | 263.4 | 1.116%
Pr | 422.293 | 23602.8 | W | 422.205 | 0.088 | 0.088 | 12.5 | 0.05296%
Pr | 422.293 | 23602.8 | Dy | 422.221 | 0.072 | 0.072 | 180.2 | 0.7635% | Y
Pr | 422.293 | 23602.8 | Fe | 422.221 | 0.072 | 0.072 | 28.5 | 0.1207%
Pr | 422.293 | 23602.8 | Zr | 422.238 | 0.055 | 0.055 | 285.2 | 1.208%
Pr | 422.293 | 23602.8 | Ce | 422.26 | 0.033 | 0.033 | 115893 | 491% | Y
Pr | 422.293 | 23602.8 | Cr | 422.274 | 0.019 | 0.019 | 14.9 | 0.06313%
Pr | 422.293 | 23602.8 | Nd | 422.32 | 0.027 | 0.027 | 763.3 | 3.234% | Y
Pr | 422.293 | 23602.8 | Sm | 422.371 | 0.078 | 0.078 | 1586.3 | 6.721%
Pr | 422.293 | 23602.8 | Ce | 422.388 | 0.095 | 0.095 | 968 | 4.101% | Y
Pr | 422.293 | 23602.8 | Eu | 422.388 | 0.095 | 0.095 | 164.2 | 0.6957%
Pr | 422.293 | 23602.8 | W | 422.399 | 0.106 | 0.106 | 22 | 0.09321%
Pr | 422.293 | 23602.8 | La | 422.408 | 0.115 | 0.115 | 10 | 0.04237%
Pr | 422.293 | 23602.8 | V | 422.413 | 0.12 | 0.12 | 32.9 | 0.1394%
Pr | 422.293 | 23602.8 | Fe | 422.417 | 0.124 | 0.124 | 20.5 | 0.08685%
Pr | 422.293 | 23602.8 | Y | 422.425 | 0.132 | 0.132 | 31.9 | 0.1352% | Y
Pr | 422.293 | 23602.8 | Zr | 422.43 | 0.137 | 0.137 | 459.5 | 1.947%
Pr | 422.293 | 23602.8 | Mn | 422.432 | 0.139 | 0.139 | 1 | 0.004237%
Pr | 422.293 | 23602.8 | Cr | 422.453 | 0.16 | 0.16 | 12.9 | 0.05465%
Pr | 422.293 | 23602.8 | Ce | 422.456 | 0.163 | 0.163 | 425.4 | 1.802% | Y
Pr | 422.293 | 23602.8 | V | 422.459 | 0.166 | 0.166 | 45.6 | 0.1932%
Pr | 422.293 | 23602.8 | Nd | 422.484 | 0.191 | 0.191 | 963 | 4.08% | Y
Pr | 422.293 | 23602.8 | Cr | 422.486 | 0.193 | 0.193 | 17.7 | 0.07499%
Pr | 422.532 | 27726.4 | Gd | 422 | 0.532 | 0.532 | 902 | 3.253% | Y
Pr | 422.532 | 27726.4 | Ce | 422.388 | 0.144 | 0.144 | 968 | 3.491% | Y
Pr | 422.532 | 27726.4 | Eu | 422.388 | 0.144 | 0.144 | 164.2 | 0.5922%
Pr | 422.532 | 27726.4 | W | 422.399 | 0.133 | 0.133 | 22 | 0.07935%
Pr | 422.532 | 27726.4 | La | 422.408 | 0.124 | 0.124 | 10 | 0.03607%
Pr | 422.532 | 27726.4 | V | 422.413 | 0.119 | 0.119 | 32.9 | 0.1187%
Pr | 422.532 | 27726.4 | Fe | 422.417 | 0.115 | 0.115 | 20.5 | 0.07394%
Pr | 422.532 | 27726.4 | Y | 422.425 | 0.107 | 0.107 | 31.9 | 0.1151% | Y
Pr | 422.532 | 27726.4 | Zr | 422.43 | 0.102 | 0.102 | 459.5 | 1.657%
Pr | 422.532 | 27726.4 | Mn | 422.432 | 0.1 | 0.1 | 1 | 0.003607%
Pr | 422.532 | 27726.4 | Cr | 422.453 | 0.079 | 0.079 | 12.9 | 0.04653%
Pr | 422.532 | 27726.4 | Ce | 422.456 | 0.076 | 0.076 | 425.4 | 1.534% | Y
Pr | 422.532 | 27726.4 | V | 422.459 | 0.073 | 0.073 | 45.6 | 0.1645%
Pr | 422.532 | 27726.4 | Cr | 422.486 | 0.046 | 0.046 | 7 | 0.02525%
Pr | 422.532 | 27726.4 | Gd | 422.503 | 0.029 | 0.029 | 1505.1 | 5.428% | Y
Pr | 422.532 | 27726.4 | Ru | 422.51 | 0.022 | 0.022 | 27.2 | 0.0981%
Pr | 422.532 | 27726.4 | Dy | 422.516 | 0.016 | 0.016 | 570.3 | 2.057% | Y
Pr | 422.532 | 27726.4 | Sm | 422.532 | 0 | 0 | 9808.9 | 35.38%
Pr | 422.532 | 27726.4 | U | 422.537 | 0.005 | 0.005 | 258.5 | 0.9323%
Pr | 422.532 | 27726.4 | Fe | 422.545 | 0.013 | 0.013 | 18.4 | 0.06636%
Pr | 422.532 | 27726.4 | Zr | 422.553 | 0.021 | 0.021 | 25.6 | 0.09233%
Pr | 422.532 | 27726.4 | Sc | 422.554 | 0.022 | 0.022 | 52 | 0.1875%
Pr | 422.532 | 27726.4 | Ce | 422.573 | 0.041 | 0.041 | 251.2 | 0.906% | Y
Pr | 422.532 | 27726.4 | Sm | 422.616 | 0.084 | 0.084 | 130.1 | 0.4692%
Pr | 422.532 | 27726.4 | Nb | 422.622 | 0.09 | 0.09 | 19 | 0.06853%
Pr | 422.532 | 27726.4 | Mo | 422.63 | 0.098 | 0.098 | 3.9 | 0.01407%
Pr | 422.532 | 27726.4 | Ce | 422.633 | 0.101 | 0.101 | 14.4 | 0.05194% | Y
Pr | 422.532 | 27726.4 | W | 422.633 | 0.101 | 0.101 | 3 | 0.01082%
Pr | 422.532 | 27726.4 | Ni | 422.64 | 0.108 | 0.108 | 1 | 0.003607%
Pr | 422.532 | 27726.4 | Tb | 422.649 | 0.117 | 0.117 | 2821.8 | 10.18%
Pr | 422.532 | 27726.4 | Ge | 422.656 | 0.124 | 0.124 | 251.6 | 0.9074%
Pr | 422.532 | 27726.4 | U | 422.66 | 0.128 | 0.128 | 52.7 | 0.1901%
Pr | 422.532 | 27726.4 | V | 422.662 | 0.13 | 0.13 | 41 | 0.1479%
Pr | 422.532 | 27726.4 | Dy | 422.668 | 0.136 | 0.136 | 28.5 | 0.1028% | Y
Pr | 422.532 | 27726.4 | Ca | 422.673 | 0.141 | 0.141 | 128726.9 | 464.3%
Pr | 422.532 | 27726.4 | Ru | 422.673 | 0.141 | 0.141 | 23.1 | 0.08331%
Sc | 255.235 | 50325 | Mn | 255.134 | -0.101 | 0.101 | 1.1 | 0.002186%
Sc | 255.235 | 50325 | W | 255.135 | -0.1 | 0.1 | 579.2 | 1.151%
Sc | 255.235 | 50325 | Nb | 255.139 | -0.096 | 0.096 | 763.9 | 1.518%
Sc | 255.235 | 50325 | Hf | 255.139 | -0.096 | 0.096 | 2624.2 | 5.215%
Sc | 255.235 | 50325 | Ir | 255.14 | -0.095 | 0.095 | 14.8 | 0.02941%
Sc | 255.235 | 50325 | Tm | 255.151 | -0.084 | 0.084 | 80.2 | 0.1594% | Y
Sc | 255.235 | 50325 | Cr | 255.159 | -0.076 | 0.076 | 135.4 | 0.2691%
Sc | 255.235 | 50325 | V | 255.172 | -0.063 | 0.063 | 46.2 | 0.0918%
Sc | 255.235 | 50325 | Ta | 255.173 | -0.062 | 0.062 | 219.7 | 0.4366%
Sc | 255.235 | 50325 | Ce | 255.177 | -0.058 | 0.058 | 42.4 | 0.08425% | Y
Sc | 255.235 | 50325 | Pd | 255.185 | -0.05 | 0.05 | 44.5 | 0.08843%
Sc | 255.235 | 50325 | Hf | 255.185 | -0.05 | 0.05 | 91.7 | 0.1822%
Sc | 255.235 | 50325 | Mn | 255.186 | -0.049 | 0.049 | 139.3 | 0.2768%
Sc | 255.235 | 50325 | Cr | 255.187 | -0.048 | 0.048 | 10.3 | 0.02047%
Sc | 255.235 | 50325 | Ru | 255.198 | -0.037 | 0.037 | 142.1 | 0.2824%
Sc | 255.235 | 50325 | W | 255.198 | -0.037 | 0.037 | 5 | 0.009935%
Sc | 255.235 | 50325 | Re | 255.202 | -0.033 | 0.033 | 20.3 | 0.04034%
Sc | 255.235 | 50325 | Yb | 255.215 | -0.02 | 0.02 | 273.7 | 0.5439% | Y
Sc | 255.235 | 50325 | Pt | 255.225 | -0.01 | 0.01 | 19.4 | 0.03855%
Sc | 255.235 | 50325 | Dy | 255.229 | -0.006 | 0.006 | 167.5 | 0.3328% | Y
Sc | 255.235 | 50325 | Co | 255.24 | 0.005 | 0.005 | 17.8 | 0.03537%
Sc | 255.235 | 50325 | V | 255.265 | 0.03 | 0.03 | 29.5 | 0.05862%
Sc | 255.235 | 50325 | Re | 255.27 | 0.035 | 0.035 | 9.4 | 0.01868%
Sc | 255.235 | 50325 | Yb | 255.271 | 0.036 | 0.036 | 197.1 | 0.3917% | Y
Sc | 255.235 | 50325 | Tm | 255.277 | 0.042 | 0.042 | 234.1 | 0.4652% | Y
Sc | 255.235 | 50325 | Cr | 255.28 | 0.045 | 0.045 | 3.2 | 0.006359%
Sc | 255.235 | 50325 | Co | 255.3 | 0.065 | 0.065 | 41.4 | 0.08227%
Sc | 255.235 | 50325 | V | 255.303 | 0.068 | 0.068 | 469.2 | 0.9323%
Sc | 255.235 | 50325 | Cr | 255.306 | 0.071 | 0.071 | 10.9 | 0.02166%
Sc | 255.235 | 50325 | W | 255.316 | 0.081 | 0.081 | 122.2 | 0.2428%
Sc | 255.235 | 50325 | Ta | 255.318 | 0.083 | 0.083 | 165.8 | 0.3295%
Sc | 255.235 | 50325 | Fe | 255.319 | 0.084 | 0.084 | 14.7 | 0.02921%
Sc | 255.235 | 50325 | Th | 255.324 | 0.089 | 0.089 | 39.6 | 0.07869%
Sc | 255.235 | 50325 | P | 255.326 | 0.091 | 0.091 | 120.1 | 0.2386%
Sc | 255.235 | 50325 | Mn | 255.326 | 0.091 | 0.091 | 61.3 | 0.1218%
Sc | 255.235 | 50325 | Co | 255.334 | 0.099 | 0.099 | 35.3 | 0.07014%
Sc | 255.235 | 50325 | Ni | 255.337 | 0.102 | 0.102 | 3.4 | 0.006756%
Sc | 255.235 | 50325 | Cd | 255.346 | 0.111 | 0.111 | 0.5 | 0.0009935%
Sc | 255.235 | 50325 | Sc | 255.347 | 0.112 | 0.112 | 12.6 | 0.02504%
Sc | 255.235 | 50325 | Nb | 255.349 | 0.114 | 0.114 | 42.8 | 0.08505%
Sc | 335.372 | 316070 | Sn | 335.197 | -0.175 | 0.175 | 16.9 | 0.005347%
Sc | 335.372 | 316070 | Sc | 335.205 | -0.167 | 0.167 | 3091.9 | 0.9782%
Sc | 335.372 | 316070 | Hf | 335.205 | -0.167 | 0.167 | 5717.6 | 1.809%
Sc | 335.372 | 316070 | Ti | 335.207 | -0.165 | 0.165 | 724.7 | 0.2293%
Sc | 335.372 | 316070 | Ho | 335.21 | -0.162 | 0.162 | 2276.5 | 0.7203% | Y
Sc | 335.372 | 316070 | Ce | 335.228 | -0.144 | 0.144 | 367.7 | 0.1163% | Y
Sc | 335.372 | 316070 | Cr | 335.241 | -0.131 | 0.131 | 6.8 | 0.002151%
Sc | 335.372 | 316070 | Yb | 335.249 | -0.123 | 0.123 | 39.9 | 0.01262% | Y
Sc | 335.372 | 316070 | Nb | 335.259 | -0.113 | 0.113 | 12.2 | 0.00386%
Sc | 335.372 | 316070 | Dy | 335.269 | -0.103 | 0.103 | 1235.6 | 0.3909% | Y
Sc | 335.372 | 316070 | Co | 335.28 | -0.092 | 0.092 | 35 | 0.01107%
Sc | 335.372 | 316070 | Ti | 335.293 | -0.079 | 0.079 | 33.6 | 0.01063%
Sc | 335.372 | 316070 | Ce | 335.298 | -0.074 | 0.074 | 588.8 | 0.1863% | Y
Sc | 335.372 | 316070 | Cr | 335.302 | -0.07 | 0.07 | 297.7 | 0.09419%
Sc | 335.372 | 316070 | Re | 335.321 | -0.051 | 0.051 | 6.4 | 0.002025%
Sc | 335.372 | 316070 | Ce | 335.332 | -0.04 | 0.04 | 339.9 | 0.1075% | Y
Sc | 335.372 | 316070 | Ho | 335.355 | -0.017 | 0.017 | 2053.1 | 0.6496% | Y
Sc | 335.372 | 316070 | Dy | 335.359 | -0.013 | 0.013 | 1875.9 | 0.5935% | Y
Sc | 335.372 | 316070 | Nd | 335.359 | -0.013 | 0.013 | 1105.1 | 0.3496% | Y
Sc | 335.372 | 316070 | Zr | 335.363 | -0.009 | 0.009 | 55.9 | 0.01769%
Sc | 335.372 | 316070 | Ce | 335.394 | 0.022 | 0.022 | 171.1 | 0.05413% | Y
Sc | 335.372 | 316070 | Fe | 335.406 | 0.034 | 0.034 | 2.4 | 0.0007593%
Sc | 335.372 | 316070 | Mo | 335.412 | 0.04 | 0.04 | 5.8 | 0.001835%
Sc | 335.372 | 316070 | Th | 335.418 | 0.046 | 0.046 | 2577.5 | 0.8155%
Sc | 335.372 | 316070 | Sm | 335.419 | 0.047 | 0.047 | 1733.7 | 0.5485%
Sc | 335.372 | 316070 | Co | 335.438 | 0.066 | 0.066 | 248.2 | 0.07853%
Sc | 335.372 | 316070 | Eu | 335.438 | 0.066 | 0.066 | 216.9 | 0.06862%
Sc | 335.372 | 316070 | Zr | 335.439 | 0.067 | 0.067 | 2227.9 | 0.7049%
Sc | 335.372 | 316070 | W | 335.445 | 0.073 | 0.073 | 26.9 | 0.008511%
Sc | 335.372 | 316070 | U | 335.45 | 0.078 | 0.078 | 387.4 | 0.1226%
Sc | 335.372 | 316070 | Ho | 335.458 | 0.086 | 0.086 | 2426 | 0.7676% | Y
Sc | 335.372 | 316070 | Nd | 335.462 | 0.09 | 0.09 | 241 | 0.07625% | Y
Sc | 335.372 | 316070 | Th | 335.462 | 0.09 | 0.09 | 762.9 | 0.2414%
Sc | 335.372 | 316070 | Ti | 335.463 | 0.091 | 0.091 | 2578.3 | 0.8157%
Sc | 335.372 | 316070 | Sm | 335.472 | 0.1 | 0.1 | 946.3 | 0.2994%
Sc | 335.372 | 316070 | Nb | 335.474 | 0.102 | 0.102 | 358.6 | 0.1135%
Sc | 335.372 | 316070 | Tm | 335.486 | 0.114 | 0.114 | 1768.1 | 0.5594% | Y
Sc | 335.372 | 316070 | Mo | 335.498 | 0.126 | 0.126 | 23.9 | 0.007562%
Sc | 335.372 | 316070 | Ce | 335.501 | 0.129 | 0.129 | 673.6 | 0.2131% | Y
Sc | 335.372 | 316070 | Dy | 335.506 | 0.134 | 0.134 | 594.3 | 0.188% | Y
Sc | 357.253 | 327935 | Er | 357.075 | -0.178 | 0.178 | 125.6 | 0.0383% | Y
Sc | 357.253 | 327935 | Ce | 357.099 | -0.154 | 0.154 | 98.8 | 0.03013% | Y
Sc | 357.253 | 327935 | Pd | 357.115 | -0.138 | 0.138 | 709.8 | 0.2164%
Sc | 357.253 | 327935 | Y | 357.143 | -0.11 | 0.11 | 53.6 | 0.01634% | Y
Sc | 357.253 | 327935 | U | 357.157 | -0.096 | 0.096 | 100.5 | 0.03065%
Sc | 357.253 | 327935 | Th | 357.157 | -0.096 | 0.096 | 251 | 0.07654%
Sc | 357.253 | 327935 | V | 357.165 | -0.088 | 0.088 | 22.1 | 0.006739%
Sc | 357.253 | 327935 | Dy | 357.167 | -0.086 | 0.086 | 178.9 | 0.05455% | Y
Sc | 357.253 | 327935 | Ta | 357.185 | -0.068 | 0.068 | 13.1 | 0.003995%
Sc | 357.253 | 327935 | Ni | 357.186 | -0.067 | 0.067 | 470.1 | 0.1434%
Sc | 357.253 | 327935 | Gd | 357.193 | -0.06 | 0.06 | 2261.6 | 0.6896% | Y
Sc | 357.253 | 327935 | Fe | 357.2 | -0.053 | 0.053 | 25.6 | 0.007806%
Sc | 357.253 | 327935 | Ru | 357.2 | -0.053 | 0.053 | 14.8 | 0.004513%
Sc | 357.253 | 327935 | Tb | 357.207 | -0.046 | 0.046 | 1144 | 0.3488%
Sc | 357.253 | 327935 | Ar | 357.23 | -0.023 | 0.023 | 3593 | 1.096%
Sc | 357.253 | 327935 | Th | 357.239 | -0.014 | 0.014 | 1146 | 0.3495%
Sc | 357.253 | 327935 | Ce | 357.242 | -0.011 | 0.011 | 366.5 | 0.1118% | Y
Sc | 357.253 | 327935 | Zr | 357.247 | -0.006 | 0.006 | 49703.7 | 15.16%
Sc | 357.253 | 327935 | W | 357.248 | -0.005 | 0.005 | 392.2 | 0.1196%
Sc | 357.253 | 327935 | Yb | 357.25 | -0.003 | 0.003 | 153 | 0.04666% | Y
Sc | 357.253 | 327935 | Fe | 357.259 | 0.006 | 0.006 | 1.5 | 0.0004574%
Sc | 357.253 | 327935 | Pb | 357.273 | 0.02 | 0.02 | 187 | 0.05702%
Sc | 357.253 | 327935 | Cr | 357.274 | 0.021 | 0.021 | 10.5 | 0.003202%
Sc | 357.253 | 327935 | Zr | 357.306 | 0.053 | 0.053 | 2408.1 | 0.7343%
Sc | 357.253 | 327935 | Th | 357.322 | 0.069 | 0.069 | 543.5 | 0.1657%
Sc | 357.253 | 327935 | Ho | 357.324 | 0.071 | 0.071 | 1624.8 | 0.4955% | Y
Sc | 357.253 | 327935 | Co | 357.336 | 0.083 | 0.083 | 0.6 | 0.000183%
Sc | 357.253 | 327935 | Fe | 357.339 | 0.086 | 0.086 | 2.8 | 0.0008538%
Sc | 357.253 | 327935 | Ta | 357.341 | 0.088 | 0.088 | 323.1 | 0.09853%
Sc | 357.253 | 327935 | V | 357.351 | 0.098 | 0.098 | 147.5 | 0.04498%
Sc | 357.253 | 327935 | Cr | 357.364 | 0.111 | 0.111 | 33.4 | 0.01018%
Sc | 357.253 | 327935 | Ce | 357.371 | 0.118 | 0.118 | 236.5 | 0.07212% | Y
Sc | 357.253 | 327935 | Ir | 357.372 | 0.119 | 0.119 | 143.8 | 0.04385%
Sc | 357.253 | 327935 | Ti | 357.373 | 0.12 | 0.12 | 768.6 | 0.2344%
Sc | 357.253 | 327935 | Dy | 357.383 | 0.13 | 0.13 | 2301.9 | 0.7019% | Y
Sc | 357.253 | 327935 | Er | 357.387 | 0.134 | 0.134 | 555.5 | 0.1694% | Y
Sc | 357.253 | 327935 | Mo | 357.388 | 0.135 | 0.135 | 33.3 | 0.01015%
Sc | 357.253 | 327935 | Fe | 357.389 | 0.136 | 0.136 | 23 | 0.007014%
Sc | 357.253 | 327935 | Tm | 357.405 | 0.152 | 0.152 | 1401.9 | 0.4275% | Y
Sc | 357.253 | 327935 | Cr | 357.407 | 0.154 | 0.154 | 25 | 0.007623%
Sc | 357.634 | 200450 | W | 357.522 | -0.112 | 0.112 | 14.2 | 0.007084%
Sc | 357.634 | 200450 | Ce | 357.529 | -0.105 | 0.105 | 200.8 | 0.1002% | Y
Sc | 357.634 | 200450 | Th | 357.532 | -0.102 | 0.102 | 2089 | 1.042%
Sc | 357.634 | 200450 | Co | 357.535 | -0.099 | 0.099 | 695.5 | 0.347%
Sc | 357.634 | 200450 | Fe | 357.537 | -0.097 | 0.097 | 13.8 | 0.006885%
Sc | 357.634 | 200450 | Sn | 357.545 | -0.089 | 0.089 | 0.3 | 0.0001497%
Sc | 357.634 | 200450 | U | 357.547 | -0.087 | 0.087 | 96.1 | 0.04794%
Sc | 357.634 | 200450 | Mo | 357.56 | -0.074 | 0.074 | 9.4 | 0.004689%
Sc | 357.634 | 200450 | U | 357.576 | -0.058 | 0.058 | 105.4 | 0.05258%
Sc | 357.634 | 200450 | Zr | 357.578 | -0.056 | 0.056 | 572.5 | 0.2856%
Sc | 357.634 | 200450 | Nb | 357.585 | -0.049 | 0.049 | 495.3 | 0.2471%
Sc | 357.634 | 200450 | Ni | 357.593 | -0.041 | 0.041 | 3.3 | 0.001646%
Sc | 357.634 | 200450 | W | 357.598 | -0.036 | 0.036 | 8.3 | 0.004141%
Sc | 357.634 | 200450 | Fe | 357.598 | -0.036 | 0.036 | 3.4 | 0.001696%
Sc | 357.634 | 200450 | Y | 357.605 | -0.029 | 0.029 | 93.5 | 0.04665% | Y
Sc | 357.634 | 200450 | Nd | 357.615 | -0.019 | 0.019 | 205.6 | 0.1026% | Y
Sc | 357.634 | 200450 | Mo | 357.617 | -0.017 | 0.017 | 4.7 | 0.002345%
Sc | 357.634 | 200450 | U | 357.622 | -0.012 | 0.012 | 276.6 | 0.138%
Sc | 357.634 | 200450 | Ce | 357.623 | -0.011 | 0.011 | 655.5 | 0.327% | Y
Sc | 357.634 | 200450 | Dy | 357.625 | -0.009 | 0.009 | 12386.1 | 6.179% | Y
Sc | 357.634 | 200450 | Th | 357.656 | 0.022 | 0.022 | 96.9 | 0.04834%
Sc | 357.634 | 200450 | Fe | 357.676 | 0.042 | 0.042 | 4.3 | 0.002145%
Sc | 357.634 | 200450 | Ni | 357.676 | 0.042 | 0.042 | 45.2 | 0.02255%
Sc | 357.634 | 200450 | Gd | 357.677 | 0.043 | 0.043 | 350.4 | 0.1748% | Y
Sc | 357.634 | 200450 | Zr | 357.684 | 0.05 | 0.05 | 23370.4 | 11.66%
Sc | 357.634 | 200450 | Dy | 357.687 | 0.053 | 0.053 | 6317.1 | 3.151% | Y
Sc | 357.634 | 200450 | U | 357.708 | 0.074 | 0.074 | 93 | 0.0464%
Sc | 357.634 | 200450 | Th | 357.721 | 0.087 | 0.087 | 135.4 | 0.06755%
Sc | 357.634 | 200450 | V | 357.723 | 0.089 | 0.089 | 42.5 | 0.0212%
Sc | 357.634 | 200450 | Ce | 357.746 | 0.112 | 0.112 | 5279.5 | 2.634% | Y
Sc | 357.634 | 200450 | Zr | 357.756 | 0.122 | 0.122 | 80.1 | 0.03996%
Sc | 357.634 | 200450 | Nb | 357.772 | 0.138 | 0.138 | 55.6 | 0.02774%
Sc | 357.634 | 200450 | Sm | 357.778 | 0.144 | 0.144 | 1067.3 | 0.5325%
Sc | 357.634 | 200450 | Mn | 357.787 | 0.153 | 0.153 | 595.6 | 0.2971%
Sc | 357.634 | 200450 | V | 357.788 | 0.154 | 0.154 | 60.3 | 0.03008%
Sc | 357.634 | 200450 | U | 357.792 | 0.158 | 0.158 | 26.4 | 0.01317%
Sc | 357.634 | 200450 | Dy | 357.798 | 0.164 | 0.164 | 2638.9 | 1.316% | Y
Sc | 357.634 | 200450 | Co | 357.807 | 0.173 | 0.173 | 45.9 | 0.0229%
Sc | 357.634 | 200450 | Th | 357.816 | 0.182 | 0.182 | 152.6 | 0.07613%
Sc | 357.634 | 200450 | Zr | 357.821 | 0.187 | 0.187 | 2042.7 | 1.019%
Sc | 361.383 | 440627.7 | Cr | 361.261 | -0.122 | 0.122 | 9.8 | 0.002224%
Sc | 361.383 | 440627.7 | U | 361.267 | -0.116 | 0.116 | 139.1 | 0.03157%
Sc | 361.383 | 440627.7 | Ni | 361.273 | -0.11 | 0.11 | 213 | 0.04834%
Sc | 361.383 | 440627.7 | Nd | 361.274 | -0.109 | 0.109 | 243.6 | 0.05528% | Y
Sc | 361.383 | 440627.7 | Cd | 361.287 | -0.096 | 0.096 | 206.7 | 0.04691%
Sc | 361.383 | 440627.7 | Co | 361.297 | -0.086 | 0.086 | 2.4 | 0.0005447%
Sc | 361.383 | 440627.7 | Tm | 361.303 | -0.08 | 0.08 | 328.6 | 0.07458% | Y
Sc | 361.383 | 440627.7 | La | 361.307 | -0.076 | 0.076 | 20.9 | 0.004743%
Sc | 361.383 | 440627.7 | Dy | 361.308 | -0.075 | 0.075 | 575.1 | 0.1305% | Y
Sc | 361.383 | 440627.7 | Fe | 361.308 | -0.075 | 0.075 | 1 | 0.0002269%
Sc | 361.383 | 440627.7 | Zr | 361.31 | -0.073 | 0.073 | 10671.3 | 2.422%
Sc | 361.383 | 440627.7 | Cr | 361.317 | -0.066 | 0.066 | 102 | 0.02315%
Sc | 361.383 | 440627.7 | Ho | 361.331 | -0.052 | 0.052 | 1357 | 0.308% | Y
Sc | 361.383 | 440627.7 | Gd | 361.339 | -0.044 | 0.044 | 2100.5 | 0.4767% | Y
Sc | 361.383 | 440627.7 | Ti | 361.34 | -0.043 | 0.043 | 3.6 | 0.000817%
Sc | 361.383 | 440627.7 | Mo | 361.363 | -0.02 | 0.02 | 7.8 | 0.00177%
Sc | 361.383 | 440627.7 | Tb | 361.368 | -0.015 | 0.015 | 772.2 | 0.1752%
Sc | 361.383 | 440627.7 | Ce | 361.369 | -0.014 | 0.014 | 950.5 | 0.2157% | Y
Sc | 361.383 | 440627.7 | Cu | 361.374 | -0.009 | 0.009 | 5.5 | 0.001248%
Sc | 361.383 | 440627.7 | W | 361.38 | -0.003 | 0.003 | 201.4 | 0.04571%
Sc | 361.383 | 440627.7 | Th | 361.401 | 0.018 | 0.018 | 553.1 | 0.1255%
Sc | 361.383 | 440627.7 | Dy | 361.407 | 0.024 | 0.024 | 780.1 | 0.177% | Y
Sc | 361.383 | 440627.7 | Rh | 361.419 | 0.036 | 0.036 | 4.6 | 0.001044%
Sc | 361.383 | 440627.7 | Gd | 361.421 | 0.038 | 0.038 | 461.1 | 0.1046% | Y
Sc | 361.383 | 440627.7 | Mo | 361.43 | 0.047 | 0.047 | 312.5 | 0.07092%
Sc | 361.383 | 440627.7 | Cd | 361.445 | 0.062 | 0.062 | 12.5 | 0.002837%
Sc | 361.383 | 440627.7 | Tb | 361.463 | 0.08 | 0.08 | 1306.9 | 0.2966%
Sc | 361.383 | 440627.7 | Mo | 361.468 | 0.085 | 0.085 | 17.5 | 0.003972%
Sc | 361.383 | 440627.7 | Zr | 361.477 | 0.094 | 0.094 | 11791.7 | 2.676%
Sc | 361.383 | 440627.7 | Rh | 361.478 | 0.095 | 0.095 | 71.7 | 0.01627%
Sc | 361.383 | 440627.7 | Dy | 361.495 | 0.112 | 0.112 | 187.8 | 0.04262% | Y
Sc | 361.383 | 440627.7 | U | 361.501 | 0.118 | 0.118 | 53 | 0.01203%
Sc | 361.383 | 440627.7 | Hf | 361.504 | 0.121 | 0.121 | 14.1 | 0.0032%
Sc | 361.383 | 440627.7 | Th | 361.513 | 0.13 | 0.13 | 1585.5 | 0.3598%
Sc | 361.383 | 440627.7 | U | 361.524 | 0.141 | 0.141 | 58.7 | 0.01332%
Sc | 361.383 | 440627.7 | Fe | 361.524 | 0.141 | 0.141 | 0.6 | 0.0001362%
Sc | 361.383 | 440627.7 | Sm | 361.526 | 0.143 | 0.143 | 267.6 | 0.06073%
Sc | 361.383 | 440627.7 | Co | 361.539 | 0.156 | 0.156 | 8.9 | 0.00202%
Sc | 361.383 | 440627.7 | Nb | 361.55 | 0.167 | 0.167 | 19.2 | 0.004357%
Sc | 361.383 | 440627.7 | Tl | 361.56 | 0.177 | 0.177 | 0.3 | 6.808e-05%
Sc | 363.074 | 141065 | La | 362.882 | -0.192 | 0.192 | 1615.7 | 1.145%
Sc | 363.074 | 141065 | Zr | 362.902 | -0.172 | 0.172 | 52.9 | 0.0375%
Sc | 363.074 | 141065 | Re | 362.92 | -0.154 | 0.154 | 0.7 | 0.0004962%
Sc | 363.074 | 141065 | Mo | 362.93 | -0.144 | 0.144 | 14.4 | 0.01021%
Sc | 363.074 | 141065 | Dy | 362.942 | -0.132 | 0.132 | 1264.7 | 0.8965% | Y
Sc | 363.074 | 141065 | Tb | 362.944 | -0.13 | 0.13 | 738 | 0.5232%
Sc | 363.074 | 141065 | Gd | 362.951 | -0.123 | 0.123 | 425.6 | 0.3017% | Y
Sc | 363.074 | 141065 | Nd | 362.959 | -0.115 | 0.115 | 156.9 | 0.1112% | Y
Sc | 363.074 | 141065 | Mn | 362.973 | -0.101 | 0.101 | 14.6 | 0.01035%
Sc | 363.074 | 141065 | Ni | 362.99 | -0.084 | 0.084 | 5 | 0.003544%
Sc | 363.074 | 141065 | Nd | 362.993 | -0.081 | 0.081 | 157.8 | 0.1119% | Y
Sc | 363.074 | 141065 | Zr | 363 | -0.074 | 0.074 | 915.3 | 0.6488%
Sc | 363.074 | 141065 | Dy | 363.024 | -0.05 | 0.05 | 3349.9 | 2.375% | Y
Sc | 363.074 | 141065 | Gd | 363.025 | -0.049 | 0.049 | 131.4 | 0.09315% | Y
Sc | 363.074 | 141065 | Fe | 363.035 | -0.039 | 0.039 | 2.2 | 0.00156%
Sc | 363.074 | 141065 | Ce | 363.041 | -0.033 | 0.033 | 58.9 | 0.04175% | Y
Sc | 363.074 | 141065 | Nb | 363.061 | -0.013 | 0.013 | 8.9 | 0.006309%
Sc | 363.074 | 141065 | Ba | 363.064 | -0.01 | 0.01 | 3.3 | 0.002339%
Sc | 363.074 | 141065 | Sm | 363.067 | -0.007 | 0.007 | 420.8 | 0.2983%
Sc | 363.074 | 141065 | U | 363.073 | -0.001 | 0.001 | 187.2 | 0.1327%
Sc | 363.074 | 141065 | Ca | 363.075 | 0.001 | 0.001 | 58.1 | 0.04119%
Sc | 363.074 | 141065 | Hf | 363.087 | 0.013 | 0.013 | 26.8 | 0.019%
Sc | 363.074 | 141065 | Gd | 363.088 | 0.014 | 0.014 | 177.6 | 0.1259% | Y
Sc | 363.074 | 141065 | Pr | 363.097 | 0.023 | 0.023 | 290.7 | 0.2061%
Sc | 363.074 | 141065 | Nd | 363.101 | 0.027 | 0.027 | 388 | 0.2751% | Y
Sc | 363.074 | 141065 | Sm | 363.114 | 0.04 | 0.04 | 1980.8 | 1.404%
Sc | 363.074 | 141065 | Ce | 363.12 | 0.046 | 0.046 | 280.3 | 0.1987% | Y
Sc | 363.074 | 141065 | Co | 363.138 | 0.064 | 0.064 | 23.9 | 0.01694%
Sc | 363.074 | 141065 | Cr | 363.146 | 0.072 | 0.072 | 168.8 | 0.1197%
Sc | 363.074 | 141065 | Fe | 363.146 | 0.072 | 0.072 | 465.5 | 0.33%
Sc | 363.074 | 141065 | Ta | 363.171 | 0.097 | 0.097 | 64.7 | 0.04587%
Sc | 363.074 | 141065 | Ru | 363.171 | 0.097 | 0.097 | 8.7 | 0.006167%
Sc | 363.074 | 141065 | Ho | 363.176 | 0.102 | 0.102 | 929.4 | 0.6588% | Y
Sc | 363.074 | 141065 | Co | 363.194 | 0.12 | 0.12 | 1.6 | 0.001134%
Sc | 363.074 | 141065 | W | 363.195 | 0.121 | 0.121 | 18.1 | 0.01283%
Sc | 363.074 | 141065 | Er | 363.209 | 0.135 | 0.135 | 1014.6 | 0.7192% | Y
Sc | 363.074 | 141065 | Ce | 363.209 | 0.135 | 0.135 | 171.1 | 0.1213% | Y
Sc | 363.074 | 141065 | Eu | 363.218 | 0.144 | 0.144 | 115.8 | 0.08209%
Sc | 363.074 | 141065 | Th | 363.263 | 0.189 | 0.189 | 107.4 | 0.07614%
Sc | 363.074 | 141065 | Ar | 363.268 | 0.194 | 0.194 | 2526 | 1.791%
Sc | 364.278 | 101270 | Th | 364.111 | -0.167 | 0.167 | 50.3 | 0.04967%
Sc | 364.278 | 101270 | Er | 364.127 | -0.151 | 0.151 | 614.4 | 0.6067% | Y
Sc | 364.278 | 101270 | Nb | 364.129 | -0.149 | 0.149 | 49.4 | 0.04878%
Sc | 364.278 | 101270 | Ti | 364.133 | -0.145 | 0.145 | 1423.9 | 1.406%
Sc | 364.278 | 101270 | Gd | 364.14 | -0.138 | 0.138 | 554.2 | 0.5472% | Y
Sc | 364.278 | 101270 | Mn | 364.14 | -0.138 | 0.138 | 1.9 | 0.001876%
Sc | 364.278 | 101270 | W | 364.141 | -0.137 | 0.137 | 163.1 | 0.1611%
Sc | 364.278 | 101270 | Ta | 364.147 | -0.131 | 0.131 | 11.4 | 0.01126%
Sc | 364.278 | 101270 | Nd | 364.15 | -0.128 | 0.128 | 260.7 | 0.2574% | Y
Sc | 364.278 | 101270 | Tb | 364.165 | -0.113 | 0.113 | 1269.4 | 1.253%
Sc | 364.278 | 101270 | La | 364.166 | -0.112 | 0.112 | 192.9 | 0.1905%
Sc | 364.278 | 101270 | Ce | 364.173 | -0.105 | 0.105 | 109 | 0.1076% | Y
Sc | 364.278 | 101270 | Co | 364.178 | -0.1 | 0.1 | 7.6 | 0.007505%
Sc | 364.278 | 101270 | Cr | 364.184 | -0.094 | 0.094 | 38 | 0.03752%
Sc | 364.278 | 101270 | Th | 364.185 | -0.093 | 0.093 | 60.8 | 0.06004%
Sc | 364.278 | 101270 | Ta | 364.205 | -0.073 | 0.073 | 35.3 | 0.03486%
Sc | 364.278 | 101270 | Mo | 364.22 | -0.058 | 0.058 | 4.2 | 0.004147%
Sc | 364.278 | 101270 | U | 364.243 | -0.035 | 0.035 | 53.8 | 0.05313%
Sc | 364.278 | 101270 | Ti | 364.267 | -0.011 | 0.011 | 1275 | 1.259%
Sc | 364.278 | 101270 | Sm | 364.274 | -0.004 | 0.004 | 410.1 | 0.405%
Sc | 364.278 | 101270 | Ce | 364.282 | 0.004 | 0.004 | 69.5 | 0.06863% | Y
Sc | 364.278 | 101270 | Lu | 364.312 | 0.034 | 0.034 | 13.5 | 0.01333% | Y
Sc | 364.278 | 101270 | Pt | 364.317 | 0.039 | 0.039 | 28.4 | 0.02804%
Sc | 364.278 | 101270 | Co | 364.318 | 0.04 | 0.04 | 14.8 | 0.01461%
Sc | 364.278 | 101270 | Cr | 364.32 | 0.042 | 0.042 | 6.5 | 0.006418%
Sc | 364.278 | 101270 | Nb | 364.334 | 0.056 | 0.056 | 4.7 | 0.004641%
Sc | 364.278 | 101270 | Tm | 364.365 | 0.087 | 0.087 | 2638.4 | 2.605% | Y
Sc | 364.278 | 101270 | Fe | 364.368 | 0.09 | 0.09 | 3.9 | 0.003851%
Sc | 364.278 | 101270 | Nb | 364.37 | 0.092 | 0.092 | 9.7 | 0.009578%
Sc | 364.278 | 101270 | Sc | 364.376 | 0.098 | 0.098 | 89.9 | 0.08877%
Sc | 364.278 | 101270 | Dy | 364.393 | 0.115 | 0.115 | 406 | 0.4009% | Y
Sc | 364.278 | 101270 | Th | 364.435 | 0.157 | 0.157 | 78.2 | 0.07722%
Sc | 364.278 | 101270 | Hf | 364.435 | 0.157 | 0.157 | 3073.1 | 3.035%
Sc | 364.278 | 101270 | Ca | 364.441 | 0.163 | 0.163 | 112.8 | 0.1114%
Sc | 364.278 | 101270 | Th | 364.471 | 0.193 | 0.193 | 38.8 | 0.03831%
Sc | 364.278 | 101270 | V | 364.471 | 0.193 | 0.193 | 4.7 | 0.004641%
Sc | 364.278 | 101270 | Cr | 364.475 | 0.197 | 0.197 | 11.9 | 0.01175%
Sc | 364.278 | 101270 | Nb | 364.493 | 0.215 | 0.215 | 11.1 | 0.01096%
Sc | 364.278 | 101270 | U | 364.503 | 0.225 | 0.225 | 133.7 | 0.132%
Sc | 364.278 | 101270 | Fe | 364.506 | 0.228 | 0.228 | 1.3 | 0.001284%
Sc | 424.682 | 263845 | U | 424.437 | -0.245 | 0.245 | 779.7 | 0.2955%
Sc | 424.682 | 263845 | Rh | 424.444 | -0.238 | 0.238 | 4.4 | 0.001668%
Sc | 424.682 | 263845 | Sm | 424.47 | -0.212 | 0.212 | 2544.7 | 0.9645%
Sc | 424.682 | 263845 | Eu | 424.474 | -0.208 | 0.208 | 17.2 | 0.006519%
Sc | 424.682 | 263845 | Mo | 424.475 | -0.207 | 0.207 | 46.1 | 0.01747%
Sc | 424.682 | 263845 | Ru | 424.483 | -0.199 | 0.199 | 14.1 | 0.005344%
Sc | 424.682 | 263845 | Ce | 424.492 | -0.19 | 0.19 | 131 | 0.04965% | Y
Sc | 424.682 | 263845 | Pb | 424.492 | -0.19 | 0.19 | 6.1 | 0.002312%
Sc | 424.682 | 263845 | Nd | 424.496 | -0.186 | 0.186 | 113.7 | 0.04309% | Y
Sc | 424.682 | 263845 | Sm | 424.517 | -0.165 | 0.165 | 546.1 | 0.207%
Sc | 424.682 | 263845 | Ta | 424.534 | -0.148 | 0.148 | 11.4 | 0.004321%
Sc | 424.682 | 263845 | Fe | 424.534 | -0.148 | 0.148 | 3.8 | 0.00144%
Sc | 424.682 | 263845 | Hf | 424.584 | -0.098 | 0.098 | 105.6 | 0.04002%
Sc | 424.682 | 263845 | Ce | 424.588 | -0.094 | 0.094 | 2149.5 | 0.8147% | Y
Sc | 424.682 | 263845 | Mo | 424.602 | -0.08 | 0.08 | 25.3 | 0.009589%
Sc | 424.682 | 263845 | Ru | 424.634 | -0.048 | 0.048 | 20.6 | 0.007808%
Sc | 424.682 | 263845 | Tm | 424.639 | -0.043 | 0.043 | 167.3 | 0.06341% | Y
Sc | 424.682 | 263845 | Gd | 424.657 | -0.025 | 0.025 | 651 | 0.2467% | Y
Sc | 424.682 | 263845 | Ce | 424.671 | -0.011 | 0.011 | 1528 | 0.5791% | Y
Sc | 424.682 | 263845 | Ru | 424.674 | -0.008 | 0.008 | 43.5 | 0.01649%
Sc | 424.682 | 263845 | Re | 424.682 | 0 | 0 | 4.9 | 0.001857%
Sc | 424.682 | 263845 | Nd | 424.689 | 0.007 | 0.007 | 223.2 | 0.0846% | Y
Sc | 424.682 | 263845 | Eu | 424.706 | 0.024 | 0.024 | 166.8 | 0.06322%
Sc | 424.682 | 263845 | U | 424.714 | 0.032 | 0.032 | 81 | 0.0307%
Sc | 424.682 | 263845 | Dy | 424.734 | 0.052 | 0.052 | 520.7 | 0.1974% | Y
Sc | 424.682 | 263845 | Nd | 424.736 | 0.054 | 0.054 | 6112.5 | 2.317% | Y
Sc | 424.682 | 263845 | Sm | 424.739 | 0.057 | 0.057 | 175.2 | 0.0664%
Sc | 424.682 | 263845 | Fe | 424.743 | 0.061 | 0.061 | 15.3 | 0.005799%
Sc | 424.682 | 263845 | Pr | 424.764 | 0.082 | 0.082 | 2251.9 | 0.8535%
Sc | 424.682 | 263845 | Eu | 424.783 | 0.101 | 0.101 | 650.6 | 0.2466%
Sc | 424.682 | 263845 | Th | 424.799 | 0.117 | 0.117 | 621.5 | 0.2356%
Sc | 424.682 | 263845 | Ce | 424.809 | 0.127 | 0.127 | 199.9 | 0.07576% | Y
Sc | 424.682 | 263845 | Ru | 424.814 | 0.132 | 0.132 | 2.8 | 0.001061%
Sc | 424.682 | 263845 | Fe | 424.822 | 0.14 | 0.14 | 1.7 | 0.0006443%
Sc | 424.682 | 263845 | Dy | 424.846 | 0.164 | 0.164 | 184.3 | 0.06985% | Y
Sc | 424.682 | 263845 | Ce | 424.867 | 0.185 | 0.185 | 3899.9 | 1.478% | Y
Sc | 424.682 | 263845 | Ba | 424.877 | 0.195 | 0.195 | 67.5 | 0.02558%
Sc | 424.682 | 263845 | Cu | 424.896 | 0.214 | 0.214 | 3.7 | 0.001402%
Sc | 424.682 | 263845 | Hf | 424.939 | 0.257 | 0.257 | 176.6 | 0.06693%
Sc | 424.682 | 263845 | Sc | 424.942 | 0.26 | 0.26 | 164.9 | 0.0625%
Ta | 226.142 | 3278.3 | Ti | 225.932 | 0.21 | 0.21 | 22 | 0.6711%
Ta | 226.142 | 3278.3 | Ru | 225.952 | 0.19 | 0.19 | 35.4 | 1.08%
Ta | 226.142 | 3278.3 | Ta | 225.955 | 0.187 | 0.187 | 310.6 | 9.474%
Ta | 226.142 | 3278.3 | Ni | 225.956 | 0.186 | 0.186 | 443 | 13.51%
Ta | 226.142 | 3278.3 | Fe | 225.958 | 0.184 | 0.184 | 37 | 1.129%
Ta | 226.142 | 3278.3 | Si | 225.958 | 0.184 | 0.184 | 11.4 | 0.3477%
Ta | 226.142 | 3278.3 | Co | 226 | 0.142 | 0.142 | 235.6 | 7.187%
Ta | 226.142 | 3278.3 | Ru | 226.003 | 0.139 | 0.139 | 5.9 | 0.18%
Ta | 226.142 | 3278.3 | Mo | 226.006 | 0.136 | 0.136 | 100 | 3.05%
Ta | 226.142 | 3278.3 | Fe | 226.008 | 0.134 | 0.134 | 228.4 | 6.967%
Ta | 226.142 | 3278.3 | Os | 226.011 | 0.131 | 0.131 | 15.2 | 0.4637%
Ta | 226.142 | 3278.3 | Fe | 226.024 | 0.118 | 0.118 | 35.3 | 1.077%
Ta | 226.142 | 3278.3 | Hg | 226.026 | 0.116 | 0.116 | 0.7 | 0.02135%
Ta | 226.142 | 3278.3 | Ta | 226.026 | 0.116 | 0.116 | 131.1 | 3.999%
Ta | 226.142 | 3278.3 | Cu | 226.053 | 0.089 | 0.089 | 43 | 1.312%
Ta | 226.142 | 3278.3 | Ta | 226.057 | 0.085 | 0.085 | 125.6 | 3.831%
Ta | 226.142 | 3278.3 | Ir | 226.065 | 0.077 | 0.077 | 49.6 | 1.513%
Ta | 226.142 | 3278.3 | Fe | 226.089 | 0.053 | 0.053 | 27 | 0.8236%
Ta | 226.142 | 3278.3 | V | 226.108 | 0.034 | 0.034 | 33.4 | 1.019%
Ta | 226.142 | 3278.3 | Ti | 226.12 | 0.022 | 0.022 | 895.8 | 27.33%
Ta | 226.142 | 3278.3 | Ni | 226.143 | 0.001 | 0.001 | 55 | 1.678%
Ta | 226.142 | 3278.3 | Ta | 226.161 | 0.019 | 0.019 | 1584.2 | 48.32%
Ta | 226.142 | 3278.3 | Ti | 226.162 | 0.02 | 0.02 | 14.7 | 0.4484%
Ta | 226.142 | 3278.3 | Cr | 226.164 | 0.022 | 0.022 | 1.4 | 0.04271%
Ta | 226.142 | 3278.3 | Si | 226.169 | 0.027 | 0.027 | 1.2 | 0.0366%
Ta | 226.142 | 3278.3 | Os | 226.173 | 0.031 | 0.031 | 417 | 12.72%
Ta | 226.142 | 3278.3 | Mo | 226.198 | 0.056 | 0.056 | 40.3 | 1.229%
Ta | 226.142 | 3278.3 | Nb | 226.213 | 0.071 | 0.071 | 76.4 | 2.33%
Ta | 226.142 | 3278.3 | Hg | 226.223 | 0.081 | 0.081 | 1 | 0.0305%
Ta | 226.142 | 3278.3 | Sc | 226.229 | 0.087 | 0.087 | 3.4 | 0.1037%
Ta | 226.142 | 3278.3 | Ta | 226.23 | 0.088 | 0.088 | 3305.6 | 100.8%
Ta | 226.142 | 3278.3 | Sb | 226.25 | 0.108 | 0.108 | 53.3 | 1.626%
Ta | 226.142 | 3278.3 | Co | 226.26 | 0.118 | 0.118 | 5.3 | 0.1617%
Ta | 226.142 | 3278.3 | Fe | 226.269 | 0.127 | 0.127 | 39 | 1.19%
Ta | 226.142 | 3278.3 | Ni | 226.29 | 0.148 | 0.148 | 5.1 | 0.1556%
Ta | 226.142 | 3278.3 | Cu | 226.308 | 0.166 | 0.166 | 3993 | 121.8%
Ta | 226.142 | 3278.3 | Fe | 226.323 | 0.181 | 0.181 | 13.3 | 0.4057%
Ta | 226.142 | 3278.3 | Nb | 226.331 | 0.189 | 0.189 | 59.7 | 1.821%
Ta | 226.142 | 3278.3 | Os | 226.337 | 0.195 | 0.195 | 7.2 | 0.2196%
Ta | 226.23 | 3305.6 | Hg | 226.026 | 0.204 | 0.204 | 0.7 | 0.02118%
Ta | 226.23 | 3305.6 | Ta | 226.026 | 0.204 | 0.204 | 131.1 | 3.966%
Ta | 226.23 | 3305.6 | Cu | 226.053 | 0.177 | 0.177 | 43 | 1.301%
Ta | 226.23 | 3305.6 | Ta | 226.057 | 0.173 | 0.173 | 125.6 | 3.8%
Ta | 226.23 | 3305.6 | Ir | 226.065 | 0.165 | 0.165 | 49.6 | 1.5%
Ta | 226.23 | 3305.6 | Fe | 226.089 | 0.141 | 0.141 | 27 | 0.8168%
Ta | 226.23 | 3305.6 | V | 226.108 | 0.122 | 0.122 | 33.4 | 1.01%
Ta | 226.23 | 3305.6 | Ti | 226.12 | 0.11 | 0.11 | 895.8 | 27.1%
Ta | 226.23 | 3305.6 | Ta | 226.142 | 0.088 | 0.088 | 3278.3 | 99.17%
Ta | 226.23 | 3305.6 | Ni | 226.143 | 0.087 | 0.087 | 55 | 1.664%
Ta | 226.23 | 3305.6 | Ta | 226.161 | 0.069 | 0.069 | 1584.2 | 47.92%
Ta | 226.23 | 3305.6 | Ti | 226.162 | 0.068 | 0.068 | 14.7 | 0.4447%
Ta | 226.23 | 3305.6 | Cr | 226.164 | 0.066 | 0.066 | 1.4 | 0.04235%
Ta | 226.23 | 3305.6 | Si | 226.169 | 0.061 | 0.061 | 1.2 | 0.0363%
Ta | 226.23 | 3305.6 | Os | 226.173 | 0.057 | 0.057 | 417 | 12.61%
Ta | 226.23 | 3305.6 | Mo | 226.198 | 0.032 | 0.032 | 40.3 | 1.219%
Ta | 226.23 | 3305.6 | Nb | 226.213 | 0.017 | 0.017 | 76.4 | 2.311%
Ta | 226.23 | 3305.6 | Hg | 226.223 | 0.007 | 0.007 | 1 | 0.03025%
Ta | 226.23 | 3305.6 | Sc | 226.229 | 0.001 | 0.001 | 3.4 | 0.1029%
Ta | 226.23 | 3305.6 | Sb | 226.25 | 0.02 | 0.02 | 53.3 | 1.612%
Ta | 226.23 | 3305.6 | Co | 226.26 | 0.03 | 0.03 | 5.3 | 0.1603%
Ta | 226.23 | 3305.6 | Fe | 226.269 | 0.039 | 0.039 | 39 | 1.18%
Ta | 226.23 | 3305.6 | Ni | 226.29 | 0.06 | 0.06 | 5.1 | 0.1543%
Ta | 226.23 | 3305.6 | Cu | 226.308 | 0.078 | 0.078 | 3993 | 120.8%
Ta | 226.23 | 3305.6 | Fe | 226.323 | 0.093 | 0.093 | 13.3 | 0.4023%
Ta | 226.23 | 3305.6 | Nb | 226.331 | 0.101 | 0.101 | 59.7 | 1.806%
Ta | 226.23 | 3305.6 | Os | 226.337 | 0.107 | 0.107 | 7.2 | 0.2178%
Ta | 226.23 | 3305.6 | Th | 226.341 | 0.111 | 0.111 | 123.3 | 3.73%
Ta | 226.23 | 3305.6 | Rh | 226.343 | 0.113 | 0.113 | 206.3 | 6.241%
Ta | 226.23 | 3305.6 | Al | 226.346 | 0.116 | 0.116 | 645.1 | 19.52%
Ta | 226.23 | 3305.6 | Fe | 226.347 | 0.117 | 0.117 | 1 | 0.03025%
Ta | 226.23 | 3305.6 | Ru | 226.35 | 0.12 | 0.12 | 196.1 | 5.932%
Ta | 226.23 | 3305.6 | W | 226.353 | 0.123 | 0.123 | 225.8 | 6.831%
Ta | 226.23 | 3305.6 | Ti | 226.402 | 0.172 | 0.172 | 16.1 | 0.4871%
Ta | 226.23 | 3305.6 | Rh | 226.414 | 0.184 | 0.184 | 182.1 | 5.509%
Ta | 226.23 | 3305.6 | Pd | 226.428 | 0.198 | 0.198 | 106.9 | 3.234%
Ta | 226.23 | 3305.6 | Mo | 226.435 | 0.205 | 0.205 | 27.5 | 0.8319%
Ta | 226.23 | 3305.6 | Fe | 226.439 | 0.209 | 0.209 | 13.4 | 0.4054%
Ta | 226.23 | 3305.6 | Re | 226.439 | 0.209 | 0.209 | 257.2 | 7.781%
Ta | 233.198 | 3011.9 | V | 232.952 | 0.246 | 0.246 | 3.9 | 0.1295%
Ta | 233.198 | 3011.9 | Fe | 232.964 | 0.234 | 0.234 | 0.6 | 0.01992%
Ta | 233.198 | 3011.9 | Mo | 232.969 | 0.229 | 0.229 | 119.2 | 3.958%
Ta | 233.198 | 3011.9 | W | 232.969 | 0.229 | 0.229 | 56.4 | 1.873%
Ta | 233.198 | 3011.9 | Ni | 232.997 | 0.201 | 0.201 | 835.6 | 27.74%
Ta | 233.198 | 3011.9 | Cr | 233.002 | 0.196 | 0.196 | 1 | 0.0332%
Ta | 233.198 | 3011.9 | Mo | 233.005 | 0.193 | 0.193 | 14.7 | 0.4881%
Ta | 233.198 | 3011.9 | Co | 233.036 | 0.162 | 0.162 | 1806.5 | 59.98%
Ta | 233.198 | 3011.9 | Zr | 233.036 | 0.162 | 0.162 | 328.7 | 10.91%
Ta | 233.198 | 3011.9 | Mo | 233.046 | 0.152 | 0.152 | 43.1 | 1.431%
Ta | 233.198 | 3011.9 | Cr | 233.071 | 0.127 | 0.127 | 1.3 | 0.04316%
Ta | 233.198 | 3011.9 | Ta | 233.079 | 0.119 | 0.119 | 65.3 | 2.168%
Ta | 233.198 | 3011.9 | Mo | 233.119 | 0.079 | 0.079 | 53.3 | 1.77%
Ta | 233.198 | 3011.9 | Ta | 233.129 | 0.069 | 0.069 | 170.8 | 5.671%
Ta | 233.198 | 3011.9 | W | 233.13 | 0.068 | 0.068 | 36.7 | 1.218%
Ta | 233.198 | 3011.9 | Fe | 233.131 | 0.067 | 0.067 | 1803.1 | 59.87%
Ta | 233.198 | 3011.9 | Ag | 233.137 | 0.061 | 0.061 | 174.2 | 5.784%
Ta | 233.198 | 3011.9 | Ni | 233.17 | 0.028 | 0.028 | 28.1 | 0.933%
Ta | 233.198 | 3011.9 | Mo | 233.213 | 0.015 | 0.015 | 57.2 | 1.899%
Ta | 233.198 | 3011.9 | Os | 233.214 | 0.016 | 0.016 | 0.9 | 0.02988%
Ta | 233.198 | 3011.9 | Ta | 233.218 | 0.02 | 0.02 | 1929.7 | 64.07%
Ta | 233.198 | 3011.9 | Ir | 233.224 | 0.026 | 0.026 | 3.5 | 0.1162%
Ta | 233.198 | 3011.9 | Pb | 233.242 | 0.044 | 0.044 | 12.1 | 0.4017%
Ta | 233.198 | 3011.9 | Hf | 233.245 | 0.047 | 0.047 | 70.2 | 2.331%
Ta | 233.198 | 3011.9 | In | 233.276 | 0.078 | 0.078 | 0.4 | 0.01328%
Ta | 233.198 | 3011.9 | Fe | 233.28 | 0.082 | 0.082 | 6295 | 209%
Ta | 233.198 | 3011.9 | Co | 233.285 | 0.087 | 0.087 | 79 | 2.623%
Ta | 233.198 | 3011.9 | Hf | 233.297 | 0.099 | 0.099 | 1019.9 | 33.86%
Ta | 233.198 | 3011.9 | Cr | 233.299 | 0.101 | 0.101 | 1.4 | 0.04648%
Ta | 233.198 | 3011.9 | Co | 233.308 | 0.11 | 0.11 | 79 | 2.623%
Ta | 233.198 | 3011.9 | W | 233.315 | 0.117 | 0.117 | 83.1 | 2.759%
Ta | 233.198 | 3011.9 | Ir | 233.33 | 0.132 | 0.132 | 28.3 | 0.9396%
Ta | 233.198 | 3011.9 | V | 233.332 | 0.134 | 0.134 | 1.6 | 0.05312%
Ta | 233.198 | 3011.9 | Cr | 233.346 | 0.148 | 0.148 | 114.2 | 3.792%
Ta | 233.198 | 3011.9 | Ru | 233.356 | 0.158 | 0.158 | 67.8 | 2.251%
Ta | 233.198 | 3011.9 | W | 233.377 | 0.179 | 0.179 | 875.8 | 29.08%
Ta | 233.198 | 3011.9 | Ir | 233.384 | 0.186 | 0.186 | 52.9 | 1.756%
Ta | 233.198 | 3011.9 | Ta | 233.385 | 0.187 | 0.187 | 167.5 | 5.561%
Ta | 238.706 | 5220.6 | Rh | 238.544 | 0.162 | 0.162 | 58.1 | 1.113%
Ta | 238.706 | 5220.6 | W | 238.55 | 0.156 | 0.156 | 64.4 | 1.234%
Ta | 238.706 | 5220.6 | Cr | 238.572 | 0.134 | 0.134 | 49 | 0.9386%
Ta | 238.706 | 5220.6 | Ta | 238.573 | 0.133 | 0.133 | 10.8 | 0.2069%
Ta | 238.706 | 5220.6 | Te | 238.579 | 0.127 | 0.127 | 666.9 | 12.77%
Ta | 238.706 | 5220.6 | Co | 238.581 | 0.125 | 0.125 | 18.4 | 0.3524%
Ta | 238.706 | 5220.6 | Os | 238.604 | 0.102 | 0.102 | 3.3 | 0.06321%
Ta | 238.706 | 5220.6 | Rh | 238.614 | 0.092 | 0.092 | 136.6 | 2.617%
Ta | 238.706 | 5220.6 | Cr | 238.617 | 0.089 | 0.089 | 5.2 | 0.09961%
Ta | 238.706 | 5220.6 | Co | 238.636 | 0.07 | 0.07 | 6552 | 125.5%
Ta | 238.706 | 5220.6 | Ir | 238.658 | 0.048 | 0.048 | 42.8 | 0.8198%
Ta | 238.706 | 5220.6 | Ni | 238.659 | 0.047 | 0.047 | 95.2 | 1.824%
Ta | 238.706 | 5220.6 | Co | 238.672 | 0.034 | 0.034 | 532.3 | 10.2%
Ta | 238.706 | 5220.6 | Cr | 238.676 | 0.03 | 0.03 | 25 | 0.4789%
Ta | 238.706 | 5220.6 | Pt | 238.681 | 0.025 | 0.025 | 14.7 | 0.2816%
Ta | 238.706 | 5220.6 | Ir | 238.69 | 0.016 | 0.016 | 110.6 | 2.119%
Ta | 238.706 | 5220.6 | Re | 238.69 | 0.016 | 0.016 | 158.3 | 3.032%
Ta | 238.706 | 5220.6 | V | 238.696 | 0.01 | 0.01 | 49 | 0.9386%
Ta | 238.706 | 5220.6 | Mn | 238.7 | 0.006 | 0.006 | 37.1 | 0.7106%
Ta | 238.706 | 5220.6 | Nb | 238.71 | 0.004 | 0.004 | 448.3 | 8.587%
Ta | 238.706 | 5220.6 | Zr | 238.718 | 0.012 | 0.012 | 526.9 | 10.09%
Ta | 238.706 | 5220.6 | Os | 238.728 | 0.022 | 0.022 | 13.9 | 0.2663%
Ta | 238.706 | 5220.6 | Dy | 238.736 | 0.03 | 0.03 | 266.7 | 5.109% | Y
Ta | 238.706 | 5220.6 | Fe | 238.737 | 0.031 | 0.031 | 14.2 | 0.272%
Ta | 238.706 | 5220.6 | Co | 238.746 | 0.04 | 0.04 | 25.7 | 0.4923%
Ta | 238.706 | 5220.6 | Nb | 238.752 | 0.046 | 0.046 | 910.3 | 17.44%
Ta | 238.706 | 5220.6 | Au | 238.775 | 0.069 | 0.069 | 63.8 | 1.222%
Ta | 238.706 | 5220.6 | Ni | 238.776 | 0.07 | 0.07 | 319.2 | 6.114%
Ta | 238.706 | 5220.6 | V | 238.808 | 0.102 | 0.102 | 3.2 | 0.0613%
Ta | 238.706 | 5220.6 | Th | 238.814 | 0.108 | 0.108 | 131.5 | 2.519%
Ta | 238.706 | 5220.6 | Nb | 238.827 | 0.121 | 0.121 | 257.5 | 4.932%
Ta | 238.706 | 5220.6 | Pd | 238.829 | 0.123 | 0.123 | 27.6 | 0.5287%
Ta | 238.706 | 5220.6 | Ta | 238.838 | 0.132 | 0.132 | 221.4 | 4.241%
Ta | 238.706 | 5220.6 | W | 238.854 | 0.148 | 0.148 | 10 | 0.1915%
Ta | 238.706 | 5220.6 | Re | 238.857 | 0.151 | 0.151 | 28.3 | 0.5421%
Ta | 238.706 | 5220.6 | Fe | 238.863 | 0.157 | 0.157 | 8360 | 160.1%
Ta | 238.706 | 5220.6 | Mo | 238.87 | 0.164 | 0.164 | 58.77 | 1.126%
Ta | 240.063 | 3206.4 | Ta | 239.806 | 0.257 | 0.257 | 14.4 | 0.4491%
Ta | 240.063 | 3206.4 | Os | 239.82 | 0.243 | 0.243 | 0.2 | 0.006238%
Ta | 240.063 | 3206.4 | Ta | 239.832 | 0.231 | 0.231 | 15.6 | 0.4865%
Ta | 240.063 | 3206.4 | Co | 239.839 | 0.224 | 0.224 | 61.6 | 1.921%
Ta | 240.063 | 3206.4 | Nb | 239.849 | 0.214 | 0.214 | 314.7 | 9.815%
Ta | 240.063 | 3206.4 | Ca | 239.856 | 0.207 | 0.207 | 41.6 | 1.297%
Ta | 240.063 | 3206.4 | Ir | 239.875 | 0.188 | 0.188 | 46.6 | 1.453%
Ta | 240.063 | 3206.4 | W | 239.903 | 0.16 | 0.16 | 5.6 | 0.1747%
Ta | 240.063 | 3206.4 | Cr | 239.904 | 0.159 | 0.159 | 5.3 | 0.1653%
Ta | 240.063 | 3206.4 | Lu | 239.914 | 0.149 | 0.149 | 124.5 | 3.883% | Y
Ta | 240.063 | 3206.4 | Ta | 239.915 | 0.148 | 0.148 | 5.8 | 0.1809%
Ta | 240.063 | 3206.4 | In | 239.918 | 0.145 | 0.145 | 1 | 0.03119%
Ta | 240.063 | 3206.4 | Fe | 239.924 | 0.139 | 0.139 | 3403.3 | 106.1%
Ta | 240.063 | 3206.4 | Hg | 239.938 | 0.125 | 0.125 | 0.3 | 0.009356%
Ta | 240.063 | 3206.4 | Pb | 239.96 | 0.103 | 0.103 | 1.6 | 0.0499%
Ta | 240.063 | 3206.4 | Cr | 239.966 | 0.097 | 0.097 | 11.5 | 0.3587%
Ta | 240.063 | 3206.4 | Ta | 239.993 | 0.07 | 0.07 | 155.3 | 4.843%
Ta | 240.063 | 3206.4 | V | 239.995 | 0.068 | 0.068 | 5.7 | 0.1778%
Ta | 240.063 | 3206.4 | Cu | 240.012 | 0.051 | 0.051 | 42.9 | 1.338%
Ta | 240.063 | 3206.4 | Fe | 240.034 | 0.029 | 0.029 | 38 | 1.185%
Ta | 240.063 | 3206.4 | Re | 240.074 | 0.011 | 0.011 | 10.7 | 0.3337%
Ta | 240.063 | 3206.4 | Hf | 240.082 | 0.019 | 0.019 | 458.8 | 14.31%
Ta | 240.063 | 3206.4 | Bi | 240.09 | 0.027 | 0.027 | 16.1 | 0.5021%
Ta | 240.063 | 3206.4 | Co | 240.11 | 0.047 | 0.047 | 10 | 0.3119%
Ta | 240.063 | 3206.4 | Os | 240.113 | 0.05 | 0.05 | 3.9 | 0.1216%
Ta | 240.063 | 3206.4 | W | 240.13 | 0.067 | 0.067 | 3.6 | 0.1123%
Ta | 240.063 | 3206.4 | Co | 240.16 | 0.097 | 0.097 | 5.9 | 0.184%
Ta | 240.063 | 3206.4 | Re | 240.168 | 0.105 | 0.105 | 8.5 | 0.2651%
Ta | 240.063 | 3206.4 | Ir | 240.178 | 0.115 | 0.115 | 5.5 | 0.1715%
Ta | 240.063 | 3206.4 | W | 240.186 | 0.123 | 0.123 | 17.2 | 0.5364%
Ta | 240.063 | 3206.4 | Pt | 240.188 | 0.125 | 0.125 | 12.2 | 0.3805%
Ta | 240.063 | 3206.4 | V | 240.19 | 0.127 | 0.127 | 5.2 | 0.1622%
Ta | 240.063 | 3206.4 | Mo | 240.193 | 0.13 | 0.13 | 50.6 | 1.578%
Ta | 240.063 | 3206.4 | Ni | 240.193 | 0.13 | 0.13 | 56.6 | 1.765%
Ta | 240.063 | 3206.4 | Pb | 240.194 | 0.131 | 0.131 | 30.1 | 0.9387%
Ta | 240.063 | 3206.4 | Co | 240.206 | 0.143 | 0.143 | 105 | 3.275%
Ta | 240.063 | 3206.4 | Ta | 240.214 | 0.151 | 0.151 | 370.6 | 11.56%
Ta | 240.063 | 3206.4 | Os | 240.224 | 0.161 | 0.161 | 0.9 | 0.02807%
Ta | 240.063 | 3206.4 | Dy | 240.229 | 0.166 | 0.166 | 179.1 | 5.586% | Y
Ta | 240.063 | 3206.4 | W | 240.245 | 0.182 | 0.182 | 25.3 | 0.789%
Ta | 263.558 | 6740 | Cr | 263.425 | 0.133 | 0.133 | 22.1 | 0.3279%
Ta | 263.558 | 6740 | Os | 263.429 | 0.129 | 0.129 | 0.7 | 0.01039%
Ta | 263.558 | 6740 | Yb | 263.431 | 0.127 | 0.127 | 185.2 | 2.748% | Y
Ta | 263.558 | 6740 | Os | 263.444 | 0.114 | 0.114 | 0.4 | 0.005935%
Ta | 263.558 | 6740 | W | 263.458 | 0.1 | 0.1 | 40.6 | 0.6024%
Ta | 263.558 | 6740 | Nb | 263.471 | 0.087 | 0.087 | 17.2 | 0.2552%
Ta | 263.558 | 6740 | Ba | 263.478 | 0.08 | 0.08 | 580.5 | 8.613%
Ta | 263.558 | 6740 | Dy | 263.48 | 0.078 | 0.078 | 818.1 | 12.14% | Y
Ta | 263.558 | 6740 | Co | 263.492 | 0.066 | 0.066 | 24.2 | 0.3591%
Ta | 263.558 | 6740 | Ce | 263.515 | 0.043 | 0.043 | 211 | 3.131% | Y
Ta | 263.558 | 6740 | Ir | 263.527 | 0.031 | 0.031 | 24.3 | 0.3605%
Ta | 263.558 | 6740 | Rh | 263.532 | 0.026 | 0.026 | 85.4 | 1.267%
Ta | 263.558 | 6740 | W | 263.538 | 0.02 | 0.02 | 411 | 6.098%
Ta | 263.558 | 6740 | V | 263.539 | 0.019 | 0.019 | 17.2 | 0.2552%
Ta | 263.558 | 6740 | Zr | 263.54 | 0.018 | 0.018 | 11.9 | 0.1766%
Ta | 263.558 | 6740 | Th | 263.541 | 0.017 | 0.017 | 51.6 | 0.7656%
Ta | 263.558 | 6740 | Ti | 263.545 | 0.013 | 0.013 | 50.3 | 0.7463%
Ta | 263.558 | 6740 | Cr | 263.546 | 0.012 | 0.012 | 21 | 0.3116%
Ta | 263.558 | 6740 | Eu | 263.55 | 0.008 | 0.008 | 143.3 | 2.126%
Ta | 263.558 | 6740 | U | 263.553 | 0.005 | 0.005 | 729.3 | 10.82%
Ta | 263.558 | 6740 | Mn | 263.563 | 0.005 | 0.005 | 26 | 0.3858%
Ta | 263.558 | 6740 | V | 263.564 | 0.006 | 0.006 | 48.5 | 0.7196%
Ta | 263.558 | 6740 | Cr | 263.578 | 0.02 | 0.02 | 25 | 0.3709%
Ta | 263.558 | 6740 | Hf | 263.578 | 0.02 | 0.02 | 322.5 | 4.785%
Ta | 263.558 | 6740 | Fe | 263.581 | 0.023 | 0.023 | 46.2 | 0.6855%
Ta | 263.558 | 6740 | Re | 263.583 | 0.025 | 0.025 | 253.8 | 3.766%
Ta | 263.558 | 6740 | Ru | 263.586 | 0.028 | 0.028 | 151.9 | 2.254%
Ta | 263.558 | 6740 | Pd | 263.594 | 0.036 | 0.036 | 52.4 | 0.7774%
Ta | 263.558 | 6740 | Co | 263.607 | 0.049 | 0.049 | 31.7 | 0.4703%
Ta | 263.558 | 6740 | U | 263.625 | 0.067 | 0.067 | 74.6 | 1.107%
Ta | 263.558 | 6740 | Ta | 263.637 | 0.079 | 0.079 | 20 | 0.2967%
Ta | 263.558 | 6740 | Cr | 263.646 | 0.088 | 0.088 | 15.8 | 0.2344%
Ta | 263.558 | 6740 | Ru | 263.654 | 0.096 | 0.096 | 151.3 | 2.245%
Ta | 263.558 | 6740 | W | 263.655 | 0.097 | 0.097 | 14.7 | 0.2181%
Ta | 263.558 | 6740 | Re | 263.663 | 0.105 | 0.105 | 32.8 | 0.4866%
Ta | 263.558 | 6740 | Mo | 263.667 | 0.109 | 0.109 | 1198.6 | 17.78%
Ta | 263.558 | 6740 | Ta | 263.667 | 0.109 | 0.109 | 96.1 | 1.426%
Ta | 263.558 | 6740 | Ta | 263.688 | 0.13 | 0.13 | 185 | 2.745%
Ta | 263.558 | 6740 | Sn | 263.694 | 0.136 | 0.136 | 11 | 0.1632%
Ta | 263.558 | 6740 | Hf | 263.7 | 0.142 | 0.142 | 31.27 | 0.4639%
Ta | 268.517 | 8190.6 | Rh | 268.421 | 0.096 | 0.096 | 115.4 | 1.409%
Ta | 268.517 | 8190.6 | Sc | 268.422 | 0.095 | 0.095 | 96.6 | 1.179%
Ta | 268.517 | 8190.6 | Ta | 268.427 | 0.09 | 0.09 | 166.7 | 2.035%
Ta | 268.517 | 8190.6 | Th | 268.429 | 0.088 | 0.088 | 2824.5 | 34.48%
Ta | 268.517 | 8190.6 | Os | 268.436 | 0.081 | 0.081 | 0.6 | 0.007325%
Ta | 268.517 | 8190.6 | Co | 268.441 | 0.076 | 0.076 | 9 | 0.1099%
Ta | 268.517 | 8190.6 | Mn | 268.454 | 0.063 | 0.063 | 190 | 2.32%
Ta | 268.517 | 8190.6 | Cr | 268.472 | 0.045 | 0.045 | 15.8 | 0.1929%
Ta | 268.517 | 8190.6 | Tb | 268.474 | 0.043 | 0.043 | 366.3 | 4.472%
Ta | 268.517 | 8190.6 | Fe | 268.475 | 0.042 | 0.042 | 126.8 | 1.548%
Ta | 268.517 | 8190.6 | V | 268.478 | 0.039 | 0.039 | 26.9 | 0.3284%
Ta | 268.517 | 8190.6 | Ti | 268.48 | 0.037 | 0.037 | 5.8 | 0.07081%
Ta | 268.517 | 8190.6 | Re | 268.5 | 0.017 | 0.017 | 27.9 | 0.3406%
Ta | 268.517 | 8190.6 | Cr | 268.503 | 0.014 | 0.014 | 41.6 | 0.5079%
Ta | 268.517 | 8190.6 | W | 268.507 | 0.01 | 0.01 | 11.4 | 0.1392%
Ta | 268.517 | 8190.6 | V | 268.513 | 0.004 | 0.004 | 164.1 | 2.004%
Ta | 268.517 | 8190.6 | Ti | 268.514 | 0.003 | 0.003 | 3.9 | 0.04762%
Ta | 268.517 | 8190.6 | Ru | 268.516 | 0.001 | 0.001 | 13.2 | 0.1612%
Ta | 268.517 | 8190.6 | Cr | 268.518 | 0.001 | 0.001 | 34.8 | 0.4249%
Ta | 268.517 | 8190.6 | Pr | 268.519 | 0.002 | 0.002 | 39.1 | 0.4774%
Ta | 268.517 | 8190.6 | Hf | 268.521 | 0.004 | 0.004 | 316.7 | 3.867%
Ta | 268.517 | 8190.6 | Co | 268.534 | 0.017 | 0.017 | 22.1 | 0.2698%
Ta | 268.517 | 8190.6 | Mn | 268.536 | 0.019 | 0.019 | 17 | 0.2076%
Ta | 268.517 | 8190.6 | U | 268.561 | 0.044 | 0.044 | 102 | 1.245%
Ta | 268.517 | 8190.6 | Eu | 268.566 | 0.049 | 0.049 | 952.2 | 11.63%
Ta | 268.517 | 8190.6 | V | 268.569 | 0.052 | 0.052 | 623.1 | 7.608%
Ta | 268.517 | 8190.6 | Pr | 268.57 | 0.053 | 0.053 | 96.7 | 1.181%
Ta | 268.517 | 8190.6 | Mo | 268.579 | 0.062 | 0.062 | 58.9 | 0.7191%
Ta | 268.517 | 8190.6 | Mn | 268.588 | 0.071 | 0.071 | 167.3 | 2.043%
Ta | 268.517 | 8190.6 | Cr | 268.598 | 0.081 | 0.081 | 14 | 0.1709%
Ta | 268.517 | 8190.6 | U | 268.598 | 0.081 | 0.081 | 310.5 | 3.791%
Ta | 268.517 | 8190.6 | Ru | 268.629 | 0.112 | 0.112 | 94.4 | 1.153%
Ta | 268.517 | 8190.6 | Ta | 268.629 | 0.112 | 0.112 | 5.8 | 0.07081%
Ta | 268.517 | 8190.6 | Nb | 268.639 | 0.122 | 0.122 | 619.7 | 7.566%
Ta | 268.517 | 8190.6 | V | 268.651 | 0.134 | 0.134 | 17.6 | 0.2149%
Ta | 268.517 | 8190.6 | Mo | 268.659 | 0.142 | 0.142 | 257 | 3.138%
Ta | 268.517 | 8190.6 | Yb | 269.474 | 0.957 | 0.957 | 366.3 | 4.472% | Y
Ta | 268.517 | 8190.6 | Lu | 269.509 | 0.992 | 0.992 | 103.1 | 1.259% | Y
Tb | 321.893 | 6374.6 | K | 321.715 | 0.178 | 0.178 | 0.4 | 0.006275%
Tb | 321.893 | 6374.6 | Yb | 321.717 | 0.176 | 0.176 | 583.4 | 9.152% | Y
Tb | 321.893 | 6374.6 | Hf | 321.729 | 0.164 | 0.164 | 1461.1 | 22.92%
Tb | 321.893 | 6374.6 | Fe | 321.738 | 0.155 | 0.155 | 26.2 | 0.411%
Tb | 321.893 | 6374.6 | Cr | 321.739 | 0.154 | 0.154 | 1906 | 29.9%
Tb | 321.893 | 6374.6 | Th | 321.746 | 0.147 | 0.147 | 600.3 | 9.417%
Tb | 321.893 | 6374.6 | Th | 321.773 | 0.12 | 0.12 | 347.7 | 5.454%
Tb | 321.893 | 6374.6 | Ni | 321.782 | 0.111 | 0.111 | 103.2 | 1.619%
Tb | 321.893 | 6374.6 | Nb | 321.786 | 0.107 | 0.107 | 35.8 | 0.5616%
Tb | 321.893 | 6374.6 | Os | 321.806 | 0.087 | 0.087 | 490 | 7.687%
Tb | 321.893 | 6374.6 | Hf | 321.82 | 0.073 | 0.073 | 125.4 | 1.967%
Tb | 321.893 | 6374.6 | Ti | 321.826 | 0.067 | 0.067 | 5016.1 | 78.69%
Tb | 321.893 | 6374.6 | Tb | 321.832 | 0.061 | 0.061 | 378.1 | 5.931%
Tb | 321.893 | 6374.6 | U | 321.834 | 0.059 | 0.059 | 293.6 | 4.606%
Tb | 321.893 | 6374.6 | Ce | 321.838 | 0.055 | 0.055 | 525.9 | 8.25% | Y
Tb | 321.893 | 6374.6 | Ir | 321.846 | 0.047 | 0.047 | 21.5 | 0.3373%
Tb | 321.893 | 6374.6 | Sm | 321.86 | 0.033 | 0.033 | 3227.4 | 50.63%
Tb | 321.893 | 6374.6 | Sn | 321.871 | 0.022 | 0.022 | 4 | 0.06275%
Tb | 321.893 | 6374.6 | Th | 321.876 | 0.017 | 0.017 | 243.4 | 3.818%
Tb | 321.893 | 6374.6 | V | 321.886 | 0.007 | 0.007 | 24.3 | 0.3812%
Tb | 321.893 | 6374.6 | Ce | 321.894 | 0.001 | 0.001 | 2103 | 32.99% | Y
Tb | 321.893 | 6374.6 | Cr | 321.912 | 0.019 | 0.019 | 39.5 | 0.6196%
Tb | 321.893 | 6374.6 | Co | 321.915 | 0.022 | 0.022 | 22.2 | 0.3483%
Tb | 321.893 | 6374.6 | U | 321.917 | 0.024 | 0.024 | 153.5 | 2.408%
Tb | 321.893 | 6374.6 | Ti | 321.92 | 0.027 | 0.027 | 50 | 0.7844%
Tb | 321.893 | 6374.6 | Yb | 321.932 | 0.039 | 0.039 | 378.1 | 5.931% | Y
Tb | 321.893 | 6374.6 | Mo | 321.94 | 0.047 | 0.047 | 61.7 | 0.9679%
Tb | 321.893 | 6374.6 | Sm | 321.943 | 0.05 | 0.05 | 650.1 | 10.2%
Tb | 321.893 | 6374.6 | Pr | 321.948 | 0.055 | 0.055 | 630.9 | 9.897%
Tb | 321.893 | 6374.6 | Ir | 321.951 | 0.058 | 0.058 | 78.2 | 1.227%
Tb | 321.893 | 6374.6 | Fe | 321.958 | 0.065 | 0.065 | 58.4 | 0.9161%
Tb | 321.893 | 6374.6 | Ni | 321.979 | 0.086 | 0.086 | 15.2 | 0.2384%
Tb | 321.893 | 6374.6 | Fe | 321.98 | 0.087 | 0.087 | 36.9 | 0.5789%
Tb | 321.893 | 6374.6 | Tb | 321.998 | 0.105 | 0.105 | 8176.9 | 128.3%
Tb | 321.893 | 6374.6 | Th | 322.035 | 0.142 | 0.142 | 626.9 | 9.834%
Tb | 321.893 | 6374.6 | Os | 322.042 | 0.149 | 0.149 | 797 | 12.5%
Tb | 321.893 | 6374.6 | Dy | 322.046 | 0.153 | 0.153 | 508.3 | 7.974% | Y
Tb | 321.893 | 6374.6 | Ti | 322.048 | 0.155 | 0.155 | 38.6 | 0.6055%
Tb | 321.893 | 6374.6 | Pb | 322.053 | 0.16 | 0.16 | 47 | 0.7373%
Tb | 321.998 | 8176.9 | Ir | 321.846 | 0.152 | 0.152 | 21.5 | 0.2629%
Tb | 321.998 | 8176.9 | Sm | 321.86 | 0.138 | 0.138 | 3227.4 | 39.47%
Tb | 321.998 | 8176.9 | Sn | 321.871 | 0.127 | 0.127 | 41 | 0.5014%
Tb | 321.998 | 8176.9 | Th | 321.876 | 0.122 | 0.122 | 243.4 | 2.977%
Tb | 321.998 | 8176.9 | V | 321.886 | 0.112 | 0.112 | 24.3 | 0.2972%
Tb | 321.998 | 8176.9 | Tb | 321.893 | 0.105 | 0.105 | 6374.6 | 77.96%
Tb | 321.998 | 8176.9 | Ce | 321.894 | 0.104 | 0.104 | 2103 | 25.72% | Y
Tb | 321.998 | 8176.9 | Cr | 321.912 | 0.086 | 0.086 | 39.5 | 0.4831%
Tb | 321.998 | 8176.9 | Co | 321.915 | 0.083 | 0.083 | 22.2 | 0.2715%
Tb | 321.998 | 8176.9 | U | 321.917 | 0.081 | 0.081 | 153.5 | 1.877%
Tb | 321.998 | 8176.9 | Ti | 321.92 | 0.078 | 0.078 | 50 | 0.6115%
Tb | 321.998 | 8176.9 | Mo | 321.94 | 0.058 | 0.058 | 61.7 | 0.7546%
Tb | 321.998 | 8176.9 | Sm | 321.943 | 0.055 | 0.055 | 650.1 | 7.95%
Tb | 321.998 | 8176.9 | Pr | 321.948 | 0.05 | 0.05 | 630.9 | 7.716%
Tb | 321.998 | 8176.9 | Ir | 321.951 | 0.047 | 0.047 | 78.2 | 0.9564%
Tb | 321.998 | 8176.9 | Fe | 321.958 | 0.04 | 0.04 | 58.4 | 0.7142%
Tb | 321.998 | 8176.9 | Cr | 321.977 | 0.021 | 0.021 | 23.5 | 0.2874%
Tb | 321.998 | 8176.9 | Ni | 321.979 | 0.019 | 0.019 | 15.2 | 0.1859%
Tb | 321.998 | 8176.9 | Fe | 321.98 | 0.018 | 0.018 | 36.9 | 0.4513%
Tb | 321.998 | 8176.9 | Th | 322.035 | 0.037 | 0.037 | 626.9 | 7.667%
Tb | 321.998 | 8176.9 | Os | 322.042 | 0.044 | 0.044 | 797 | 9.747%
Tb | 321.998 | 8176.9 | Dy | 322.046 | 0.048 | 0.048 | 508.3 | 6.216% | Y
Tb | 321.998 | 8176.9 | Ti | 322.048 | 0.05 | 0.05 | 38.6 | 0.4721%
Tb | 321.998 | 8176.9 | Pb | 322.053 | 0.055 | 0.055 | 41 | 0.5014%
Tb | 321.998 | 8176.9 | Hf | 322.065 | 0.067 | 0.067 | 1201.4 | 14.69%
Tb | 321.998 | 8176.9 | Er | 322.073 | 0.075 | 0.075 | 6364.4 | 77.83% | Y
Tb | 321.998 | 8176.9 | Ir | 322.078 | 0.08 | 0.08 | 1098.4 | 13.43%
Tb | 321.998 | 8176.9 | Mo | 322.086 | 0.088 | 0.088 | 13.1 | 0.1602%
Tb | 321.998 | 8176.9 | Ce | 322.117 | 0.119 | 0.119 | 2265.5 | 27.71% | Y
Tb | 321.998 | 8176.9 | W | 322.123 | 0.125 | 0.125 | 25.8 | 0.3155%
Tb | 321.998 | 8176.9 | Ni | 322.126 | 0.128 | 0.128 | 43.3 | 0.5295%
Tb | 321.998 | 8176.9 | Ir | 322.127 | 0.129 | 0.129 | 47.9 | 0.5858%
Tb | 321.998 | 8176.9 | Th | 322.129 | 0.131 | 0.131 | 2333 | 28.53%
Tb | 321.998 | 8176.9 | Ta | 322.132 | 0.134 | 0.134 | 417 | 5.1%
Tb | 321.998 | 8176.9 | Ru | 322.135 | 0.137 | 0.137 | 26.4 | 0.3229%
Tb | 321.998 | 8176.9 | Ti | 322.136 | 0.138 | 0.138 | 63.1 | 0.7717%
Tb | 321.998 | 8176.9 | Ho | 322.142 | 0.144 | 0.144 | 1038 | 12.69% | Y
Tb | 321.998 | 8176.9 | Dy | 322.149 | 0.151 | 0.151 | 1087.5 | 13.3% | Y
Tb | 321.998 | 8176.9 | Os | 322.155 | 0.157 | 0.157 | 558 | 6.824%
Tb | 332.44 | 10866.2 | Ti | 332.294 | 0.146 | 0.146 | 244028 | 2246%
Tb | 332.44 | 10866.2 | Zr | 332.297 | 0.143 | 0.143 | 1467.5 | 13.51%
Tb | 332.44 | 10866.2 | Rh | 332.309 | 0.131 | 0.131 | 1817.6 | 16.73%
Tb | 332.44 | 10866.2 | Er | 332.319 | 0.121 | 0.121 | 3961.6 | 36.46% | Y
Tb | 332.44 | 10866.2 | Tm | 332.321 | 0.119 | 0.119 | 580.5 | 5.342% | Y
Tb | 332.44 | 10866.2 | Ce | 332.329 | 0.111 | 0.111 | 63.2 | 0.5816% | Y
Tb | 332.44 | 10866.2 | Hf | 332.332 | 0.108 | 0.108 | 180.9 | 1.665%
Tb | 332.44 | 10866.2 | Tb | 332.338 | 0.102 | 0.102 | 546.2 | 5.027%
Tb | 332.44 | 10866.2 | W | 332.338 | 0.102 | 0.102 | 44 | 0.4049%
Tb | 332.44 | 10866.2 | Cr | 332.353 | 0.087 | 0.087 | 9.2 | 0.08467%
Tb | 332.44 | 10866.2 | Fe | 332.374 | 0.066 | 0.066 | 5.1 | 0.04693%
Tb | 332.44 | 10866.2 | Pt | 332.379 | 0.061 | 0.061 | 10.1 | 0.09295%
Tb | 332.44 | 10866.2 | Sm | 332.379 | 0.061 | 0.061 | 892.6 | 8.214%
Tb | 332.44 | 10866.2 | Nb | 332.389 | 0.051 | 0.051 | 75.6 | 0.6957%
Tb | 332.44 | 10866.2 | Tb | 332.389 | 0.051 | 0.051 | 481.3 | 4.429%
Tb | 332.44 | 10866.2 | Mo | 332.395 | 0.045 | 0.045 | 69.7 | 0.6414%
Tb | 332.44 | 10866.2 | Cr | 332.413 | 0.027 | 0.027 | 211.3 | 1.945%
Tb | 332.44 | 10866.2 | Hf | 332.418 | 0.022 | 0.022 | 75.8 | 0.6976%
Tb | 332.44 | 10866.2 | Cr | 332.433 | 0.007 | 0.007 | 173.2 | 1.594%
Tb | 332.44 | 10866.2 | Os | 332.436 | 0.004 | 0.004 | 11 | 0.1012%
Tb | 332.44 | 10866.2 | Fe | 332.454 | 0.014 | 0.014 | 2 | 0.01841%
Tb | 332.44 | 10866.2 | Nb | 332.466 | 0.026 | 0.026 | 156.4 | 1.439%
Tb | 332.44 | 10866.2 | Th | 332.475 | 0.035 | 0.035 | 1428.5 | 13.15%
Tb | 332.44 | 10866.2 | Re | 332.494 | 0.054 | 0.054 | 3 | 0.02761%
Tb | 332.44 | 10866.2 | Ru | 332.5 | 0.06 | 0.06 | 10.6 | 0.09755%
Tb | 332.44 | 10866.2 | Th | 332.512 | 0.072 | 0.072 | 5436.2 | 50.03%
Tb | 332.44 | 10866.2 | Mo | 332.513 | 0.073 | 0.073 | 38.3 | 0.3525%
Tb | 332.44 | 10866.2 | Co | 332.524 | 0.084 | 0.084 | 39.2 | 0.3608%
Tb | 332.44 | 10866.2 | Sm | 332.526 | 0.086 | 0.086 | 1018.4 | 9.372%
Tb | 332.44 | 10866.2 | Ce | 332.533 | 0.093 | 0.093 | 383.2 | 3.527% | Y
Tb | 332.44 | 10866.2 | Sc | 332.535 | 0.095 | 0.095 | 27.2 | 0.2503%
Tb | 332.44 | 10866.2 | Fe | 332.546 | 0.106 | 0.106 | 1.6 | 0.01472%
Tb | 332.44 | 10866.2 | Tb | 332.549 | 0.109 | 0.109 | 421.4 | 3.878%
Tb | 332.44 | 10866.2 | Ar | 332.55 | 0.11 | 0.11 | 1322 | 12.17%
Tb | 332.44 | 10866.2 | Sm | 332.551 | 0.111 | 0.111 | 646.4 | 5.949%
Tb | 332.44 | 10866.2 | U | 332.564 | 0.124 | 0.124 | 99.7 | 0.9175%
Tb | 332.44 | 10866.2 | Mo | 332.567 | 0.127 | 0.127 | 48.9 | 0.45%
Tb | 332.44 | 10866.2 | Nd | 332.589 | 0.149 | 0.149 | 379.3 | 3.491% | Y
Tb | 332.44 | 10866.2 | Ce | 332.608 | 0.168 | 0.168 | 95.4 | 0.878% | Y
Tb | 332.44 | 10866.2 | Dy | 332.619 | 0.179 | 0.179 | 558.87 | 5.143% | Y
Tb | 350.914 | 39039.2 | Tb | 350.744 | 0.17 | 0.17 | 2501.4 | 6.407%
Tb | 350.914 | 39039.2 | Ru | 350.751 | 0.163 | 0.163 | 1.3 | 0.00333%
Tb | 350.914 | 39039.2 | V | 350.754 | 0.16 | 0.16 | 63.4 | 0.1624%
Tb | 350.914 | 39039.2 | Zr | 350.764 | 0.15 | 0.15 | 418.4 | 1.072%
Tb | 350.914 | 39039.2 | Ni | 350.769 | 0.145 | 0.145 | 26.6 | 0.06814%
Tb | 350.914 | 39039.2 | Co | 350.778 | 0.136 | 0.136 | 39.2 | 0.1004%
Tb | 350.914 | 39039.2 | Tb | 350.783 | 0.131 | 0.131 | 497.8 | 1.275%
Tb | 350.914 | 39039.2 | Yb | 350.793 | 0.121 | 0.121 | 497.5 | 1.274% | Y
Tb | 350.914 | 39039.2 | Ce | 350.794 | 0.12 | 0.12 | 877.5 | 2.248% | Y
Tb | 350.914 | 39039.2 | Y | 350.796 | 0.118 | 0.118 | 175.6 | 0.4498% | Y
Tb | 350.914 | 39039.2 | Cr | 350.808 | 0.106 | 0.106 | 19.8 | 0.05072%
Tb | 350.914 | 39039.2 | Mo | 350.811 | 0.103 | 0.103 | 130.3 | 0.3338%
Tb | 350.914 | 39039.2 | Fe | 350.852 | 0.062 | 0.062 | 22 | 0.05635%
Tb | 350.914 | 39039.2 | Ce | 350.87 | 0.044 | 0.044 | 446.1 | 1.143% | Y
Tb | 350.914 | 39039.2 | W | 350.874 | 0.04 | 0.04 | 81.9 | 0.2098%
Tb | 350.914 | 39039.2 | U | 350.884 | 0.03 | 0.03 | 260 | 0.666%
Tb | 350.914 | 39039.2 | V | 350.902 | 0.012 | 0.012 | 1139 | 2.918%
Tb | 350.914 | 39039.2 | Au | 350.904 | 0.01 | 0.01 | 0.3 | 0.0007685%
Tb | 350.914 | 39039.2 | Th | 350.909 | 0.005 | 0.005 | 133.8 | 0.3427%
Tb | 350.914 | 39039.2 | Fe | 350.912 | 0.002 | 0.002 | 0.7 | 0.001793%
Tb | 350.914 | 39039.2 | Mn | 350.916 | 0.002 | 0.002 | 0.5 | 0.001281%
Tb | 350.914 | 39039.2 | Zr | 350.932 | 0.018 | 0.018 | 653.6 | 1.674%
Tb | 350.914 | 39039.2 | Ho | 350.937 | 0.023 | 0.023 | 1077 | 2.759% | Y
Tb | 350.914 | 39039.2 | U | 350.967 | 0.053 | 0.053 | 401 | 1.027%
Tb | 350.914 | 39039.2 | Ru | 350.972 | 0.058 | 0.058 | 48 | 0.123%
Tb | 350.914 | 39039.2 | Co | 350.984 | 0.07 | 0.07 | 1003 | 2.569%
Tb | 350.914 | 39039.2 | Ti | 350.984 | 0.07 | 0.07 | 308.9 | 0.7913%
Tb | 350.914 | 39039.2 | Fe | 350.986 | 0.072 | 0.072 | 1.5 | 0.003842%
Tb | 350.914 | 39039.2 | Ce | 350.993 | 0.079 | 0.079 | 142.5 | 0.365% | Y
Tb | 350.914 | 39039.2 | Mn | 350.994 | 0.08 | 0.08 | 3.3 | 0.008453%
Tb | 350.914 | 39039.2 | La | 350.999 | 0.085 | 0.085 | 958.3 | 2.455%
Tb | 350.914 | 39039.2 | W | 351.003 | 0.089 | 0.089 | 25 | 0.06404%
Tb | 350.914 | 39039.2 | Tb | 351.01 | 0.096 | 0.096 | 2487.2 | 6.371%
Tb | 350.914 | 39039.2 | Nb | 351.027 | 0.113 | 0.113 | 1806.4 | 4.627%
Tb | 350.914 | 39039.2 | Ni | 351.033 | 0.119 | 0.119 | 1822.2 | 4.668%
Tb | 350.914 | 39039.2 | Co | 351.041 | 0.127 | 0.127 | 4227 | 10.83%
Tb | 350.914 | 39039.2 | Fe | 351.044 | 0.13 | 0.13 | 27 | 0.06916%
Tb | 350.914 | 39039.2 | Zr | 351.045 | 0.131 | 0.131 | 1951.2 | 4.998%
Tb | 350.914 | 39039.2 | Cr | 351.052 | 0.138 | 0.138 | 20 | 0.05123%
Tb | 350.914 | 39039.2 | Ce | 351.068 | 0.154 | 0.154 | 279.3 | 0.7154% | Y
Tb | 356.17 | 8337 | Mo | 356.012 | 0.158 | 0.158 | 28 | 0.3359%
Tb | 356.17 | 8337 | Dy | 356.013 | 0.157 | 0.157 | 358 | 4.294% | Y
Tb | 356.17 | 8337 | Ho | 356.015 | 0.155 | 0.155 | 936 | 11.23% | Y
Tb | 356.17 | 8337 | Sm | 356.028 | 0.142 | 0.142 | 163.6 | 1.962%
Tb | 356.17 | 8337 | Co | 356.03 | 0.14 | 0.14 | 2.4 | 0.02879%
Tb | 356.17 | 8337 | U | 356.031 | 0.139 | 0.139 | 65.2 | 0.7821%
Tb | 356.17 | 8337 | Tb | 356.033 | 0.137 | 0.137 | 781.4 | 9.373%
Tb | 356.17 | 8337 | Cr | 356.035 | 0.135 | 0.135 | 1.2 | 0.01439%
Tb | 356.17 | 8337 | V | 356.059 | 0.111 | 0.111 | 224.2 | 2.689%
Tb | 356.17 | 8337 | Yb | 356.07 | 0.1 | 0.1 | 614.8 | 7.374% | Y
Tb | 356.17 | 8337 | Nd | 356.072 | 0.098 | 0.098 | 547.6 | 6.568% | Y
Tb | 356.17 | 8337 | Ce | 356.08 | 0.09 | 0.09 | 2297 | 27.55% | Y
Tb | 356.17 | 8337 | Os | 356.086 | 0.084 | 0.084 | 6.2 | 0.07437%
Tb | 356.17 | 8337 | Co | 356.089 | 0.081 | 0.081 | 1139.3 | 13.67%
Tb | 356.17 | 8337 | Hg | 356.106 | 0.064 | 0.064 | 0.2 | 0.002399%
Tb | 356.17 | 8337 | Ce | 356.154 | 0.016 | 0.016 | 98.9 | 1.186% | Y
Tb | 356.17 | 8337 | Sm | 356.157 | 0.013 | 0.013 | 343.6 | 4.121%
Tb | 356.17 | 8337 | Ti | 356.158 | 0.012 | 0.012 | 111.7 | 1.34%
Tb | 356.17 | 8337 | Hf | 356.166 | 0.004 | 0.004 | 6066.9 | 72.77%
Tb | 356.17 | 8337 | Ni | 356.175 | 0.005 | 0.005 | 12.8 | 0.1535%
Tb | 356.17 | 8337 | U | 356.18 | 0.01 | 0.01 | 151.2 | 1.814%
Tb | 356.17 | 8337 | Ti | 356.189 | 0.019 | 0.019 | 55.6 | 0.6669%
Tb | 356.17 | 8337 | Co | 356.209 | 0.039 | 0.039 | 74 | 0.8876%
Tb | 356.17 | 8337 | Ce | 356.21 | 0.04 | 0.04 | 114.9 | 1.378% | Y
Tb | 356.17 | 8337 | Mo | 356.21 | 0.04 | 0.04 | 3.3 | 0.03958%
Tb | 356.17 | 8337 | Cr | 356.229 | 0.059 | 0.059 | 27 | 0.3239%
Tb | 356.17 | 8337 | Os | 356.234 | 0.064 | 0.064 | 0.5 | 0.005997%
Tb | 356.17 | 8337 | W | 356.255 | 0.085 | 0.085 | 28 | 0.3359%
Tb | 356.17 | 8337 | Tb | 356.29 | 0.12 | 0.12 | 1382.1 | 16.58%
Tb | 356.17 | 8337 | Co | 356.291 | 0.121 | 0.121 | 74 | 0.8876%
Tb | 356.17 | 8337 | Sc | 356.304 | 0.134 | 0.134 | 10.4 | 0.1247%
Tb | 356.17 | 8337 | Mo | 356.314 | 0.144 | 0.144 | 32.8 | 0.3934%
Tb | 356.17 | 8337 | Dy | 356.315 | 0.145 | 0.145 | 3327.8 | 39.92% | Y
Tb | 356.17 | 8337 | Ar | 356.329 | 0.159 | 0.159 | 3080 | 36.94%
Tb | 356.17 | 8337 | Nb | 356.362 | 0.192 | 0.192 | 179.4 | 2.152%
Tb | 356.17 | 8337 | U | 356.366 | 0.196 | 0.196 | 64.5 | 0.7737%
Tb | 356.17 | 8337 | Dy | 356.369 | 0.199 | 0.199 | 1171.3 | 14.05% | Y
Tb | 356.17 | 8337 | Mo | 356.375 | 0.205 | 0.205 | 44 | 0.5278%
Tb | 356.17 | 8337 | Ce | 356.382 | 0.212 | 0.212 | 131.77 | 1.581% | Y
Tb | 356.851 | 9509.3 | Gd | 356 | 0.851 | 0.851 | 306.3 | 3.221% | Y
Tb | 356.851 | 9509.3 | Lu | 356 | 0.851 | 0.851 | 20 | 0.2103% | Y
Tb | 356.851 | 9509.3 | Sm | 356.681 | 0.17 | 0.17 | 594.6 | 6.253%
Tb | 356.851 | 9509.3 | Th | 356.705 | 0.146 | 0.146 | 149.6 | 1.573%
Tb | 356.851 | 9509.3 | Gd | 356.712 | 0.139 | 0.139 | 367.5 | 3.865% | Y
Tb | 356.851 | 9509.3 | Ru | 356.715 | 0.136 | 0.136 | 12.1 | 0.1272%
Tb | 356.851 | 9509.3 | Tb | 356.735 | 0.116 | 0.116 | 2817.9 | 29.63%
Tb | 356.851 | 9509.3 | Hf | 356.736 | 0.115 | 0.115 | 31 | 0.326%
Tb | 356.851 | 9509.3 | Ar | 356.766 | 0.085 | 0.085 | 10988 | 115.6%
Tb | 356.851 | 9509.3 | Sc | 356.77 | 0.081 | 0.081 | 42086.8 | 442.6%
Tb | 356.851 | 9509.3 | Th | 356.77 | 0.081 | 0.081 | 113.9 | 1.198%
Tb | 356.851 | 9509.3 | Ir | 356.799 | 0.052 | 0.052 | 42 | 0.4417%
Tb | 356.851 | 9509.3 | W | 356.804 | 0.047 | 0.047 | 9.2 | 0.09675%
Tb | 356.851 | 9509.3 | Ce | 356.813 | 0.038 | 0.038 | 246.6 | 2.593% | Y
Tb | 356.851 | 9509.3 | Zr | 356.814 | 0.037 | 0.037 | 447.1 | 4.702%
Tb | 356.851 | 9509.3 | Re | 356.823 | 0.028 | 0.028 | 3.9 | 0.04101%
Tb | 356.851 | 9509.3 | Sm | 356.827 | 0.024 | 0.024 | 12879 | 135.4%
Tb | 356.851 | 9509.3 | Cr | 356.839 | 0.012 | 0.012 | 2.6 | 0.02734%
Tb | 356.851 | 9509.3 | Nb | 356.849 | 0.002 | 0.002 | 330 | 3.47%
Tb | 356.851 | 9509.3 | Zr | 356.886 | 0.035 | 0.035 | 52.3 | 0.55%
Tb | 356.851 | 9509.3 | Nd | 356.887 | 0.036 | 0.036 | 713.5 | 7.503% | Y
Tb | 356.851 | 9509.3 | Tb | 356.898 | 0.047 | 0.047 | 5333.8 | 56.09%
Tb | 356.851 | 9509.3 | Hf | 356.903 | 0.052 | 0.052 | 6268.7 | 65.92%
Tb | 356.851 | 9509.3 | U | 356.906 | 0.055 | 0.055 | 284 | 2.987%
Tb | 356.851 | 9509.3 | Ce | 356.931 | 0.08 | 0.08 | 2127 | 22.37% | Y
Tb | 356.851 | 9509.3 | Co | 356.937 | 0.086 | 0.086 | 1713.5 | 18.02%
Tb | 356.851 | 9509.3 | Nb | 356.946 | 0.095 | 0.095 | 43.9 | 0.4617%
Tb | 356.851 | 9509.3 | Mn | 356.949 | 0.098 | 0.098 | 1108.6 | 11.66%
Tb | 356.851 | 9509.3 | Gd | 356.956 | 0.105 | 0.105 | 300.6 | 3.161% | Y
Tb | 356.851 | 9509.3 | Th | 356.962 | 0.111 | 0.111 | 158.9 | 1.671%
Tb | 356.851 | 9509.3 | Dy | 356.966 | 0.115 | 0.115 | 305.8 | 3.216% | Y
Tb | 356.851 | 9509.3 | Ho | 356.975 | 0.124 | 0.124 | 30.2 | 0.3176% | Y
Tb | 356.851 | 9509.3 | Os | 356.978 | 0.127 | 0.127 | 1.9 | 0.01998%
Tb | 356.851 | 9509.3 | Mn | 356.98 | 0.129 | 0.129 | 383 | 4.028%
Tb | 356.851 | 9509.3 | Th | 356.982 | 0.131 | 0.131 | 47.1 | 0.4953%
Tb | 356.851 | 9509.3 | Fe | 357.01 | 0.159 | 0.159 | 1536.8 | 16.16%
Tb | 356.851 | 9509.3 | Rh | 357.018 | 0.167 | 0.167 | 336.7 | 3.541%
Tb | 356.851 | 9509.3 | Re | 357.025 | 0.174 | 0.174 | 5.67 | 0.05963%
Tb | 360.044 | 12900 | Er | 359.902 | 0.142 | 0.142 | 11420.4 | 88.53% | Y
Tb | 360.044 | 12900 | Cu | 359.913 | 0.131 | 0.131 | 53.8 | 0.4171%
Tb | 360.044 | 12900 | Hf | 359.914 | 0.13 | 0.13 | 234 | 1.814%
Tb | 360.044 | 12900 | Co | 359.921 | 0.123 | 0.123 | 1.3 | 0.01008%
Tb | 360.044 | 12900 | Nb | 359.928 | 0.116 | 0.116 | 27.2 | 0.2109%
Tb | 360.044 | 12900 | Th | 359.936 | 0.108 | 0.108 | 174.1 | 1.35%
Tb | 360.044 | 12900 | Cr | 359.939 | 0.105 | 0.105 | 9.1 | 0.07054%
Tb | 360.044 | 12900 | Ho | 359.946 | 0.098 | 0.098 | 2.2 | 0.01705% | Y
Tb | 360.044 | 12900 | Er | 359.95 | 0.094 | 0.094 | 5162.5 | 40.02% | Y
Tb | 360.044 | 12900 | Dy | 359.956 | 0.088 | 0.088 | 371.9 | 2.883% | Y
Tb | 360.044 | 12900 | Fe | 359.962 | 0.082 | 0.082 | 10.3 | 0.07984%
Tb | 360.044 | 12900 | Nb | 359.963 | 0.081 | 0.081 | 34.2 | 0.2651%
Tb | 360.044 | 12900 | Ar | 359.971 | 0.073 | 0.073 | 1050 | 8.14%
Tb | 360.044 | 12900 | Ru | 359.976 | 0.068 | 0.068 | 493.1 | 3.822%
Tb | 360.044 | 12900 | U | 359.984 | 0.06 | 0.06 | 398.5 | 3.089%
Tb | 360.044 | 12900 | Th | 359.987 | 0.057 | 0.057 | 134.4 | 1.042%
Tb | 360.044 | 12900 | Zr | 359.988 | 0.056 | 0.056 | 1182.1 | 9.164%
Tb | 360.044 | 12900 | Ce | 359.997 | 0.047 | 0.047 | 395.1 | 3.063% | Y
Tb | 360.044 | 12900 | Dy | 360.037 | 0.007 | 0.007 | 3604.2 | 27.94% | Y
Tb | 360.044 | 12900 | Ce | 360.058 | 0.014 | 0.014 | 743 | 5.76% | Y
Tb | 360.044 | 12900 | Y | 360.074 | 0.03 | 0.03 | 341074.1 | 2644% | Y
Tb | 360.044 | 12900 | Rh | 360.076 | 0.032 | 0.032 | 5.9 | 0.04574%
Tb | 360.044 | 12900 | Ni | 360.082 | 0.038 | 0.038 | 5.9 | 0.04574%
Tb | 360.044 | 12900 | Nd | 360.09 | 0.046 | 0.046 | 918.5 | 7.12% | Y
Tb | 360.044 | 12900 | Ho | 360.095 | 0.051 | 0.051 | 4325 | 33.53% | Y
Tb | 360.044 | 12900 | Gd | 360.096 | 0.052 | 0.052 | 3396.3 | 26.33% | Y
Tb | 360.044 | 12900 | Th | 360.103 | 0.059 | 0.059 | 2433.5 | 18.86%
Tb | 360.044 | 12900 | La | 360.105 | 0.061 | 0.061 | 829.6 | 6.431%
Tb | 360.044 | 12900 | Zr | 360.117 | 0.073 | 0.073 | 2260.1 | 17.52%
Tb | 360.044 | 12900 | U | 360.12 | 0.076 | 0.076 | 73.3 | 0.5682%
Tb | 360.044 | 12900 | Cr | 360.164 | 0.12 | 0.12 | 108.3 | 0.8395%
Tb | 360.044 | 12900 | Sm | 360.169 | 0.125 | 0.125 | 2213.2 | 17.16%
Tb | 360.044 | 12900 | Ce | 360.176 | 0.132 | 0.132 | 143.4 | 1.112% | Y
Tb | 360.044 | 12900 | Mn | 360.178 | 0.134 | 0.134 | 2.4 | 0.0186%
Tb | 360.044 | 12900 | Os | 360.183 | 0.139 | 0.139 | 0.9 | 0.006977%
Tb | 360.044 | 12900 | Mo | 360.188 | 0.144 | 0.144 | 3.1 | 0.02403%
Tb | 360.044 | 12900 | Y | 360.192 | 0.148 | 0.148 | 122495.4 | 949.6% | Y
Tb | 360.044 | 12900 | Gd | 360.201 | 0.157 | 0.157 | 456 | 3.535% | Y
Tb | 360.044 | 12900 | Cu | 360.202 | 0.158 | 0.158 | 42.37 | 0.3284%
Tb | 367.636 | 21568.5 | Yb | 367.508 | 0.128 | 0.128 | 921.5 | 4.272% | Y
Tb | 367.636 | 21568.5 | Ta | 367.513 | 0.123 | 0.123 | 5.3 | 0.02457%
Tb | 367.636 | 21568.5 | Ar | 367.524 | 0.112 | 0.112 | 2423 | 11.23%
Tb | 367.636 | 21568.5 | Sc | 367.526 | 0.11 | 0.11 | 568.9 | 2.638%
Tb | 367.636 | 21568.5 | Os | 367.545 | 0.091 | 0.091 | 0.6 | 0.002782%
Tb | 367.636 | 21568.5 | W | 367.555 | 0.081 | 0.081 | 11.4 | 0.05285%
Tb | 367.636 | 21568.5 | Th | 367.557 | 0.079 | 0.079 | 3620 | 16.78%
Tb | 367.636 | 21568.5 | V | 367.562 | 0.074 | 0.074 | 105.2 | 0.4877%
Tb | 367.636 | 21568.5 | Rh | 367.569 | 0.067 | 0.067 | 1.4 | 0.006491%
Tb | 367.636 | 21568.5 | Hf | 367.574 | 0.062 | 0.062 | 114.3 | 0.5299%
Tb | 367.636 | 21568.5 | Tb | 367.578 | 0.058 | 0.058 | 1120.2 | 5.194%
Tb | 367.636 | 21568.5 | Mo | 367.597 | 0.039 | 0.039 | 5.8 | 0.02689%
Tb | 367.636 | 21568.5 | Re | 367.6 | 0.036 | 0.036 | 23 | 0.1066%
Tb | 367.636 | 21568.5 | Dy | 367.602 | 0.034 | 0.034 | 382.3 | 1.772% | Y
Tb | 367.636 | 21568.5 | Ta | 367.609 | 0.027 | 0.027 | 74.4 | 0.3449%
Tb | 367.636 | 21568.5 | Ce | 367.615 | 0.021 | 0.021 | 396.8 | 1.84% | Y
Tb | 367.636 | 21568.5 | Fe | 367.631 | 0.005 | 0.005 | 15.2 | 0.07047%
Tb | 367.636 | 21568.5 | Cr | 367.632 | 0.004 | 0.004 | 20.2 | 0.09366%
Tb | 367.636 | 21568.5 | Er | 367.651 | 0.015 | 0.015 | 1052.3 | 4.879% | Y
Tb | 367.636 | 21568.5 | Co | 367.655 | 0.019 | 0.019 | 119.1 | 0.5522%
Tb | 367.636 | 21568.5 | U | 367.656 | 0.02 | 0.02 | 300.6 | 1.394%
Tb | 367.636 | 21568.5 | Dy | 367.659 | 0.023 | 0.023 | 5742.3 | 26.62% | Y
Tb | 367.636 | 21568.5 | Sc | 367.663 | 0.027 | 0.027 | 268.5 | 1.245%
Tb | 367.636 | 21568.5 | Th | 367.669 | 0.033 | 0.033 | 166.7 | 0.7729%
Tb | 367.636 | 21568.5 | V | 367.67 | 0.034 | 0.034 | 95.5 | 0.4428%
Tb | 367.636 | 21568.5 | Mn | 367.692 | 0.056 | 0.056 | 27.1 | 0.1256%
Tb | 367.636 | 21568.5 | Nb | 367.708 | 0.072 | 0.072 | 25.3 | 0.1173%
Tb | 367.636 | 21568.5 | Fe | 367.763 | 0.127 | 0.127 | 70.8 | 0.3283%
Tb | 367.636 | 21568.5 | U | 367.767 | 0.131 | 0.131 | 315 | 1.46%
Tb | 367.636 | 21568.5 | Mn | 367.771 | 0.135 | 0.135 | 1.4 | 0.006491%
Tb | 367.636 | 21568.5 | Sm | 367.773 | 0.137 | 0.137 | 1901.6 | 8.817%
Tb | 367.636 | 21568.5 | Nb | 367.778 | 0.142 | 0.142 | 45.6 | 0.2114%
Tb | 367.636 | 21568.5 | Cr | 367.785 | 0.149 | 0.149 | 467.5 | 2.168%
Tb | 367.636 | 21568.5 | Tb | 367.789 | 0.153 | 0.153 | 2012 | 9.328%
Tb | 367.636 | 21568.5 | Th | 367.805 | 0.169 | 0.169 | 2162.5 | 10.03%
Tb | 367.636 | 21568.5 | Nb | 367.808 | 0.172 | 0.172 | 219.2 | 1.016%
Tb | 367.636 | 21568.5 | Nd | 367.818 | 0.182 | 0.182 | 949.1 | 4.4% | Y
Tb | 370.285 | 13490.7 | Tm | 370.136 | 0.149 | 0.149 | 22589.4 | 167.4% | Y
Tb | 370.285 | 13490.7 | Y | 370.142 | 0.143 | 0.143 | 129.8 | 0.9621% | Y
Tb | 370.285 | 13490.7 | Er | 370.15 | 0.135 | 0.135 | 933.4 | 6.919% | Y
Tb | 370.285 | 13490.7 | U | 370.152 | 0.133 | 0.133 | 924.2 | 6.851%
Tb | 370.285 | 13490.7 | Sm | 370.155 | 0.13 | 0.13 | 336.3 | 2.493%
Tb | 370.285 | 13490.7 | Dy | 370.162 | 0.123 | 0.123 | 1221.3 | 9.053% | Y
Tb | 370.285 | 13490.7 | Mn | 370.172 | 0.113 | 0.113 | 5.8 | 0.04299%
Tb | 370.285 | 13490.7 | Ce | 370.173 | 0.112 | 0.112 | 53.8 | 0.3988% | Y
Tb | 370.285 | 13490.7 | La | 370.181 | 0.104 | 0.104 | 450.1 | 3.336%
Tb | 370.285 | 13490.7 | Fe | 370.203 | 0.082 | 0.082 | 3.2 | 0.02372%
Tb | 370.285 | 13490.7 | Mo | 370.203 | 0.082 | 0.082 | 18.3 | 0.1356%
Tb | 370.285 | 13490.7 | U | 370.222 | 0.063 | 0.063 | 87.8 | 0.6508%
Tb | 370.285 | 13490.7 | Co | 370.223 | 0.062 | 0.062 | 78.8 | 0.5841%
Tb | 370.285 | 13490.7 | Ru | 370.223 | 0.062 | 0.062 | 2.6 | 0.01927%
Tb | 370.285 | 13490.7 | W | 370.232 | 0.053 | 0.053 | 3.3 | 0.02446%
Tb | 370.285 | 13490.7 | Ho | 370.235 | 0.05 | 0.05 | 1279.5 | 9.484% | Y
Tb | 370.285 | 13490.7 | Fe | 370.249 | 0.036 | 0.036 | 11 | 0.08154%
Tb | 370.285 | 13490.7 | Er | 370.251 | 0.034 | 0.034 | 215.6 | 1.598% | Y
Tb | 370.285 | 13490.7 | Mo | 370.254 | 0.031 | 0.031 | 501.7 | 3.719%
Tb | 370.285 | 13490.7 | Ce | 370.278 | 0.007 | 0.007 | 282.6 | 2.095% | Y
Tb | 370.285 | 13490.7 | Th | 370.286 | 0.001 | 0.001 | 143.7 | 1.065%
Tb | 370.285 | 13490.7 | Re | 370.324 | 0.039 | 0.039 | 24 | 0.1779%
Tb | 370.285 | 13490.7 | Os | 370.325 | 0.04 | 0.04 | 0.8 | 0.00593%
Tb | 370.285 | 13490.7 | U | 370.327 | 0.042 | 0.042 | 64.3 | 0.4766%
Tb | 370.285 | 13490.7 | Cd | 370.329 | 0.044 | 0.044 | 0.3 | 0.002224%
Tb | 370.285 | 13490.7 | Gd | 370.351 | 0.066 | 0.066 | 156.3 | 1.159% | Y
Tb | 370.285 | 13490.7 | V | 370.357 | 0.072 | 0.072 | 1186.2 | 8.793%
Tb | 370.285 | 13490.7 | Fe | 370.369 | 0.084 | 0.084 | 5.4 | 0.04003%
Tb | 370.285 | 13490.7 | Th | 370.391 | 0.106 | 0.106 | 788.8 | 5.847%
Tb | 370.285 | 13490.7 | Tb | 370.392 | 0.107 | 0.107 | 8325.5 | 61.71%
Tb | 370.285 | 13490.7 | Co | 370.406 | 0.121 | 0.121 | 121.6 | 0.9014%
Tb | 370.285 | 13490.7 | U | 370.408 | 0.123 | 0.123 | 91.2 | 0.676%
Tb | 370.285 | 13490.7 | Nb | 370.413 | 0.128 | 0.128 | 24.2 | 0.1794%
Tb | 370.285 | 13490.7 | Ti | 370.429 | 0.144 | 0.144 | 42.2 | 0.3128%
Tb | 370.285 | 13490.7 | Sc | 370.431 | 0.146 | 0.146 | 595.4 | 4.413%
Tb | 370.285 | 13490.7 | Fe | 370.446 | 0.161 | 0.161 | 16.1 | 0.1193%
Tb | 370.285 | 13490.7 | Rh | 370.451 | 0.166 | 0.166 | 1.9 | 0.01408%
Tb | 370.285 | 13490.7 | La | 370.452 | 0.167 | 0.167 | 29.9 | 0.2216%
Tb | 370.285 | 13490.7 | Ru | 370.455 | 0.17 | 0.17 | 29 | 0.215%
Tb | 370.285 | 13490.7 | V | 370.471 | 0.186 | 0.186 | 694.7 | 5.149%
Tb | 384.873 | 11783.8 | Nd | 384.677 | 0.196 | 0.196 | 813.6 | 6.904% | Y
Tb | 384.873 | 11783.8 | Ce | 384.678 | 0.195 | 0.195 | 193.4 | 1.641% | Y
Tb | 384.873 | 11783.8 | Fe | 384.68 | 0.193 | 0.193 | 25.8 | 0.2189%
Tb | 384.873 | 11783.8 | Th | 384.683 | 0.19 | 0.19 | 74 | 0.628%
Tb | 384.873 | 11783.8 | Zr | 384.702 | 0.171 | 0.171 | 119.7 | 1.016%
Tb | 384.873 | 11783.8 | Mo | 384.725 | 0.148 | 0.148 | 31.9 | 0.2707%
Tb | 384.873 | 11783.8 | V | 384.734 | 0.139 | 0.139 | 352.4 | 2.991%
Tb | 384.873 | 11783.8 | W | 384.749 | 0.124 | 0.124 | 23.3 | 0.1977%
Tb | 384.873 | 11783.8 | Sm | 384.752 | 0.121 | 0.121 | 1765.3 | 14.98%
Tb | 384.873 | 11783.8 | Ta | 384.804 | 0.069 | 0.069 | 13.3 | 0.1129%
Tb | 384.873 | 11783.8 | V | 384.805 | 0.068 | 0.068 | 156.4 | 1.327%
Tb | 384.873 | 11783.8 | U | 384.807 | 0.066 | 0.066 | 84.9 | 0.7205%
Tb | 384.873 | 11783.8 | Ce | 384.81 | 0.063 | 0.063 | 813 | 6.899% | Y
Tb | 384.873 | 11783.8 | Mo | 384.83 | 0.043 | 0.043 | 20.6 | 0.1748%
Tb | 384.873 | 11783.8 | Nd | 384.851 | 0.022 | 0.022 | 6191.2 | 52.54% | Y
Tb | 384.873 | 11783.8 | Ce | 384.859 | 0.014 | 0.014 | 2327.5 | 19.75% | Y
Tb | 384.873 | 11783.8 | U | 384.86 | 0.013 | 0.013 | 188.5 | 1.6%
Tb | 384.873 | 11783.8 | Sm | 384.876 | 0.003 | 0.003 | 1634.2 | 13.87%
Tb | 384.873 | 11783.8 | Cr | 384.898 | 0.025 | 0.025 | 27.3 | 0.2317%
Tb | 384.873 | 11783.8 | La | 384.901 | 0.028 | 0.028 | 20606.9 | 174.9%
Tb | 384.873 | 11783.8 | Zr | 384.925 | 0.052 | 0.052 | 151.8 | 1.288%
Tb | 384.873 | 11783.8 | V | 384.932 | 0.059 | 0.059 | 37.9 | 0.3216%
Tb | 384.873 | 11783.8 | Cr | 384.937 | 0.064 | 0.064 | 83.4 | 0.7078%
Tb | 384.873 | 11783.8 | Dy | 384.939 | 0.066 | 0.066 | 413.7 | 3.511% | Y
Tb | 384.873 | 11783.8 | Hf | 384.95 | 0.077 | 0.077 | 1093.1 | 9.276%
Tb | 384.873 | 11783.8 | Pr | 384.953 | 0.08 | 0.08 | 52.4 | 0.4447%
Tb | 384.873 | 11783.8 | Ni | 384.955 | 0.082 | 0.082 | 3.8 | 0.03225%
Tb | 384.873 | 11783.8 | Ce | 384.967 | 0.094 | 0.094 | 656.9 | 5.575% | Y
Tb | 384.873 | 11783.8 | U | 384.985 | 0.112 | 0.112 | 231.6 | 1.965%
Tb | 384.873 | 11783.8 | Fe | 384.997 | 0.124 | 0.124 | 148.6 | 1.261%
Tb | 384.873 | 11783.8 | Os | 384.998 | 0.125 | 0.125 | 0.8 | 0.006789%
Tb | 384.873 | 11783.8 | Cr | 385.002 | 0.129 | 0.129 | 66.8 | 0.5669%
Tb | 384.873 | 11783.8 | Ce | 385.009 | 0.136 | 0.136 | 364.9 | 3.097% | Y
Tb | 384.873 | 11783.8 | Co | 385.01 | 0.137 | 0.137 | 1.1 | 0.009335%
Tb | 384.873 | 11783.8 | Th | 385.013 | 0.14 | 0.14 | 352.9 | 2.995%
Tb | 387.417 | 24848.2 | Th | 387.272 | 0.145 | 0.145 | 3361 | 13.53%
Tb | 387.417 | 24848.2 | W | 387.283 | 0.134 | 0.134 | 45 | 0.1811%
Tb | 387.417 | 24848.2 | Tb | 387.286 | 0.131 | 0.131 | 73.9 | 0.2974%
Tb | 387.417 | 24848.2 | Co | 387.302 | 0.115 | 0.115 | 1811.5 | 7.29%
Tb | 387.417 | 24848.2 | Mo | 387.311 | 0.106 | 0.106 | 13.1 | 0.05272%
Tb | 387.417 | 24848.2 | Sm | 387.321 | 0.096 | 0.096 | 1165.8 | 4.692%
Tb | 387.417 | 24848.2 | Ti | 387.322 | 0.095 | 0.095 | 99.7 | 0.4012%
Tb | 387.417 | 24848.2 | Ce | 387.325 | 0.092 | 0.092 | 514.8 | 2.072% | Y
Tb | 387.417 | 24848.2 | Ru | 387.353 | 0.064 | 0.064 | 55.2 | 0.2221%
Tb | 387.417 | 24848.2 | Sm | 387.359 | 0.058 | 0.058 | 322.9 | 1.299%
Tb | 387.417 | 24848.2 | V | 387.361 | 0.056 | 0.056 | 333.6 | 1.343%
Tb | 387.417 | 24848.2 | V | 387.362 | 0.055 | 0.055 | 35.5 | 0.1429%
Tb | 387.417 | 24848.2 | Fe | 387.376 | 0.041 | 0.041 | 36.4 | 0.1465%
Tb | 387.417 | 24848.2 | Th | 387.382 | 0.035 | 0.035 | 326.5 | 1.314%
Tb | 387.417 | 24848.2 | Co | 387.396 | 0.021 | 0.021 | 895 | 3.602%
Tb | 387.417 | 24848.2 | Dy | 387.399 | 0.018 | 0.018 | 4633.3 | 18.65% | Y
Tb | 387.417 | 24848.2 | U | 387.404 | 0.013 | 0.013 | 788.1 | 3.172%
Tb | 387.417 | 24848.2 | Mo | 387.415 | 0.002 | 0.002 | 22.2 | 0.08934%
Tb | 387.417 | 24848.2 | W | 387.44 | 0.023 | 0.023 | 17.5 | 0.07043%
Tb | 387.417 | 24848.2 | Zr | 387.44 | 0.023 | 0.023 | 71.5 | 0.2877%
Tb | 387.417 | 24848.2 | Cr | 387.455 | 0.038 | 0.038 | 67.9 | 0.2733%
Tb | 387.417 | 24848.2 | Ce | 387.468 | 0.051 | 0.051 | 1642.7 | 6.611% | Y
Tb | 387.417 | 24848.2 | Au | 387.473 | 0.056 | 0.056 | 20 | 0.08049%
Tb | 387.417 | 24848.2 | Th | 387.486 | 0.069 | 0.069 | 78.2 | 0.3147%
Tb | 387.417 | 24848.2 | Cr | 387.502 | 0.085 | 0.085 | 22.2 | 0.08934%
Tb | 387.417 | 24848.2 | Ce | 387.506 | 0.089 | 0.089 | 2166 | 8.717% | Y
Tb | 387.417 | 24848.2 | V | 387.508 | 0.091 | 0.091 | 1686.6 | 6.788%
Tb | 387.417 | 24848.2 | Tl | 387.511 | 0.094 | 0.094 | 3.6 | 0.01449%
Tb | 387.417 | 24848.2 | Sm | 387.518 | 0.101 | 0.101 | 2323.7 | 9.352%
Tb | 387.417 | 24848.2 | Re | 387.525 | 0.108 | 0.108 | 13.1 | 0.05272%
Tb | 387.417 | 24848.2 | Ti | 387.526 | 0.109 | 0.109 | 187.8 | 0.7558%
Tb | 387.417 | 24848.2 | Th | 387.537 | 0.12 | 0.12 | 74.4 | 0.2994%
Tb | 387.417 | 24848.2 | Sm | 387.554 | 0.137 | 0.137 | 3815.8 | 15.36%
Tb | 387.417 | 24848.2 | W | 387.568 | 0.151 | 0.151 | 9.4 | 0.03783%
Tb | 387.417 | 24848.2 | Nb | 387.576 | 0.159 | 0.159 | 55.6 | 0.2238%
Tb | 389.919 | 10294.9 | Zr | 389.764 | 0.155 | 0.155 | 26 | 0.2526%
Tb | 389.919 | 10294.9 | Cr | 389.765 | 0.154 | 0.154 | 17.4 | 0.169%
Tb | 389.919 | 10294.9 | U | 389.771 | 0.148 | 0.148 | 162.3 | 1.577%
Tb | 389.919 | 10294.9 | Au | 389.787 | 0.132 | 0.132 | 52.2 | 0.507%
Tb | 389.919 | 10294.9 | Fe | 389.789 | 0.13 | 0.13 | 30.9 | 0.3001%
Tb | 389.919 | 10294.9 | Tb | 389.789 | 0.13 | 0.13 | 786.5 | 7.64%
Tb | 389.919 | 10294.9 | W | 389.791 | 0.128 | 0.128 | 25.3 | 0.2458%
Tb | 389.919 | 10294.9 | V | 389.798 | 0.121 | 0.121 | 151.7 | 1.474%
Tb | 389.919 | 10294.9 | Mo | 389.824 | 0.095 | 0.095 | 22.8 | 0.2215%
Tb | 389.919 | 10294.9 | Ce | 389.826 | 0.093 | 0.093 | 2089 | 20.29% | Y
Tb | 389.919 | 10294.9 | Nb | 389.828 | 0.091 | 0.091 | 865.3 | 8.405%
Tb | 389.919 | 10294.9 | Mn | 389.834 | 0.085 | 0.085 | 12.6 | 0.1224%
Tb | 389.919 | 10294.9 | Ru | 389.836 | 0.083 | 0.083 | 10.4 | 0.101%
Tb | 389.919 | 10294.9 | Th | 389.851 | 0.068 | 0.068 | 84.1 | 0.8169%
Tb | 389.919 | 10294.9 | Dy | 389.853 | 0.066 | 0.066 | 17081.9 | 165.9% | Y
Tb | 389.919 | 10294.9 | La | 389.859 | 0.06 | 0.06 | 18.9 | 0.1836%
Tb | 389.919 | 10294.9 | Pr | 389.884 | 0.035 | 0.035 | 1431.2 | 13.9%
Tb | 389.919 | 10294.9 | Ce | 389.894 | 0.025 | 0.025 | 927 | 9.004% | Y
Tb | 389.919 | 10294.9 | U | 389.91 | 0.009 | 0.009 | 89.5 | 0.8694%
Tb | 389.919 | 10294.9 | V | 389.914 | 0.005 | 0.005 | 1221.8 | 11.87%
Tb | 389.919 | 10294.9 | Pd | 389.921 | 0.002 | 0.002 | 0.5 | 0.004857%
Tb | 389.919 | 10294.9 | Mn | 389.931 | 0.012 | 0.012 | 10.3 | 0.1%
Tb | 389.919 | 10294.9 | Rh | 389.934 | 0.015 | 0.015 | 3.2 | 0.03108%
Tb | 389.919 | 10294.9 | Ce | 389.938 | 0.019 | 0.019 | 242.9 | 2.359% | Y
Tb | 389.919 | 10294.9 | Ru | 389.938 | 0.019 | 0.019 | 6.8 | 0.06605%
Tb | 389.919 | 10294.9 | U | 389.947 | 0.028 | 0.028 | 270.5 | 2.628%
Tb | 389.919 | 10294.9 | Pr | 389.955 | 0.036 | 0.036 | 502.7 | 4.883%
Tb | 389.919 | 10294.9 | Fe | 389.971 | 0.052 | 0.052 | 316.3 | 3.072%
Tb | 389.919 | 10294.9 | U | 389.973 | 0.054 | 0.054 | 426.7 | 4.145%
Tb | 389.919 | 10294.9 | Ar | 389.988 | 0.069 | 0.069 | 2050 | 19.91%
Tb | 389.919 | 10294.9 | Hf | 389.993 | 0.074 | 0.074 | 135.8 | 1.319%
Tb | 389.919 | 10294.9 | Th | 390.013 | 0.094 | 0.094 | 191.5 | 1.86%
Tb | 389.919 | 10294.9 | V | 390.017 | 0.098 | 0.098 | 60.6 | 0.5886%
Tb | 389.919 | 10294.9 | Ce | 390.02 | 0.101 | 0.101 | 284 | 2.759% | Y
Tb | 389.919 | 10294.9 | Nd | 390.022 | 0.103 | 0.103 | 7165.7 | 69.6% | Y
Tb | 389.919 | 10294.9 | U | 390.033 | 0.114 | 0.114 | 137.6 | 1.337%
Tb | 389.919 | 10294.9 | Os | 390.039 | 0.12 | 0.12 | 0.5 | 0.004857%
Tb | 389.919 | 10294.9 | Zr | 390.05 | 0.131 | 0.131 | 123.1 | 1.196%
Tb | 389.919 | 10294.9 | Eu | 390.051 | 0.132 | 0.132 | 410.7 | 3.989%
Tb | 389.919 | 10294.9 | Ti | 390.055 | 0.136 | 0.136 | 9234.4 | 89.7%
Tm | 313.125 | 141170.4 | V | 313.026 | 0.099 | 0.099 | 19930 | 14.12%
Tm | 313.125 | 141170.4 | OH | 313.028 | 0.097 | 0.097 | 5048 | 3.576%
Tm | 313.125 | 141170.4 | Ce | 313.034 | 0.091 | 0.091 | 703.9 | 0.4986% | Y
Tm | 313.125 | 141170.4 | Be | 313.042 | 0.083 | 0.083 | 2548935 | 1806%
Tm | 313.125 | 141170.4 | OH | 313.057 | 0.068 | 0.068 | 4011 | 2.841%
Tm | 313.125 | 141170.4 | Cr | 313.058 | 0.067 | 0.067 | 20.1 | 0.01424%
Tm | 313.125 | 141170.4 | Ta | 313.058 | 0.067 | 0.067 | 167.8 | 0.1189%
Tm | 313.125 | 141170.4 | U | 313.073 | 0.052 | 0.052 | 159 | 0.1126%
Tm | 313.125 | 141170.4 | Eu | 313.073 | 0.052 | 0.052 | 604.9 | 0.4285%
Tm | 313.125 | 141170.4 | Nb | 313.078 | 0.047 | 0.047 | 50150.8 | 35.53%
Tm | 313.125 | 141170.4 | Rh | 313.079 | 0.046 | 0.046 | 13.6 | 0.009634%
Tm | 313.125 | 141170.4 | Gd | 313.081 | 0.044 | 0.044 | 1028.2 | 0.7283% | Y
Tm | 313.125 | 141170.4 | Ti | 313.081 | 0.044 | 0.044 | 5088.9 | 3.605%
Tm | 313.125 | 141170.4 | Ce | 313.087 | 0.038 | 0.038 | 1072.5 | 0.7597% | Y
Tm | 313.125 | 141170.4 | Ho | 313.099 | 0.026 | 0.026 | 3229 | 2.287% | Y
Tm | 313.125 | 141170.4 | Be | 313.107 | 0.018 | 0.018 | 1307300 | 926%
Tm | 313.125 | 141170.4 | Th | 313.107 | 0.018 | 0.018 | 1005.5 | 0.7123%
Tm | 313.125 | 141170.4 | Zr | 313.111 | 0.014 | 0.014 | 145.5 | 0.1031%
Tm | 313.125 | 141170.4 | Os | 313.112 | 0.013 | 0.013 | 6 | 0.00425%
Tm | 313.125 | 141170.4 | Cr | 313.121 | 0.004 | 0.004 | 23.9 | 0.01693%
Tm | 313.125 | 141170.4 | Tb | 313.135 | 0.01 | 0.01 | 699.1 | 0.4952%
Tm | 313.125 | 141170.4 | OH | 313.142 | 0.017 | 0.017 | 787 | 0.5575%
Tm | 313.125 | 141170.4 | Cr | 313.153 | 0.028 | 0.028 | 41.2 | 0.02918%
Tm | 313.125 | 141170.4 | Hg | 313.155 | 0.03 | 0.03 | 75.5 | 0.05348%
Tm | 313.125 | 141170.4 | Hf | 313.181 | 0.056 | 0.056 | 433.4 | 0.307%
Tm | 313.125 | 141170.4 | Co | 313.183 | 0.058 | 0.058 | 1.6 | 0.001133%
Tm | 313.125 | 141170.4 | Hg | 313.184 | 0.059 | 0.059 | 107.6 | 0.07622%
Tm | 313.125 | 141170.4 | U | 313.199 | 0.074 | 0.074 | 300.5 | 0.2129%
Tm | 313.125 | 141170.4 | Cr | 313.205 | 0.08 | 0.08 | 27865.5 | 19.74%
Tm | 313.125 | 141170.4 | Zr | 313.206 | 0.081 | 0.081 | 220.9 | 0.1565%
Tm | 313.125 | 141170.4 | Eu | 313.216 | 0.091 | 0.091 | 188.8 | 0.1337%
Tm | 313.125 | 141170.4 | OH | 313.218 | 0.093 | 0.093 | 392 | 0.2777%
Tm | 313.125 | 141170.4 | Y | 313.219 | 0.094 | 0.094 | 12.8 | 0.009067% | Y
Tm | 313.125 | 141170.4 | Th | 313.226 | 0.101 | 0.101 | 93.3 | 0.06609%
Tm | 313.125 | 141170.4 | Mn | 313.229 | 0.104 | 0.104 | 11.2 | 0.007934%
Tm | 313.125 | 141170.4 | Er | 313.252 | 0.127 | 0.127 | 3325.2 | 2.355% | Y
Tm | 313.125 | 141170.4 | Fe | 313.252 | 0.127 | 0.127 | 5 | 0.003542%
Tm | 313.125 | 141170.4 | Mo | 313.259 | 0.134 | 0.134 | 13754.2 | 9.743%
Tm | 313.125 | 141170.4 | Ta | 313.266 | 0.141 | 0.141 | 112.2 | 0.07948%
Tm | 313.389 | 43054.6 | Mo | 313.259 | 0.13 | 0.13 | 13754.2 | 31.95%
Tm | 313.389 | 43054.6 | Ta | 313.266 | 0.123 | 0.123 | 112.2 | 0.2606%
Tm | 313.389 | 43054.6 | Er | 313.277 | 0.112 | 0.112 | 8106.5 | 18.83% | Y
Tm | 313.389 | 43054.6 | Mn | 313.279 | 0.11 | 0.11 | 6 | 0.01394%
Tm | 313.389 | 43054.6 | Cr | 313.282 | 0.107 | 0.107 | 20 | 0.04645%
Tm | 313.389 | 43054.6 | Ru | 313.288 | 0.101 | 0.101 | 18.4 | 0.04274%
Tm | 313.389 | 43054.6 | Gd | 313.309 | 0.08 | 0.08 | 684.3 | 1.589% | Y
Tm | 313.389 | 43054.6 | Nb | 313.309 | 0.08 | 0.08 | 50.8 | 0.118%
Tm | 313.389 | 43054.6 | Sc | 313.309 | 0.08 | 0.08 | 924 | 2.146%
Tm | 313.389 | 43054.6 | Cd | 313.317 | 0.072 | 0.072 | 51.9 | 0.1205%
Tm | 313.389 | 43054.6 | OH | 313.322 | 0.067 | 0.067 | 3663 | 8.508%
Tm | 313.389 | 43054.6 | Ir | 313.332 | 0.057 | 0.057 | 1055.6 | 2.452%
Tm | 313.389 | 43054.6 | Ce | 313.333 | 0.056 | 0.056 | 655.4 | 1.522% | Y
Tm | 313.389 | 43054.6 | V | 313.333 | 0.056 | 0.056 | 15140 | 35.16%
Tm | 313.389 | 43054.6 | U | 313.343 | 0.046 | 0.046 | 211.2 | 0.4905%
Tm | 313.389 | 43054.6 | Ta | 313.355 | 0.034 | 0.034 | 16.9 | 0.03925%
Tm | 313.389 | 43054.6 | Nd | 313.36 | 0.029 | 0.029 | 1318.5 | 3.062% | Y
Tm | 313.389 | 43054.6 | Th | 313.362 | 0.027 | 0.027 | 494.3 | 1.148%
Tm | 313.389 | 43054.6 | U | 313.363 | 0.026 | 0.026 | 181.7 | 0.422%
Tm | 313.389 | 43054.6 | Gd | 313.386 | 0.003 | 0.003 | 5022.2 | 11.66% | Y
Tm | 313.389 | 43054.6 | Ta | 313.389 | 0 | 0 | 566.9 | 1.317%
Tm | 313.389 | 43054.6 | W | 313.389 | 0 | 0 | 48.9 | 0.1136%
Tm | 313.389 | 43054.6 | U | 313.392 | 0.003 | 0.003 | 191.2 | 0.4441%
Tm | 313.389 | 43054.6 | Re | 313.403 | 0.014 | 0.014 | 21 | 0.04878%
Tm | 313.389 | 43054.6 | Ni | 313.41 | 0.021 | 0.021 | 3304.6 | 7.675%
Tm | 313.389 | 43054.6 | Fe | 313.411 | 0.022 | 0.022 | 11.2 | 0.02601%
Tm | 313.389 | 43054.6 | Tb | 313.426 | 0.037 | 0.037 | 1232.4 | 2.862%
Tm | 313.389 | 43054.6 | Cr | 313.43 | 0.041 | 0.041 | 198.7 | 0.4615%
Tm | 313.389 | 43054.6 | OH | 313.434 | 0.045 | 0.045 | 3808 | 8.845%
Tm | 313.389 | 43054.6 | Ho | 313.439 | 0.05 | 0.05 | 1773 | 4.118% | Y
Tm | 313.389 | 43054.6 | Th | 313.443 | 0.054 | 0.054 | 1204.5 | 2.798%
Tm | 313.389 | 43054.6 | OH | 313.451 | 0.062 | 0.062 | 533 | 1.238%
Tm | 313.389 | 43054.6 | U | 313.47 | 0.081 | 0.081 | 154.3 | 0.3584%
Tm | 313.389 | 43054.6 | Hf | 313.472 | 0.083 | 0.083 | 17278.2 | 40.13%
Tm | 313.389 | 43054.6 | Nd | 313.49 | 0.101 | 0.101 | 914.4 | 2.124% | Y
Tm | 313.389 | 43054.6 | V | 313.493 | 0.104 | 0.104 | 3860.5 | 8.967%
Tm | 313.389 | 43054.6 | Gd | 313.504 | 0.115 | 0.115 | 1100.9 | 2.557% | Y
Tm | 313.389 | 43054.6 | Y | 313.518 | 0.129 | 0.129 | 2204.5 | 5.12% | Y
Tm | 313.389 | 43054.6 | Cr | 313.534 | 0.145 | 0.145 | 156.2 | 0.3628%
Tm | 313.389 | 43054.6 | Fe | 313.536 | 0.147 | 0.147 | 13.2 | 0.03066%
Tm | 329.1 | 31339.8 | Rh | 328.963 | 0.137 | 0.137 | 26.3 | 0.08392%
Tm | 329.1 | 31339.8 | Hf | 328.974 | 0.126 | 0.126 | 65.9 | 0.2103%
Tm | 329.1 | 31339.8 | Mo | 328.984 | 0.116 | 0.116 | 27.2 | 0.08679%
Tm | 329.1 | 31339.8 | W | 329.007 | 0.093 | 0.093 | 2.5 | 0.007977%
Tm | 329.1 | 31339.8 | Th | 329.013 | 0.087 | 0.087 | 612.8 | 1.955%
Tm | 329.1 | 31339.8 | Pt | 329.022 | 0.078 | 0.078 | 39.1 | 0.1248%
Tm | 329.1 | 31339.8 | V | 329.024 | 0.076 | 0.076 | 303.3 | 0.9678%
Tm | 329.1 | 31339.8 | Os | 329.026 | 0.074 | 0.074 | 3 | 0.009572%
Tm | 329.1 | 31339.8 | Ce | 329.034 | 0.066 | 0.066 | 288 | 0.919% | Y
Tm | 329.1 | 31339.8 | Sm | 329.039 | 0.061 | 0.061 | 1697.6 | 5.417%
Tm | 329.1 | 31339.8 | U | 329.047 | 0.053 | 0.053 | 129.6 | 0.4135%
Tm | 329.1 | 31339.8 | Ni | 329.053 | 0.047 | 0.047 | 2.8 | 0.008934%
Tm | 329.1 | 31339.8 | Cu | 329.054 | 0.046 | 0.046 | 57.1 | 0.1822%
Tm | 329.1 | 31339.8 | Ce | 329.058 | 0.042 | 0.042 | 203.3 | 0.6487% | Y
Tm | 329.1 | 31339.8 | Sm | 329.065 | 0.035 | 0.035 | 956.3 | 3.051%
Tm | 329.1 | 31339.8 | Nd | 329.065 | 0.035 | 0.035 | 331.9 | 1.059% | Y
Tm | 329.1 | 31339.8 | Mo | 329.082 | 0.018 | 0.018 | 371.9 | 1.187%
Tm | 329.1 | 31339.8 | Mn | 329.096 | 0.004 | 0.004 | 1.4 | 0.004467%
Tm | 329.1 | 31339.8 | Ho | 329.096 | 0.004 | 0.004 | 1447.9 | 4.62% | Y
Tm | 329.1 | 31339.8 | Fe | 329.099 | 0.001 | 0.001 | 4.9 | 0.01564%
Tm | 329.1 | 31339.8 | V | 329.103 | 0.003 | 0.003 | 22.7 | 0.07243%
Tm | 329.1 | 31339.8 | Hf | 329.105 | 0.005 | 0.005 | 38.1 | 0.1216%
Tm | 329.1 | 31339.8 | Nb | 329.105 | 0.005 | 0.005 | 502.2 | 1.602%
Tm | 329.1 | 31339.8 | Er | 329.127 | 0.027 | 0.027 | 798.6 | 2.548% | Y
Tm | 329.1 | 31339.8 | U | 329.134 | 0.034 | 0.034 | 1113.8 | 3.554%
Tm | 329.1 | 31339.8 | W | 329.144 | 0.044 | 0.044 | 4.2 | 0.0134%
Tm | 329.1 | 31339.8 | Gd | 329.149 | 0.049 | 0.049 | 30.7 | 0.09796% | Y
Tm | 329.1 | 31339.8 | Tb | 329.156 | 0.056 | 0.056 | 1599.1 | 5.102%
Tm | 329.1 | 31339.8 | Th | 329.174 | 0.074 | 0.074 | 4515.5 | 14.41%
Tm | 329.1 | 31339.8 | Cr | 329.176 | 0.076 | 0.076 | 149.2 | 0.4761%
Tm | 329.1 | 31339.8 | Fe | 329.202 | 0.102 | 0.102 | 20.6 | 0.06573%
Tm | 329.1 | 31339.8 | Nb | 329.202 | 0.102 | 0.102 | 1263.6 | 4.032%
Tm | 329.1 | 31339.8 | Co | 329.208 | 0.108 | 0.108 | 4.2 | 0.0134%
Tm | 329.1 | 31339.8 | Ti | 329.208 | 0.108 | 0.108 | 170.3 | 0.5434%
Tm | 329.1 | 31339.8 | Gd | 329.222 | 0.122 | 0.122 | 2154.2 | 6.874% | Y
Tm | 329.1 | 31339.8 | Hf | 329.225 | 0.125 | 0.125 | 1.6 | 0.005105%
Tm | 329.1 | 31339.8 | Mo | 329.232 | 0.132 | 0.132 | 1720.3 | 5.489%
Tm | 329.1 | 31339.8 | Cu | 329.239 | 0.139 | 0.139 | 1.5 | 0.004786%
Tm | 329.1 | 31339.8 | Ta | 329.249 | 0.149 | 0.149 | 10 | 0.03191%
Tm | 329.1 | 31339.8 | Th | 329.252 | 0.152 | 0.152 | 3530.5 | 11.27%
Tm | 336.261 | 46888.4 | V | 336.15 | 0.111 | 0.111 | 129.1 | 0.2753%
Tm | 336.261 | 46888.4 | Co | 336.155 | 0.106 | 0.106 | 46.1 | 0.09832%
Tm | 336.261 | 46888.4 | Ni | 336.155 | 0.106 | 0.106 | 274.5 | 0.5854%
Tm | 336.261 | 46888.4 | Th | 336.162 | 0.099 | 0.099 | 1085 | 2.314%
Tm | 336.261 | 46888.4 | Ta | 336.164 | 0.097 | 0.097 | 35.3 | 0.07529%
Tm | 336.261 | 46888.4 | Er | 336.167 | 0.094 | 0.094 | 576.5 | 1.23% | Y
Tm | 336.261 | 46888.4 | U | 336.172 | 0.089 | 0.089 | 168.6 | 0.3596%
Tm | 336.261 | 46888.4 | Ce | 336.176 | 0.085 | 0.085 | 435.3 | 0.9284% | Y
Tm | 336.261 | 46888.4 | Cr | 336.177 | 0.084 | 0.084 | 381.4 | 0.8134%
Tm | 336.261 | 46888.4 | Ca | 336.191 | 0.07 | 0.07 | 49.4 | 0.1054%
Tm | 336.261 | 46888.4 | Sc | 336.193 | 0.068 | 0.068 | 37163.8 | 79.26%
Tm | 336.261 | 46888.4 | Y | 336.199 | 0.062 | 0.062 | 2215.8 | 4.726% | Y
Tm | 336.261 | 46888.4 | Ru | 336.2 | 0.061 | 0.061 | 20.2 | 0.04308%
Tm | 336.261 | 46888.4 | Rh | 336.218 | 0.043 | 0.043 | 12.7 | 0.02709%
Tm | 336.261 | 46888.4 | Cr | 336.222 | 0.039 | 0.039 | 13.9 | 0.02964%
Tm | 336.261 | 46888.4 | Gd | 336.224 | 0.037 | 0.037 | 31917.1 | 68.07% | Y
Tm | 336.261 | 46888.4 | Mo | 336.236 | 0.025 | 0.025 | 19.2 | 0.04095%
Tm | 336.261 | 46888.4 | Yb | 336.244 | 0.017 | 0.017 | 34.2 | 0.07294% | Y
Tm | 336.261 | 46888.4 | Ta | 336.251 | 0.01 | 0.01 | 9.4 | 0.02005%
Tm | 336.261 | 46888.4 | Th | 336.252 | 0.009 | 0.009 | 444.9 | 0.9488%
Tm | 336.261 | 46888.4 | Ti | 336.264 | 0.003 | 0.003 | 90.3 | 0.1926%
Tm | 336.261 | 46888.4 | Zr | 336.27 | 0.009 | 0.009 | 591 | 1.26%
Tm | 336.261 | 46888.4 | Re | 336.275 | 0.014 | 0.014 | 7.2 | 0.01536%
Tm | 336.261 | 46888.4 | Co | 336.279 | 0.018 | 0.018 | 47.3 | 0.1009%
Tm | 336.261 | 46888.4 | Ni | 336.28 | 0.019 | 0.019 | 6.8 | 0.0145%
Tm | 336.261 | 46888.4 | Mo | 336.3 | 0.039 | 0.039 | 106.4 | 0.2269%
Tm | 336.261 | 46888.4 | Mn | 336.302 | 0.041 | 0.041 | 4.1 | 0.008744%
Tm | 336.261 | 46888.4 | Th | 336.307 | 0.046 | 0.046 | 302.5 | 0.6451%
Tm | 336.261 | 46888.4 | Er | 336.323 | 0.062 | 0.062 | 16.4 | 0.03498% | Y
Tm | 336.261 | 46888.4 | W | 336.334 | 0.073 | 0.073 | 6.9 | 0.01472%
Tm | 336.261 | 46888.4 | Sc | 336.347 | 0.086 | 0.086 | 133.5 | 0.2847%
Tm | 336.261 | 46888.4 | Ni | 336.36 | 0.099 | 0.099 | 14.3 | 0.0305%
Tm | 336.261 | 46888.4 | Yb | 336.364 | 0.103 | 0.103 | 16.8 | 0.03583% | Y
Tm | 336.261 | 46888.4 | Th | 336.368 | 0.107 | 0.107 | 265.4 | 0.566%
Tm | 336.261 | 46888.4 | Cr | 336.37 | 0.109 | 0.109 | 62.3 | 0.1329%
Tm | 336.261 | 46888.4 | W | 336.372 | 0.111 | 0.111 | 31.4 | 0.06697%
Tm | 336.261 | 46888.4 | Co | 336.373 | 0.112 | 0.112 | 13.9 | 0.02964%
Tm | 336.261 | 46888.4 | Mo | 336.378 | 0.117 | 0.117 | 146.4 | 0.3122%
Tm | 336.261 | 46888.4 | Zr | 336.381 | 0.12 | 0.12 | 1317.5 | 2.81%
Tm | 336.261 | 46888.4 | Ni | 336.389 | 0.128 | 0.128 | 1.6 | 0.003412%
Tm | 342.508 | 59096.3 | Gd | 342.389 | 0.119 | 0.119 | 5026.9 | 8.506% | Y
Tm | 342.508 | 59096.3 | Th | 342.395 | 0.113 | 0.113 | 47.9 | 0.08105%
Tm | 342.508 | 59096.3 | Fe | 342.428 | 0.08 | 0.08 | 35.9 | 0.06075%
Tm | 342.508 | 59096.3 | Mn | 342.437 | 0.071 | 0.071 | 0.8 | 0.001354%
Tm | 342.508 | 59096.3 | Rh | 342.438 | 0.07 | 0.07 | 34.8 | 0.05889%
Tm | 342.508 | 59096.3 | Ta | 342.444 | 0.064 | 0.064 | 31.1 | 0.05263%
Tm | 342.508 | 59096.3 | W | 342.446 | 0.062 | 0.062 | 32.5 | 0.05499%
Tm | 342.508 | 59096.3 | Co | 342.449 | 0.059 | 0.059 | 45.5 | 0.07699%
Tm | 342.508 | 59096.3 | U | 342.456 | 0.052 | 0.052 | 500.8 | 0.8474%
Tm | 342.508 | 59096.3 | Gd | 342.46 | 0.048 | 0.048 | 4193.5 | 7.096% | Y
Tm | 342.508 | 59096.3 | Mo | 342.46 | 0.048 | 0.048 | 35.8 | 0.06058%
Tm | 342.508 | 59096.3 | Re | 342.461 | 0.047 | 0.047 | 529.4 | 0.8958%
Tm | 342.508 | 59096.3 | Mo | 342.476 | 0.032 | 0.032 | 29.7 | 0.05026%
Tm | 342.508 | 59096.3 | Sm | 342.478 | 0.03 | 0.03 | 453.1 | 0.7667%
Tm | 342.508 | 59096.3 | U | 342.481 | 0.027 | 0.027 | 186.5 | 0.3156%
Tm | 342.508 | 59096.3 | Zr | 342.481 | 0.027 | 0.027 | 1940.6 | 3.284%
Tm | 342.508 | 59096.3 | V | 342.499 | 0.009 | 0.009 | 29.8 | 0.05043%
Tm | 342.508 | 59096.3 | Eu | 342.5 | 0.008 | 0.008 | 747.1 | 1.264%
Tm | 342.508 | 59096.3 | Fe | 342.501 | 0.007 | 0.007 | 13.6 | 0.02301%
Tm | 342.508 | 59096.3 | Dy | 342.505 | 0.003 | 0.003 | 1519 | 2.57% | Y
Tm | 342.508 | 59096.3 | Er | 342.509 | 0.001 | 0.001 | 1760.2 | 2.979% | Y
Tm | 342.508 | 59096.3 | Th | 342.519 | 0.011 | 0.011 | 447.1 | 0.7566%
Tm | 342.508 | 59096.3 | Nd | 342.52 | 0.012 | 0.012 | 367.8 | 0.6224% | Y
Tm | 342.508 | 59096.3 | Ho | 342.534 | 0.026 | 0.026 | 11424 | 19.33% | Y
Tm | 342.508 | 59096.3 | Ce | 342.535 | 0.027 | 0.027 | 197.6 | 0.3344% | Y
Tm | 342.508 | 59096.3 | Nb | 342.542 | 0.034 | 0.034 | 2705.6 | 4.578%
Tm | 342.508 | 59096.3 | Mo | 342.548 | 0.04 | 0.04 | 17.8 | 0.03012%
Tm | 342.508 | 59096.3 | Tm | 342.562 | 0.054 | 0.054 | 8284.7 | 14.02% | Y
Tm | 342.508 | 59096.3 | Fe | 342.567 | 0.059 | 0.059 | 0.8 | 0.001354%
Tm | 342.508 | 59096.3 | Lu | 342.582 | 0.074 | 0.074 | 25.3 | 0.04281% | Y
Tm | 342.508 | 59096.3 | Nb | 342.585 | 0.077 | 0.077 | 40 | 0.06769%
Tm | 342.508 | 59096.3 | Gd | 342.593 | 0.085 | 0.085 | 2074.5 | 3.51% | Y
Tm | 342.508 | 59096.3 | Th | 342.594 | 0.086 | 0.086 | 384.4 | 0.6505%
Tm | 342.508 | 59096.3 | Mo | 342.6 | 0.092 | 0.092 | 13.9 | 0.02352%
Tm | 342.508 | 59096.3 | Yb | 342.604 | 0.096 | 0.096 | 113.5 | 0.1921% | Y
Tm | 342.508 | 59096.3 | Cr | 342.614 | 0.106 | 0.106 | 7.4 | 0.01252%
Tm | 342.508 | 59096.3 | Re | 342.619 | 0.111 | 0.111 | 38.2 | 0.06464%
Tm | 342.508 | 59096.3 | Ce | 342.621 | 0.113 | 0.113 | 1201.5 | 2.033% | Y
Tm | 342.508 | 59096.3 | Sm | 342.621 | 0.113 | 0.113 | 660 | 1.117%
Tm | 342.508 | 59096.3 | Gd | 342.634 | 0.126 | 0.126 | 716.7 | 1.213% | Y
Tm | 346.22 | 32683.3 | Cr | 346.041 | 0.179 | 0.179 | 5.4 | 0.01652%
Tm | 346.22 | 32683.3 | Re | 346.045 | 0.175 | 0.175 | 1361.9 | 4.167%
Tm | 346.22 | 32683.3 | Sc | 346.069 | 0.151 | 0.151 | 14.9 | 0.04559%
Tm | 346.22 | 32683.3 | Pd | 346.074 | 0.146 | 0.146 | 1114.8 | 3.411%
Tm | 346.22 | 32683.3 | Mo | 346.078 | 0.142 | 0.142 | 55 | 0.1683%
Tm | 346.22 | 32683.3 | Dy | 346.097 | 0.123 | 0.123 | 5649.3 | 17.28% | Y
Tm | 346.22 | 32683.3 | Y | 346.1 | 0.12 | 0.12 | 175.8 | 0.5379% | Y
Tm | 346.22 | 32683.3 | Ar | 346.108 | 0.112 | 0.112 | 2617 | 8.007%
Tm | 346.22 | 32683.3 | Zr | 346.109 | 0.111 | 0.111 | 27.6 | 0.08445%
Tm | 346.22 | 32683.3 | Sm | 346.111 | 0.109 | 0.109 | 491.9 | 1.505%
Tm | 346.22 | 32683.3 | Tm | 346.116 | 0.104 | 0.104 | 345.6 | 1.057% | Y
Tm | 346.22 | 32683.3 | Co | 346.117 | 0.103 | 0.103 | 62.4 | 0.1909%
Tm | 346.22 | 32683.3 | Eu | 346.137 | 0.083 | 0.083 | 313.3 | 0.9586%
Tm | 346.22 | 32683.3 | Er | 346.139 | 0.081 | 0.081 | 312.1 | 0.9549% | Y
Tm | 346.22 | 32683.3 | Ti | 346.149 | 0.071 | 0.071 | 3596.7 | 11%
Tm | 346.22 | 32683.3 | Ni | 346.165 | 0.055 | 0.055 | 1866.3 | 5.71%
Tm | 346.22 | 32683.3 | Gd | 346.196 | 0.024 | 0.024 | 358.6 | 1.097% | Y
Tm | 346.22 | 32683.3 | Ho | 346.197 | 0.023 | 0.023 | 3506.2 | 10.73% | Y
Tm | 346.22 | 32683.3 | Rh | 346.204 | 0.016 | 0.016 | 672 | 2.056%
Tm | 346.22 | 32683.3 | Sc | 346.217 | 0.003 | 0.003 | 32.3 | 0.09883%
Tm | 346.22 | 32683.3 | Nb | 346.264 | 0.044 | 0.044 | 5 | 0.0153%
Tm | 346.22 | 32683.3 | Hf | 346.265 | 0.045 | 0.045 | 286.7 | 0.8772%
Tm | 346.22 | 32683.3 | Sm | 346.27 | 0.05 | 0.05 | 168.6 | 0.5159%
Tm | 346.22 | 32683.3 | Cr | 346.273 | 0.053 | 0.053 | 46 | 0.1407%
Tm | 346.22 | 32683.3 | Mn | 346.275 | 0.055 | 0.055 | 0.5 | 0.00153%
Tm | 346.22 | 32683.3 | Co | 346.28 | 0.06 | 0.06 | 548.8 | 1.679%
Tm | 346.22 | 32683.3 | Th | 346.285 | 0.065 | 0.065 | 659 | 2.016%
Tm | 346.22 | 32683.3 | Tb | 346.297 | 0.077 | 0.077 | 238.1 | 0.7285%
Tm | 346.22 | 32683.3 | Gd | 346.3 | 0.08 | 0.08 | 363.9 | 1.113% | Y
Tm | 346.22 | 32683.3 | Zr | 346.302 | 0.082 | 0.082 | 3170.7 | 9.701%
Tm | 346.22 | 32683.3 | Ru | 346.314 | 0.094 | 0.094 | 3.2 | 0.009791%
Tm | 346.22 | 32683.3 | Ce | 346.322 | 0.102 | 0.102 | 114 | 0.3488% | Y
Tm | 346.22 | 32683.3 | Dy | 346.334 | 0.114 | 0.114 | 148.5 | 0.4544% | Y
Tm | 346.22 | 32683.3 | W | 346.352 | 0.132 | 0.132 | 53.9 | 0.1649%
Tm | 346.22 | 32683.3 | U | 346.355 | 0.135 | 0.135 | 108.6 | 0.3323%
Tm | 346.22 | 32683.3 | Mo | 346.356 | 0.136 | 0.136 | 2.8 | 0.008567%
Tm | 346.22 | 32683.3 | Th | 346.372 | 0.152 | 0.152 | 335 | 1.025%
Tm | 346.22 | 32683.3 | Ta | 346.377 | 0.157 | 0.157 | 23.6 | 0.07221%
Tm | 346.22 | 32683.3 | Dy | 346.387 | 0.167 | 0.167 | 175.4 | 0.5367% | Y
Tm | 346.22 | 32683.3 | Gd | 346.399 | 0.179 | 0.179 | 4804.4 | 14.7% | Y
Y | 321.668 | 106814.8 | Mo | 321.507 | 0.161 | 0.161 | 151.4 | 0.1417%
Y | 321.668 | 106814.8 | Dy | 321.519 | 0.149 | 0.149 | 2591.2 | 2.426% | Y
Y | 321.668 | 106814.8 | Sm | 321.525 | 0.143 | 0.143 | 1283.2 | 1.201%
Y | 321.668 | 106814.8 | Gd | 321.527 | 0.141 | 0.141 | 346.6 | 0.3245% | Y
Y | 321.668 | 106814.8 | Co | 321.533 | 0.135 | 0.135 | 7.8 | 0.007302%
Y | 321.668 | 106814.8 | V | 321.537 | 0.131 | 0.131 | 11 | 0.0103%
Y | 321.668 | 106814.8 | Fe | 321.541 | 0.127 | 0.127 | 1.4 | 0.001311%
Y | 321.668 | 106814.8 | W | 321.556 | 0.112 | 0.112 | 440 | 0.4119%
Y | 321.668 | 106814.8 | Nb | 321.559 | 0.109 | 0.109 | 8896.1 | 8.329%
Y | 321.668 | 106814.8 | Ag | 321.567 | 0.101 | 0.101 | 0.9 | 0.0008426%
Y | 321.668 | 106814.8 | Th | 321.578 | 0.09 | 0.09 | 225.7 | 0.2113%
Y | 321.668 | 106814.8 | La | 321.581 | 0.087 | 0.087 | 29.8 | 0.0279%
Y | 321.668 | 106814.8 | Fe | 321.594 | 0.074 | 0.074 | 41.9 | 0.03923%
Y | 321.668 | 106814.8 | Mo | 321.607 | 0.061 | 0.061 | 136.4 | 0.1277%
Y | 321.668 | 106814.8 | Tm | 321.611 | 0.057 | 0.057 | 584.6 | 0.5473% | Y
Y | 321.668 | 106814.8 | Ta | 321.615 | 0.053 | 0.053 | 163.3 | 0.1529%
Y | 321.668 | 106814.8 | Nb | 321.619 | 0.049 | 0.049 | 250 | 0.234%
Y | 321.668 | 106814.8 | Ru | 321.652 | 0.016 | 0.016 | 9.2 | 0.008613%
Y | 321.668 | 106814.8 | Cr | 321.656 | 0.012 | 0.012 | 167.9 | 0.1572%
Y | 321.668 | 106814.8 | Dy | 321.663 | 0.005 | 0.005 | 4161.1 | 3.896% | Y
Y | 321.668 | 106814.8 | Ce | 321.672 | 0.004 | 0.004 | 79.4 | 0.07433% | Y
Y | 321.668 | 106814.8 | Ni | 321.681 | 0.013 | 0.013 | 43.8 | 0.04101%
Y | 321.668 | 106814.8 | Sm | 321.684 | 0.016 | 0.016 | 2630.5 | 2.463%
Y | 321.668 | 106814.8 | Ta | 321.692 | 0.024 | 0.024 | 34.7 | 0.03249%
Y | 321.668 | 106814.8 | Mn | 321.695 | 0.027 | 0.027 | 31.7 | 0.02968%
Y | 321.668 | 106814.8 | Co | 321.699 | 0.031 | 0.031 | 1.2 | 0.001123%
Y | 321.668 | 106814.8 | Nb | 321.702 | 0.034 | 0.034 | 230.8 | 0.2161%
Y | 321.668 | 106814.8 | Ti | 321.706 | 0.038 | 0.038 | 19833.3 | 18.57%
Y | 321.668 | 106814.8 | V | 321.711 | 0.043 | 0.043 | 4001.6 | 3.746%
Y | 321.668 | 106814.8 | Nd | 321.712 | 0.044 | 0.044 | 416 | 0.3895% | Y
Y | 321.668 | 106814.8 | K | 321.715 | 0.047 | 0.047 | 0.4 | 0.0003745%
Y | 321.668 | 106814.8 | Yb | 321.717 | 0.049 | 0.049 | 583.4 | 0.5462% | Y
Y | 321.668 | 106814.8 | Hf | 321.729 | 0.061 | 0.061 | 1461.1 | 1.368%
Y | 321.668 | 106814.8 | Fe | 321.738 | 0.07 | 0.07 | 26.2 | 0.02453%
Y | 321.668 | 106814.8 | Cr | 321.739 | 0.071 | 0.071 | 1906 | 1.784%
Y | 321.668 | 106814.8 | Th | 321.746 | 0.078 | 0.078 | 600.3 | 0.562%
Y | 321.668 | 106814.8 | Th | 321.773 | 0.105 | 0.105 | 347.7 | 0.3255%
Y | 321.668 | 106814.8 | Ni | 321.782 | 0.114 | 0.114 | 109.2 | 0.1022%
Y | 321.668 | 106814.8 | Nb | 321.786 | 0.118 | 0.118 | 35.8 | 0.03352%
Y | 321.668 | 106814.8 | OH | 321.806 | 0.138 | 0.138 | 490 | 0.4587%
Y | 324.228 | 62944.5 | Mo | 324.073 | 0.155 | 0.155 | 188.3 | 0.2992%
Y | 324.228 | 62944.5 | Dy | 324.086 | 0.142 | 0.142 | 202.6 | 0.3219% | Y
Y | 324.228 | 62944.5 | Ta | 324.094 | 0.134 | 0.134 | 286.9 | 0.4558%
Y | 324.228 | 62944.5 | Zr | 324.104 | 0.124 | 0.124 | 2861.9 | 4.547%
Y | 324.228 | 62944.5 | Os | 324.105 | 0.123 | 0.123 | 0.5 | 0.0007944%
Y | 324.228 | 62944.5 | Th | 324.111 | 0.117 | 0.117 | 432.6 | 0.6873%
Y | 324.228 | 62944.5 | Sm | 324.115 | 0.113 | 0.113 | 617.4 | 0.9809%
Y | 324.228 | 62944.5 | Ru | 324.123 | 0.105 | 0.105 | 5.6 | 0.008897%
Y | 324.228 | 62944.5 | Sb | 324.128 | 0.1 | 0.1 | 0.1 | 0.0001589%
Y | 324.228 | 62944.5 | Re | 324.146 | 0.082 | 0.082 | 1.9 | 0.003019%
Y | 324.228 | 62944.5 | Ir | 324.151 | 0.077 | 0.077 | 32.5 | 0.05163%
Y | 324.228 | 62944.5 | Tm | 324.153 | 0.075 | 0.075 | 7035.2 | 11.18% | Y
Y | 324.228 | 62944.5 | Nb | 324.182 | 0.046 | 0.046 | 54.7 | 0.0869%
Y | 324.228 | 62944.5 | Ti | 324.199 | 0.029 | 0.029 | 18347.2 | 29.15%
Y | 324.228 | 62944.5 | U | 324.199 | 0.029 | 0.029 | 99.9 | 0.1587%
Y | 324.228 | 62944.5 | W | 324.203 | 0.025 | 0.025 | 6.7 | 0.01064%
Y | 324.228 | 62944.5 | Sm | 324.204 | 0.024 | 0.024 | 339.5 | 0.5394%
Y | 324.228 | 62944.5 | Ta | 324.205 | 0.023 | 0.023 | 28.6 | 0.04544%
Y | 324.228 | 62944.5 | Zr | 324.215 | 0.013 | 0.013 | 179.2 | 0.2847%
Y | 324.228 | 62944.5 | Th | 324.225 | 0.003 | 0.003 | 88.5 | 0.1406%
Y | 324.228 | 62944.5 | Nb | 324.253 | 0.025 | 0.025 | 80.3 | 0.1276%
Y | 324.228 | 62944.5 | Pd | 324.27 | 0.042 | 0.042 | 2569 | 4.081%
Y | 324.228 | 62944.5 | Ta | 324.284 | 0.056 | 0.056 | 25.3 | 0.04019%
Y | 324.228 | 62944.5 | Hf | 324.3 | 0.072 | 0.072 | 30 | 0.04766%
Y | 324.228 | 62944.5 | Th | 324.303 | 0.075 | 0.075 | 60.8 | 0.09659%
Y | 324.228 | 62944.5 | Ni | 324.305 | 0.077 | 0.077 | 151.1 | 0.2401%
Y | 324.228 | 62944.5 | Cu | 324.316 | 0.088 | 0.088 | 15.7 | 0.02494%
Y | 324.228 | 62944.5 | W | 324.333 | 0.105 | 0.105 | 30.8 | 0.04893%
Y | 324.228 | 62944.5 | Hf | 324.334 | 0.106 | 0.106 | 11.7 | 0.01859%
Y | 324.228 | 62944.5 | Ce | 324.337 | 0.109 | 0.109 | 596.5 | 0.9477% | Y
Y | 324.228 | 62944.5 | Ru | 324.35 | 0.122 | 0.122 | 5.4 | 0.008579%
Y | 324.228 | 62944.5 | U | 324.365 | 0.137 | 0.137 | 51.3 | 0.0815%
Y | 324.228 | 62944.5 | Dy | 324.372 | 0.144 | 0.144 | 136.9 | 0.2175% | Y
Y | 324.228 | 62944.5 | Mn | 324.377 | 0.149 | 0.149 | 86.3 | 0.1371%
Y | 324.228 | 62944.5 | Co | 324.384 | 0.156 | 0.156 | 28.3 | 0.04496%
Y | 324.228 | 62944.5 | Cr | 324.412 | 0.184 | 0.184 | 1.4 | 0.002224%
Y | 324.228 | 62944.5 | Sc | 324.416 | 0.188 | 0.188 | 19.4 | 0.03082%
Y | 324.228 | 62944.5 | U | 324.417 | 0.189 | 0.189 | 258 | 0.4099%
Y | 324.228 | 62944.5 | Fe | 324.419 | 0.191 | 0.191 | 17.6 | 0.02796%
Y | 324.228 | 62944.5 | Th | 324.445 | 0.217 | 0.217 | 34.5 | 0.05481%
Y | 360.074 | 341074.1 | Tm | 359.916 | 0.158 | 0.158 | 414.7 | 0.1216% | Y
Y | 360.074 | 341074.1 | Co | 359.921 | 0.153 | 0.153 | 1.3 | 0.0003811%
Y | 360.074 | 341074.1 | Nb | 359.928 | 0.146 | 0.146 | 27.2 | 0.007975%
Y | 360.074 | 341074.1 | Th | 359.936 | 0.138 | 0.138 | 174.1 | 0.05104%
Y | 360.074 | 341074.1 | Cr | 359.939 | 0.135 | 0.135 | 9.1 | 0.002668%
Y | 360.074 | 341074.1 | Ho | 359.948 | 0.126 | 0.126 | 82.2 | 0.0241% | Y
Y | 360.074 | 341074.1 | Er | 359.95 | 0.124 | 0.124 | 5162.5 | 1.514% | Y
Y | 360.074 | 341074.1 | Dy | 359.956 | 0.118 | 0.118 | 371.9 | 0.109% | Y
Y | 360.074 | 341074.1 | Fe | 359.962 | 0.112 | 0.112 | 10.3 | 0.00302%
Y | 360.074 | 341074.1 | Nb | 359.963 | 0.111 | 0.111 | 34.2 | 0.01003%
Y | 360.074 | 341074.1 | Ar | 359.971 | 0.103 | 0.103 | 1050 | 0.3079%
Y | 360.074 | 341074.1 | Ru | 359.976 | 0.098 | 0.098 | 493.1 | 0.1446%
Y | 360.074 | 341074.1 | Er | 359.982 | 0.092 | 0.092 | 11420.4 | 3.348% | Y
Y | 360.074 | 341074.1 | U | 359.984 | 0.09 | 0.09 | 398.5 | 0.1168%
Y | 360.074 | 341074.1 | Th | 359.987 | 0.087 | 0.087 | 134.4 | 0.0394%
Y | 360.074 | 341074.1 | Zr | 359.988 | 0.086 | 0.086 | 1182.1 | 0.3466%
Y | 360.074 | 341074.1 | Ce | 359.997 | 0.077 | 0.077 | 395.1 | 0.1158% | Y
Y | 360.074 | 341074.1 | Dy | 360.037 | 0.037 | 0.037 | 3604.2 | 1.057% | Y
Y | 360.074 | 341074.1 | Tb | 360.044 | 0.03 | 0.03 | 12900 | 3.782%
Y | 360.074 | 341074.1 | Ce | 360.058 | 0.016 | 0.016 | 743 | 0.2178% | Y
Y | 360.074 | 341074.1 | Rh | 360.076 | 0.002 | 0.002 | 5.9 | 0.00173%
Y | 360.074 | 341074.1 | Ni | 360.082 | 0.008 | 0.008 | 5.9 | 0.00173%
Y | 360.074 | 341074.1 | Nd | 360.09 | 0.016 | 0.016 | 918.5 | 0.2693% | Y
Y | 360.074 | 341074.1 | Ho | 360.095 | 0.021 | 0.021 | 4328 | 1.269% | Y
Y | 360.074 | 341074.1 | Gd | 360.096 | 0.022 | 0.022 | 3396.3 | 0.9958% | Y
Y | 360.074 | 341074.1 | Th | 360.103 | 0.029 | 0.029 | 2433.5 | 0.7135%
Y | 360.074 | 341074.1 | La | 360.105 | 0.031 | 0.031 | 829.6 | 0.2432%
Y | 360.074 | 341074.1 | Zr | 360.117 | 0.043 | 0.043 | 2260.1 | 0.6626%
Y | 360.074 | 341074.1 | U | 360.12 | 0.046 | 0.046 | 73.3 | 0.02149%
Y | 360.074 | 341074.1 | Cr | 360.164 | 0.09 | 0.09 | 108.3 | 0.03175%
Y | 360.074 | 341074.1 | Sm | 360.169 | 0.095 | 0.095 | 2213.2 | 0.6489%
Y | 360.074 | 341074.1 | Ce | 360.176 | 0.102 | 0.102 | 143.4 | 0.04204% | Y
Y | 360.074 | 341074.1 | Mn | 360.178 | 0.104 | 0.104 | 2.4 | 0.0007037%
Y | 360.074 | 341074.1 | Os | 360.183 | 0.109 | 0.109 | 0.9 | 0.0002639%
Y | 360.074 | 341074.1 | Mo | 360.188 | 0.114 | 0.114 | 3.1 | 0.0009089%
Y | 360.074 | 341074.1 | Y | 360.192 | 0.118 | 0.118 | 122495.4 | 35.91% | Y
Y | 360.074 | 341074.1 | Gd | 360.201 | 0.127 | 0.127 | 456.7 | 0.1339% | Y
Y | 360.074 | 341074.1 | Cu | 360.202 | 0.128 | 0.128 | 42.3 | 0.0124%
Y | 360.074 | 341074.1 | Co | 360.208 | 0.134 | 0.134 | 449.8 | 0.1319%
Y | 360.074 | 341074.1 | Fe | 360.208 | 0.134 | 0.134 | 1.6 | 0.0004691%
Y | 361.104 | 121194.4 | Ta | 360.993 | 0.111 | 0.111 | 149.2 | 0.1231%
Y | 361.104 | 121194.4 | Tm | 361.003 | 0.101 | 0.101 | 156.1 | 0.1288% | Y
Y | 361.104 | 121194.4 | Cr | 361.004 | 0.1 | 0.1 | 10.1 | 0.008334%
Y | 361.104 | 121194.4 | Th | 361.004 | 0.1 | 0.1 | 527.4 | 0.4352%
Y | 361.104 | 121194.4 | W | 361.006 | 0.098 | 0.098 | 8.3 | 0.006849%
Y | 361.104 | 121194.4 | Dy | 361.01 | 0.094 | 0.094 | 57.6 | 0.04753% | Y
Y | 361.104 | 121194.4 | Ti | 361.015 | 0.089 | 0.089 | 165.3 | 0.1364%
Y | 361.104 | 121194.4 | Fe | 361.016 | 0.088 | 0.088 | 84.2 | 0.06948%
Y | 361.104 | 121194.4 | Gd | 361.016 | 0.088 | 0.088 | 25.9 | 0.02137% | Y
Y | 361.104 | 121194.4 | Yb | 361.023 | 0.081 | 0.081 | 138.1 | 0.1139% | Y
Y | 361.104 | 121194.4 | Mn | 361.029 | 0.075 | 0.075 | 139.2 | 0.1149%
Y | 361.104 | 121194.4 | Th | 361.04 | 0.064 | 0.064 | 370.7 | 0.3059%
Y | 361.104 | 121194.4 | Ni | 361.046 | 0.058 | 0.058 | 610 | 0.5033%
Y | 361.104 | 121194.4 | U | 361.048 | 0.056 | 0.056 | 225.1 | 0.1857%
Y | 361.104 | 121194.4 | Cd | 361.051 | 0.053 | 0.053 | 1362 | 1.124%
Y | 361.104 | 121194.4 | Mo | 361.061 | 0.043 | 0.043 | 3.1 | 0.002558%
Y | 361.104 | 121194.4 | Fe | 361.069 | 0.035 | 0.035 | 2.2 | 0.001815%
Y | 361.104 | 121194.4 | Gd | 361.076 | 0.028 | 0.028 | 3219.9 | 2.657% | Y
Y | 361.104 | 121194.4 | Th | 361.079 | 0.025 | 0.025 | 343.8 | 0.2837%
Y | 361.104 | 121194.4 | Ce | 361.091 | 0.013 | 0.013 | 443.5 | 0.3659% | Y
Y | 361.104 | 121194.4 | Dy | 361.123 | 0.019 | 0.019 | 70.6 | 0.05825% | Y
Y | 361.104 | 121194.4 | Yb | 361.13 | 0.026 | 0.026 | 185.5 | 0.1531% | Y
Y | 361.104 | 121194.4 | Tb | 361.133 | 0.029 | 0.029 | 1550 | 1.279%
Y | 361.104 | 121194.4 | Ce | 361.134 | 0.03 | 0.03 | 372.2 | 0.3071% | Y
Y | 361.104 | 121194.4 | U | 361.14 | 0.036 | 0.036 | 122.9 | 0.1014%
Y | 361.104 | 121194.4 | Ni | 361.142 | 0.038 | 0.038 | 5.7 | 0.004703%
Y | 361.104 | 121194.4 | Eu | 361.158 | 0.054 | 0.054 | 185.3 | 0.1529%
Y | 361.104 | 121194.4 | Tm | 361.161 | 0.057 | 0.057 | 209.4 | 0.1728% | Y
Y | 361.104 | 121194.4 | Co | 361.169 | 0.065 | 0.065 | 44.5 | 0.03672%
Y | 361.104 | 121194.4 | Zr | 361.189 | 0.085 | 0.085 | 5081.7 | 4.193%
Y | 361.104 | 121194.4 | Pr | 361.194 | 0.09 | 0.09 | 534.2 | 0.4408%
Y | 361.104 | 121194.4 | Fe | 361.207 | 0.103 | 0.103 | 11.5 | 0.009489%
Y | 361.104 | 121194.4 | Mo | 361.22 | 0.116 | 0.116 | 30.8 | 0.02541%
Y | 361.104 | 121194.4 | Zr | 361.233 | 0.129 | 0.129 | 165.3 | 0.1364%
Y | 361.104 | 121194.4 | La | 361.234 | 0.13 | 0.13 | 979.7 | 0.8084%
Y | 361.104 | 121194.4 | Ce | 361.235 | 0.131 | 0.131 | 199.7 | 0.1648% | Y
Y | 361.104 | 121194.4 | Tm | 361.239 | 0.135 | 0.135 | 326.1 | 0.2691% | Y
Y | 361.104 | 121194.4 | Mo | 361.245 | 0.141 | 0.141 | 6.4 | 0.005281%
Y | 361.104 | 121194.4 | Rh | 361.247 | 0.143 | 0.143 | 686.6 | 0.5665%
Y | 361.104 | 121194.4 | Sm | 361.248 | 0.144 | 0.144 | 204 | 0.1683%
Y | 371.029 | 277976.8 | Sm | 370.866 | 0.163 | 0.163 | 3848.4 | 1.384%
Y | 371.029 | 277976.8 | V | 370.871 | 0.158 | 0.158 | 27.2 | 0.009785%
Y | 371.029 | 277976.8 | Th | 370.875 | 0.154 | 0.154 | 139.7 | 0.05026%
Y | 371.029 | 277976.8 | Co | 370.882 | 0.147 | 0.147 | 43.4 | 0.01561%
Y | 371.029 | 277976.8 | Gd | 370.913 | 0.116 | 0.116 | 288.8 | 0.1039% | Y
Y | 371.029 | 277976.8 | Os | 370.914 | 0.115 | 0.115 | 0.6 | 0.0002158%
Y | 371.029 | 277976.8 | Ag | 370.92 | 0.109 | 0.109 | 1.2 | 0.0004317%
Y | 371.029 | 277976.8 | Fe | 370.925 | 0.104 | 0.104 | 257.8 | 0.09274%
Y | 371.029 | 277976.8 | Zr | 370.927 | 0.102 | 0.102 | 6807.7 | 2.449%
Y | 371.029 | 277976.8 | Ce | 370.929 | 0.1 | 0.1 | 2067.5 | 0.7438% | Y
Y | 371.029 | 277976.8 | Nb | 370.929 | 0.1 | 0.1 | 299.4 | 0.1077%
Y | 371.029 | 277976.8 | Tb | 370.93 | 0.099 | 0.099 | 932.4 | 0.3354%
Y | 371.029 | 277976.8 | V | 370.933 | 0.096 | 0.096 | 53.6 | 0.01928%
Y | 371.029 | 277976.8 | Au | 370.962 | 0.067 | 0.067 | 0.3 | 0.0001079%
Y | 371.029 | 277976.8 | Ce | 370.993 | 0.036 | 0.036 | 2754 | 0.9907% | Y
Y | 371.029 | 277976.8 | Re | 370.993 | 0.036 | 0.036 | 6.9 | 0.002482%
Y | 371.029 | 277976.8 | Ti | 370.996 | 0.033 | 0.033 | 69.4 | 0.02497%
Y | 371.029 | 277976.8 | Dy | 371.007 | 0.022 | 0.022 | 754.5 | 0.2714% | Y
Y | 371.029 | 277976.8 | Cr | 371.009 | 0.02 | 0.02 | 2.4 | 0.0008634%
Y | 371.029 | 277976.8 | Mo | 371.013 | 0.016 | 0.016 | 4.7 | 0.001691%
Y | 371.029 | 277976.8 | Yb | 371.033 | 0.004 | 0.004 | 178.7 | 0.06429% | Y
Y | 371.029 | 277976.8 | Ce | 371.07 | 0.041 | 0.041 | 57.9 | 0.02083% | Y
Y | 371.029 | 277976.8 | Dy | 371.074 | 0.045 | 0.045 | 192.3 | 0.06918% | Y
Y | 371.029 | 277976.8 | Mn | 371.074 | 0.045 | 0.045 | 0.9 | 0.0003238%
Y | 371.029 | 277976.8 | Er | 371.079 | 0.05 | 0.05 | 147.7 | 0.05313% | Y
Y | 371.029 | 277976.8 | Sm | 371.087 | 0.058 | 0.058 | 468.7 | 0.1686%
Y | 371.029 | 277976.8 | Eu | 371.088 | 0.059 | 0.059 | 142.4 | 0.05123%
Y | 371.029 | 277976.8 | U | 371.091 | 0.062 | 0.062 | 78.2 | 0.02813%
Y | 371.029 | 277976.8 | Pr | 371.11 | 0.081 | 0.081 | 521.8 | 0.1877%
Y | 371.029 | 277976.8 | V | 371.112 | 0.083 | 0.083 | 85.3 | 0.03069%
Y | 371.029 | 277976.8 | Th | 371.13 | 0.101 | 0.101 | 860.1 | 0.3094%
Y | 371.029 | 277976.8 | Nb | 371.133 | 0.104 | 0.104 | 57.2 | 0.02058%
Y | 371.029 | 277976.8 | Sm | 371.154 | 0.125 | 0.125 | 1469.9 | 0.5288%
Y | 371.029 | 277976.8 | Co | 371.165 | 0.136 | 0.136 | 1.9 | 0.0006835%
Y | 371.029 | 277976.8 | Dy | 371.166 | 0.137 | 0.137 | 582.8 | 0.2097% | Y
Y | 371.029 | 277976.8 | Tb | 371.176 | 0.147 | 0.147 | 2533.7 | 0.9115%
Y | 371.029 | 277976.8 | Er | 371.182 | 0.153 | 0.153 | 361.9 | 0.1302% | Y
Y | 371.029 | 277976.8 | U | 371.185 | 0.156 | 0.156 | 83.9 | 0.03018%
Y | 371.029 | 277976.8 | Zr | 371.189 | 0.16 | 0.16 | 36.3 | 0.01306%
Y | 371.029 | 277976.8 | Co | 371.218 | 0.189 | 0.189 | 5.2 | 0.001871%
Y | 377.433 | 294787 | Dy | 377.299 | 0.134 | 0.134 | 106.2 | 0.03603% | Y
Y | 377.433 | 294787 | Hf | 377.311 | 0.122 | 0.122 | 6.9 | 0.002341%
Y | 377.433 | 294787 | La | 377.312 | 0.121 | 0.121 | 1709.9 | 0.58%
Y | 377.433 | 294787 | Nb | 377.314 | 0.119 | 0.119 | 18.6 | 0.00631%
Y | 377.433 | 294787 | Nd | 377.317 | 0.116 | 0.116 | 921.9 | 0.3127% | Y
Y | 377.433 | 294787 | Ru | 377.317 | 0.116 | 0.116 | 5.6 | 0.0019%
Y | 377.433 | 294787 | Dy | 377.331 | 0.102 | 0.102 | 830.8 | 0.2818% | Y
Y | 377.433 | 294787 | Sm | 377.334 | 0.099 | 0.099 | 676.3 | 0.2294%
Y | 377.433 | 294787 | U | 377.343 | 0.09 | 0.09 | 142.2 | 0.04824%
Y | 377.433 | 294787 | Ce | 377.344 | 0.089 | 0.089 | 284.7 | 0.09658% | Y
Y | 377.433 | 294787 | Fe | 377.369 | 0.064 | 0.064 | 2 | 0.0006785%
Y | 377.433 | 294787 | W | 377.37 | 0.063 | 0.063 | 40.8 | 0.01384%
Y | 377.433 | 294787 | Th | 377.376 | 0.057 | 0.057 | 974.5 | 0.3306%
Y | 377.433 | 294787 | Mn | 377.386 | 0.047 | 0.047 | 2.9 | 0.0009838%
Y | 377.433 | 294787 | Pr | 377.406 | 0.027 | 0.027 | 978.1 | 0.3318%
Y | 377.433 | 294787 | Eu | 377.41 | 0.023 | 0.023 | 18.9 | 0.006411%
Y | 377.433 | 294787 | Th | 377.42 | 0.013 | 0.013 | 412 | 0.1398%
Y | 377.433 | 294787 | Gd | 377.429 | 0.004 | 0.004 | 1038.9 | 0.3524% | Y
Y | 377.433 | 294787 | Sm | 377.43 | 0.003 | 0.003 | 1382.1 | 0.4688%
Y | 377.433 | 294787 | Yb | 377.432 | 0.001 | 0.001 | 16.9 | 0.005733% | Y
Y | 377.433 | 294787 | Os | 377.44 | 0.007 | 0.007 | 1 | 0.0003392%
Y | 377.433 | 294787 | Ta | 377.441 | 0.008 | 0.008 | 102.5 | 0.03477%
Y | 377.433 | 294787 | Co | 377.459 | 0.026 | 0.026 | 10.3 | 0.003494%
Y | 377.433 | 294787 | Os | 377.463 | 0.03 | 0.03 | 0.6 | 0.0002035%
Y | 377.433 | 294787 | Ti | 377.464 | 0.031 | 0.031 | 82.2 | 0.02788%
Y | 377.433 | 294787 | V | 377.467 | 0.034 | 0.034 | 58.8 | 0.01995%
Y | 377.433 | 294787 | Mn | 377.468 | 0.035 | 0.035 | 3.3 | 0.001119%
Y | 377.433 | 294787 | Sm | 377.47 | 0.037 | 0.037 | 802.2 | 0.2721%
Y | 377.433 | 294787 | Fe | 377.482 | 0.049 | 0.049 | 4.2 | 0.001425%
Y | 377.433 | 294787 | Er | 377.484 | 0.051 | 0.051 | 73.9 | 0.02507% | Y
Y | 377.433 | 294787 | Nd | 377.492 | 0.059 | 0.059 | 457.5 | 0.1552% | Y
Y | 377.433 | 294787 | Tb | 377.527 | 0.094 | 0.094 | 786 | 0.2666%
Y | 377.433 | 294787 | Th | 377.531 | 0.098 | 0.098 | 93.3 | 0.03165%
Y | 377.433 | 294787 | Ar | 377.544 | 0.111 | 0.111 | 700 | 0.2375%
Y | 377.433 | 294787 | Nb | 377.544 | 0.111 | 0.111 | 38.1 | 0.01292%
Y | 377.433 | 294787 | Nd | 377.55 | 0.117 | 0.117 | 5319.6 | 1.805% | Y
Y | 377.433 | 294787 | Ce | 377.556 | 0.123 | 0.123 | 59 | 0.02001% | Y
Y | 377.433 | 294787 | Ni | 377.557 | 0.124 | 0.124 | 273.9 | 0.09291%
Y | 377.433 | 294787 | Mo | 377.564 | 0.131 | 0.131 | 4.7 | 0.001594%
Y | 377.433 | 294787 | Er | 377.566 | 0.133 | 0.133 | 2296.8 | 0.7791% | Y
Y | 378.869 | 182838 | Tb | 378.723 | 0.146 | 0.146 | 1272.8 | 0.6961%
Y | 378.869 | 182838 | U | 378.723 | 0.146 | 0.146 | 80.7 | 0.04414%
Y | 378.869 | 182838 | V | 378.724 | 0.145 | 0.145 | 579.9 | 0.3172%
Y | 378.869 | 182838 | Dy | 378.726 | 0.143 | 0.143 | 615.6 | 0.3367% | Y
Y | 378.869 | 182838 | Ta | 378.726 | 0.143 | 0.143 | 124.4 | 0.06804%
Y | 378.869 | 182838 | Co | 378.734 | 0.135 | 0.135 | 0.8 | 0.0004375%
Y | 378.869 | 182838 | Hf | 378.737 | 0.132 | 0.132 | 13.2 | 0.00722%
Y | 378.869 | 182838 | Ce | 378.746 | 0.123 | 0.123 | 863.5 | 0.4723% | Y
Y | 378.869 | 182838 | Re | 378.752 | 0.117 | 0.117 | 42.4 | 0.02319%
Y | 378.869 | 182838 | Gd | 378.757 | 0.112 | 0.112 | 5524.1 | 3.021% | Y
Y | 378.869 | 182838 | Er | 378.786 | 0.083 | 0.083 | 4656.9 | 2.547% | Y
Y | 378.869 | 182838 | Fe | 378.788 | 0.081 | 0.081 | 241.3 | 0.132%
Y | 378.869 | 182838 | Ce | 378.79 | 0.079 | 0.079 | 928.5 | 0.5078% | Y
Y | 378.869 | 182838 | Ho | 378.808 | 0.061 | 0.061 | 1860.5 | 1.018% | Y
Y | 378.869 | 182838 | Sm | 378.812 | 0.057 | 0.057 | 6685.8 | 3.657%
Y | 378.869 | 182838 | U | 378.816 | 0.053 | 0.053 | 49.4 | 0.02702%
Y | 378.869 | 182838 | Mo | 378.825 | 0.044 | 0.044 | 20.3 | 0.0111%
Y | 378.869 | 182838 | Th | 378.836 | 0.033 | 0.033 | 336.5 | 0.184%
Y | 378.869 | 182838 | Dy | 378.844 | 0.025 | 0.025 | 6743.5 | 3.688% | Y
Y | 378.869 | 182838 | Rh | 378.847 | 0.022 | 0.022 | 314.3 | 0.1719%
Y | 378.869 | 182838 | Ce | 378.875 | 0.006 | 0.006 | 2613.5 | 1.429% | Y
Y | 378.869 | 182838 | Eu | 378.876 | 0.007 | 0.007 | 384.3 | 0.2102%
Y | 378.869 | 182838 | Cr | 378.885 | 0.016 | 0.016 | 23.5 | 0.01285%
Y | 378.869 | 182838 | Yb | 378.895 | 0.026 | 0.026 | 477.6 | 0.2612% | Y
Y | 378.869 | 182838 | Os | 378.911 | 0.042 | 0.042 | 0.6 | 0.0003282%
Y | 378.869 | 182838 | Th | 378.912 | 0.043 | 0.043 | 1474 | 0.8062%
Y | 378.869 | 182838 | Ti | 378.926 | 0.057 | 0.057 | 54.4 | 0.02975%
Y | 378.869 | 182838 | Co | 378.933 | 0.064 | 0.064 | 2 | 0.001094%
Y | 378.869 | 182838 | Ho | 378.942 | 0.073 | 0.073 | 37.5 | 0.02051% | Y
Y | 378.869 | 182838 | Fe | 378.958 | 0.089 | 0.089 | 0.7 | 0.0003829%
Y | 378.869 | 182838 | Ce | 378.984 | 0.115 | 0.115 | 81.1 | 0.04436% | Y
Y | 378.869 | 182838 | U | 378.989 | 0.12 | 0.12 | 138.6 | 0.0758%
Y | 378.869 | 182838 | Th | 378.995 | 0.126 | 0.126 | 336.6 | 0.1841%
Y | 378.869 | 182838 | Fe | 379.009 | 0.14 | 0.14 | 39.7 | 0.02171%
Y | 378.869 | 182838 | Os | 379.011 | 0.142 | 0.142 | 7.2 | 0.003938%
Y | 378.869 | 182838 | Nb | 379.013 | 0.144 | 0.144 | 476.7 | 0.2607%
Y | 378.869 | 182838 | Mn | 379.021 | 0.152 | 0.152 | 122 | 0.06673%
Y | 378.869 | 182838 | U | 379.021 | 0.152 | 0.152 | 275.9 | 0.1509%
Y | 378.869 | 182838 | Ce | 379.034 | 0.165 | 0.165 | 255.2 | 0.1396% | Y
Y | 378.869 | 182838 | Rh | 379.043 | 0.174 | 0.174 | 2.9 | 0.001586%
Yb | 211.667 | 5445.6 | Ta | 211.369 | 0.298 | 0.298 | 386.4 | 7.096%
Yb | 211.667 | 5445.6 | Ag | 211.383 | 0.284 | 0.284 | 117.1 | 2.15%
Yb | 211.667 | 5445.6 | Re | 211.387 | 0.28 | 0.28 | 5.4 | 0.09916%
Yb | 211.667 | 5445.6 | Ru | 211.389 | 0.278 | 0.278 | 113.2 | 2.079%
Yb | 211.667 | 5445.6 | Sn | 211.394 | 0.273 | 0.273 | 70.8 | 1.3%
Yb | 211.667 | 5445.6 | Mn | 211.398 | 0.269 | 0.269 | 20.5 | 0.3765%
Yb | 211.667 | 5445.6 | V | 211.404 | 0.263 | 0.263 | 5.1 | 0.09365%
Yb | 211.667 | 5445.6 | Ir | 211.409 | 0.258 | 0.258 | 12.9 | 0.2369%
Yb | 211.667 | 5445.6 | Re | 211.425 | 0.242 | 0.242 | 50.3 | 0.9237%
Yb | 211.667 | 5445.6 | Mo | 211.43 | 0.237 | 0.237 | 90 | 1.653%
Yb | 211.667 | 5445.6 | Ni | 211.441 | 0.226 | 0.226 | 5 | 0.09182%
Yb | 211.667 | 5445.6 | Fe | 211.46 | 0.207 | 0.207 | 3.9 | 0.07162%
Yb | 211.667 | 5445.6 | Pb | 211.501 | 0.166 | 0.166 | 12.9 | 0.2369%
Yb | 211.667 | 5445.6 | Hf | 211.502 | 0.165 | 0.165 | 60.6 | 1.113%
Yb | 211.667 | 5445.6 | Mo | 211.511 | 0.156 | 0.156 | 128.6 | 2.362%
Yb | 211.667 | 5445.6 | Fe | 211.517 | 0.15 | 0.15 | 1.5 | 0.02755%
Yb | 211.667 | 5445.6 | Co | 211.534 | 0.133 | 0.133 | 6 | 0.1102%
Yb | 211.667 | 5445.6 | Mo | 211.543 | 0.124 | 0.124 | 36.9 | 0.6776%
Yb | 211.667 | 5445.6 | Pt | 211.558 | 0.109 | 0.109 | 64.2 | 1.179%
Yb | 211.667 | 5445.6 | Sc | 211.665 | 0.002 | 0.002 | 3.1 | 0.05693%
Yb | 211.667 | 5445.6 | Mo | 211.678 | 0.011 | 0.011 | 69.4 | 1.274%
Yb | 211.667 | 5445.6 | Co | 211.681 | 0.014 | 0.014 | 2.8 | 0.05142%
Yb | 211.667 | 5445.6 | W | 211.694 | 0.027 | 0.027 | 79.2 | 1.454%
Yb | 211.667 | 5445.6 | Ru | 211.719 | 0.052 | 0.052 | 63.1 | 1.159%
Yb | 211.667 | 5445.6 | V | 211.746 | 0.079 | 0.079 | 37.8 | 0.6941%
Yb | 211.667 | 5445.6 | Os | 211.768 | 0.101 | 0.101 | 1.9 | 0.03489%
Yb | 211.667 | 5445.6 | Ir | 211.772 | 0.105 | 0.105 | 24.5 | 0.4499%
Yb | 211.667 | 5445.6 | Co | 211.795 | 0.128 | 0.128 | 6 | 0.1102%
Yb | 211.667 | 5445.6 | Os | 211.796 | 0.129 | 0.129 | 5.9 | 0.1083%
Yb | 211.667 | 5445.6 | W | 211.803 | 0.136 | 0.136 | 32.5 | 0.5968%
Yb | 211.667 | 5445.6 | Ta | 211.834 | 0.167 | 0.167 | 105.6 | 1.939%
Yb | 211.667 | 5445.6 | Sb | 211.848 | 0.181 | 0.181 | 23.4 | 0.4297%
Yb | 211.667 | 5445.6 | Ni | 211.856 | 0.189 | 0.189 | 0.6 | 0.01102%
Yb | 211.667 | 5445.6 | Nb | 211.887 | 0.22 | 0.22 | 193.9 | 3.561%
Yb | 211.667 | 5445.6 | W | 211.888 | 0.221 | 0.221 | 498.9 | 9.162%
Yb | 211.667 | 5445.6 | Ir | 211.954 | 0.287 | 0.287 | 16.2 | 0.2975%
Yb | 211.667 | 5445.6 | Mo | 211.969 | 0.302 | 0.302 | 35.3 | 0.6482%
Yb | 211.667 | 5445.6 | Os | 211.979 | 0.312 | 0.312 | 7.4 | 0.1359%
Yb | 211.667 | 5445.6 | Ta | 211.991 | 0.324 | 0.324 | 85.3 | 1.566%
Yb | 211.667 | 5445.6 | Sc | 212.039 | 0.372 | 0.372 | 3.8 | 0.06978%
Yb | 212.674 | 5342.6 | Ni | 212.481 | 0.193 | 0.193 | 10.2 | 0.1909%
Yb | 212.674 | 5342.6 | Ta | 212.482 | 0.192 | 0.192 | 249.2 | 4.664%
Yb | 212.674 | 5342.6 | Co | 212.502 | 0.172 | 0.172 | 14.8 | 0.277%
Yb | 212.674 | 5342.6 | Ce | 212.504 | 0.17 | 0.17 | 23.8 | 0.4455% | Y
Yb | 212.674 | 5342.6 | Ni | 212.512 | 0.162 | 0.162 | 49.4 | 0.9246%
Yb | 212.674 | 5342.6 | Sc | 212.517 | 0.157 | 0.157 | 4.6 | 0.0861%
Yb | 212.674 | 5342.6 | Nb | 212.522 | 0.152 | 0.152 | 745.8 | 13.96%
Yb | 212.674 | 5342.6 | Au | 212.529 | 0.145 | 0.145 | 25.6 | 0.4792%
Yb | 212.674 | 5342.6 | Os | 212.534 | 0.14 | 0.14 | 1.4 | 0.0262%
Yb | 212.674 | 5342.6 | Ir | 212.544 | 0.13 | 0.13 | 19.8 | 0.3706%
Yb | 212.674 | 5342.6 | Be | 212.557 | 0.117 | 0.117 | 6 | 0.1123%
Yb | 212.674 | 5342.6 | Ni | 212.562 | 0.112 | 0.112 | 7.5 | 0.1404%
Yb | 212.674 | 5342.6 | Be | 212.568 | 0.106 | 0.106 | 31.9 | 0.5971%
Yb | 212.674 | 5342.6 | Ni | 212.59 | 0.084 | 0.084 | 47.1 | 0.8816%
Yb | 212.674 | 5342.6 | Mo | 212.591 | 0.083 | 0.083 | 135 | 2.527%
Yb | 212.674 | 5342.6 | Cu | 212.604 | 0.07 | 0.07 | 706.1 | 13.22%
Yb | 212.674 | 5342.6 | Ti | 212.611 | 0.063 | 0.063 | 3.6 | 0.06738%
Yb | 212.674 | 5342.6 | Nb | 212.655 | 0.019 | 0.019 | 958.6 | 17.94%
Yb | 212.674 | 5342.6 | Au | 212.664 | 0.01 | 0.01 | 88.1 | 1.649%
Yb | 212.674 | 5342.6 | Ta | 212.668 | 0.006 | 0.006 | 62.8 | 1.175%
Yb | 212.674 | 5342.6 | Ir | 212.681 | 0.007 | 0.007 | 2436.9 | 45.61%
Yb | 212.674 | 5342.6 | V | 212.693 | 0.019 | 0.019 | 70.1 | 1.312%
Yb | 212.674 | 5342.6 | Cr | 212.726 | 0.052 | 0.052 | 6.1 | 0.1142%
Yb | 212.674 | 5342.6 | Mo | 212.726 | 0.052 | 0.052 | 63.1 | 1.181%
Yb | 212.674 | 5342.6 | V | 212.735 | 0.061 | 0.061 | 18.7 | 0.35%
Yb | 212.674 | 5342.6 | Sb | 212.739 | 0.065 | 0.065 | 35.1 | 0.657%
Yb | 212.674 | 5342.6 | Ir | 212.75 | 0.076 | 0.076 | 14.7 | 0.2751%
Yb | 212.674 | 5342.6 | Cr | 212.753 | 0.079 | 0.079 | 11.9 | 0.2227%
Yb | 212.674 | 5342.6 | Ni | 212.777 | 0.103 | 0.103 | 16.5 | 0.3088%
Yb | 212.674 | 5342.6 | Ir | 212.794 | 0.12 | 0.12 | 54.3 | 1.016%
Yb | 212.674 | 5342.6 | Os | 212.797 | 0.123 | 0.123 | 5.5 | 0.1029%
Yb | 212.674 | 5342.6 | V | 212.824 | 0.15 | 0.15 | 24.5 | 0.4586%
Yb | 212.674 | 5342.6 | Ni | 212.858 | 0.184 | 0.184 | 258.6 | 4.84%
Yb | 212.674 | 5342.6 | Pt | 212.863 | 0.189 | 0.189 | 461.8 | 8.644%
Yb | 212.674 | 5342.6 | Ca | 212.875 | 0.201 | 0.201 | 4.4 | 0.08236%
Yb | 212.674 | 5342.6 | Co | 212.879 | 0.205 | 0.205 | 13.9 | 0.2602%
Yb | 212.674 | 5342.6 | Sc | 212.882 | 0.208 | 0.208 | 11.4 | 0.2134%
Yb | 212.674 | 5342.6 | Hf | 212.909 | 0.235 | 0.235 | 244 | 4.567%
Yb | 212.674 | 5342.6 | Ta | 212.922 | 0.248 | 0.248 | 175.3 | 3.281%
Yb | 212.674 | 5342.6 | V | 212.947 | 0.273 | 0.273 | 158.1 | 2.959%
Yb | 222.447 | 11361.1 | Sb | 222.073 | 0.374 | 0.374 | 27.3 | 0.2403%
Yb | 222.447 | 11361.1 | W | 222.094 | 0.353 | 0.353 | 69.4 | 0.6109%
Yb | 222.447 | 11361.1 | Mo | 222.097 | 0.35 | 0.35 | 308.1 | 2.712%
Yb | 222.447 | 11361.1 | Ni | 222.106 | 0.341 | 0.341 | 1.9 | 0.01672%
Yb | 222.447 | 11361.1 | Ir | 222.107 | 0.34 | 0.34 | 124.4 | 1.095%
Yb | 222.447 | 11361.1 | Fe | 222.117 | 0.33 | 0.33 | 11.1 | 0.0977%
Yb | 222.447 | 11361.1 | Ti | 222.145 | 0.302 | 0.302 | 7.2 | 0.06337%
Yb | 222.447 | 11361.1 | Mn | 222.183 | 0.264 | 0.264 | 206.1 | 1.814%
Yb | 222.447 | 11361.1 | Ni | 222.194 | 0.253 | 0.253 | 16.2 | 0.1426%
Yb | 222.447 | 11361.1 | Sb | 222.198 | 0.249 | 0.249 | 8.5 | 0.07482%
Yb | 222.447 | 11361.1 | Pt | 222.261 | 0.186 | 0.186 | 54.1 | 0.4762%
Yb | 222.447 | 11361.1 | Ge | 222.274 | 0.173 | 0.173 | 1.7 | 0.01496%
Yb | 222.447 | 11361.1 | V | 222.284 | 0.163 | 0.163 | 1.7 | 0.01496%
Yb | 222.447 | 11361.1 | Ni | 222.295 | 0.152 | 0.152 | 2731.9 | 24.05%
Yb | 222.447 | 11361.1 | V | 222.302 | 0.145 | 0.145 | 4 | 0.03521%
Yb | 222.447 | 11361.1 | Ti | 222.319 | 0.128 | 0.128 | 4.7 | 0.04137%
Yb | 222.447 | 11361.1 | Fe | 222.349 | 0.098 | 0.098 | 14.4 | 0.1267%
Yb | 222.447 | 11361.1 | Co | 222.407 | 0.04 | 0.04 | 14.2 | 0.125%
Yb | 222.447 | 11361.1 | Hf | 222.426 | 0.021 | 0.021 | 20.1 | 0.1769%
Yb | 222.447 | 11361.1 | Ni | 222.436 | 0.011 | 0.011 | 195.8 | 1.723%
Yb | 222.447 | 11361.1 | Ni | 222.451 | 0.004 | 0.004 | 45.6 | 0.4014%
Yb | 222.447 | 11361.1 | Nb | 222.467 | 0.02 | 0.02 | 115.3 | 1.015%
Yb | 222.447 | 11361.1 | Ir | 222.48 | 0.033 | 0.033 | 20.7 | 0.1822%
Yb | 222.447 | 11361.1 | Ni | 222.486 | 0.039 | 0.039 | 3688.9 | 32.47%
Yb | 222.447 | 11361.1 | Sb | 222.493 | 0.046 | 0.046 | 34.8 | 0.3063%
Yb | 222.447 | 11361.1 | Ti | 222.511 | 0.064 | 0.064 | 13.9 | 0.1223%
Yb | 222.447 | 11361.1 | Si | 222.526 | 0.079 | 0.079 | 0.2 | 0.00176%
Yb | 222.447 | 11361.1 | Th | 222.527 | 0.08 | 0.08 | 22.2 | 0.1954%
Yb | 222.447 | 11361.1 | Os | 222.527 | 0.08 | 0.08 | 19.7 | 0.1734%
Yb | 222.447 | 11361.1 | Co | 222.535 | 0.088 | 0.088 | 19.3 | 0.1699%
Yb | 222.447 | 11361.1 | Hf | 222.535 | 0.088 | 0.088 | 35.6 | 0.3133%
Yb | 222.447 | 11361.1 | V | 222.543 | 0.096 | 0.096 | 3 | 0.02641%
Yb | 222.447 | 11361.1 | Cu | 222.571 | 0.124 | 0.124 | 1129.5 | 9.942%
Yb | 222.447 | 11361.1 | W | 222.59 | 0.143 | 0.143 | 1783.3 | 15.7%
Yb | 222.447 | 11361.1 | Cr | 222.627 | 0.18 | 0.18 | 58.1 | 0.5114%
Yb | 222.447 | 11361.1 | Ni | 222.633 | 0.186 | 0.186 | 2281.9 | 20.09%
Yb | 222.447 | 11361.1 | Re | 222.642 | 0.195 | 0.195 | 223.8 | 1.97%
Yb | 222.447 | 11361.1 | Cr | 222.647 | 0.2 | 0.2 | 5.3 | 0.04665%
Yb | 222.447 | 11361.1 | W | 222.656 | 0.209 | 0.209 | 255 | 2.245%
Yb | 222.447 | 11361.1 | W | 222.677 | 0.23 | 0.23 | 150.8 | 1.327%
Yb | 289.138 | 90425.9 | Ta | 289.029 | 0.109 | 0.109 | 396.4 | 0.4384%
Yb | 289.138 | 90425.9 | Nb | 289.035 | 0.103 | 0.103 | 276.4 | 0.3057%
Yb | 289.138 | 90425.9 | Co | 289.043 | 0.095 | 0.095 | 22.6 | 0.02499%
Yb | 289.138 | 90425.9 | Dy | 289.044 | 0.094 | 0.094 | 220.1 | 0.2434% | Y
Yb | 289.138 | 90425.9 | Nb | 289.056 | 0.082 | 0.082 | 108.9 | 0.1204%
Yb | 289.138 | 90425.9 | OH | 289.056 | 0.082 | 0.082 | 746 | 0.825%
Yb | 289.138 | 90425.9 | V | 289.056 | 0.082 | 0.082 | 103.8 | 0.1148%
Yb | 289.138 | 90425.9 | Dy | 289.074 | 0.064 | 0.064 | 565.4 | 0.6253% | Y
Yb | 289.138 | 90425.9 | Cu | 289.083 | 0.055 | 0.055 | 2.7 | 0.002986%
Yb | 289.138 | 90425.9 | Os | 289.084 | 0.054 | 0.054 | 0.4 | 0.0004424%
Yb | 289.138 | 90425.9 | Tm | 289.093 | 0.045 | 0.045 | 4400 | 4.866% | Y
Yb | 289.138 | 90425.9 | Mo | 289.099 | 0.039 | 0.039 | 8598.6 | 9.509%
Yb | 289.138 | 90425.9 | Cr | 289.102 | 0.036 | 0.036 | 280.8 | 0.3105%
Yb | 289.138 | 90425.9 | Ta | 289.102 | 0.036 | 0.036 | 21.4 | 0.02367%
Yb | 289.138 | 90425.9 | Ti | 289.107 | 0.031 | 0.031 | 1386.4 | 1.533%
Yb | 289.138 | 90425.9 | U | 289.107 | 0.031 | 0.031 | 194.7 | 0.2153%
Yb | 289.138 | 90425.9 | Th | 289.125 | 0.013 | 0.013 | 1813.5 | 2.006%
Yb | 289.138 | 90425.9 | Mo | 289.127 | 0.011 | 0.011 | 935.6 | 1.035%
Yb | 289.138 | 90425.9 | OH | 289.129 | 0.009 | 0.009 | 494 | 0.5463%
Yb | 289.138 | 90425.9 | Mn | 289.134 | 0.004 | 0.004 | 244.9 | 0.2708%
Yb | 289.138 | 90425.9 | Re | 289.148 | 0.01 | 0.01 | 9 | 0.009953%
Yb | 289.138 | 90425.9 | V | 289.164 | 0.026 | 0.026 | 17695 | 19.57%
Yb | 289.138 | 90425.9 | Ru | 289.165 | 0.027 | 0.027 | 19.1 | 0.02112%
Yb | 289.138 | 90425.9 | Th | 289.173 | 0.035 | 0.035 | 1382.9 | 1.529%
Yb | 289.138 | 90425.9 | U | 289.18 | 0.042 | 0.042 | 279.8 | 0.3094%
Yb | 289.138 | 90425.9 | Os | 289.183 | 0.045 | 0.045 | 0.5 | 0.0005529%
Yb | 289.138 | 90425.9 | Ta | 289.184 | 0.046 | 0.046 | 220.8 | 0.2442%
Yb | 289.138 | 90425.9 | Cr | 289.186 | 0.048 | 0.048 | 73.9 | 0.08172%
Yb | 289.138 | 90425.9 | Re | 289.188 | 0.05 | 0.05 | 14.9 | 0.01648%
Yb | 289.138 | 90425.9 | Au | 289.196 | 0.058 | 0.058 | 16.2 | 0.01792%
Yb | 289.138 | 90425.9 | Ce | 289.204 | 0.066 | 0.066 | 80.4 | 0.08891% | Y
Yb | 289.138 | 90425.9 | Th | 289.217 | 0.079 | 0.079 | 385.3 | 0.4261%
Yb | 289.138 | 90425.9 | U | 289.221 | 0.083 | 0.083 | 257.9 | 0.2852%
Yb | 289.138 | 90425.9 | Co | 289.224 | 0.086 | 0.086 | 32.8 | 0.03627%
Yb | 289.138 | 90425.9 | Zr | 289.227 | 0.089 | 0.089 | 28.4 | 0.03141%
Yb | 289.138 | 90425.9 | Os | 289.234 | 0.096 | 0.096 | 0.6 | 0.0006635%
Yb | 289.138 | 90425.9 | Mn | 289.238 | 0.1 | 0.1 | 678.5 | 0.7503%
Yb | 289.138 | 90425.9 | Fe | 289.248 | 0.11 | 0.11 | 3.7 | 0.004092%
Yb | 289.138 | 90425.9 | Eu | 289.251 | 0.113 | 0.113 | 23.8 | 0.02632%
Yb | 289.138 | 90425.9 | Ru | 289.256 | 0.118 | 0.118 | 55.6 | 0.06149%
Yb | 328.937 | 765837.9 | Tm | 328.798 | 0.139 | 0.139 | 31.6 | 0.004126% | Y
Yb | 328.937 | 765837.9 | Cr | 328.803 | 0.134 | 0.134 | 18.4 | 0.002403%
Yb | 328.937 | 765837.9 | Ce | 328.815 | 0.122 | 0.122 | 135.7 | 0.01772% | Y
Yb | 328.937 | 765837.9 | Y | 328.819 | 0.118 | 0.118 | 71.8 | 0.009375% | Y
Yb | 328.937 | 765837.9 | U | 328.821 | 0.116 | 0.116 | 566.6 | 0.07398%
Yb | 328.937 | 765837.9 | V | 328.831 | 0.106 | 0.106 | 227.2 | 0.02967%
Yb | 328.937 | 765837.9 | Ho | 328.846 | 0.091 | 0.091 | 2307.5 | 0.3013% | Y
Yb | 328.937 | 765837.9 | Ti | 328.858 | 0.079 | 0.079 | 1072.8 | 0.1401%
Yb | 328.937 | 765837.9 | Dy | 328.862 | 0.075 | 0.075 | 386.7 | 0.05049% | Y
Yb | 328.937 | 765837.9 | Mn | 328.864 | 0.073 | 0.073 | 0.5 | 6.529e-05%
Yb | 328.937 | 765837.9 | Ce | 328.877 | 0.06 | 0.06 | 183.5 | 0.02396% | Y
Yb | 328.937 | 765837.9 | Zr | 328.88 | 0.057 | 0.057 | 2348.5 | 0.3067%
Yb | 328.937 | 765837.9 | Os | 328.884 | 0.053 | 0.053 | 1.7 | 0.000222%
Yb | 328.937 | 765837.9 | Fe | 328.897 | 0.04 | 0.04 | 1.2 | 0.0001567%
Yb | 328.937 | 765837.9 | V | 328.899 | 0.038 | 0.038 | 83.8 | 0.01094%
Yb | 328.937 | 765837.9 | Mo | 328.901 | 0.036 | 0.036 | 283.6 | 0.03703%
Yb | 328.937 | 765837.9 | Rh | 328.914 | 0.023 | 0.023 | 111.4 | 0.01455%
Yb | 328.937 | 765837.9 | Ce | 328.928 | 0.009 | 0.009 | 54.1 | 0.007064% | Y
Yb | 328.937 | 765837.9 | U | 328.931 | 0.006 | 0.006 | 119.3 | 0.01558%
Yb | 328.937 | 765837.9 | Fe | 328.935 | 0.002 | 0.002 | 4.2 | 0.0005484%
Yb | 328.937 | 765837.9 | V | 328.938 | 0.001 | 0.001 | 1613.3 | 0.2107%
Yb | 328.937 | 765837.9 | Rh | 328.963 | 0.026 | 0.026 | 26.3 | 0.003434%
Yb | 328.937 | 765837.9 | Hf | 328.974 | 0.037 | 0.037 | 65.9 | 0.008605%
Yb | 328.937 | 765837.9 | Mo | 328.984 | 0.047 | 0.047 | 27.2 | 0.003552%
Yb | 328.937 | 765837.9 | W | 329.007 | 0.07 | 0.07 | 2.5 | 0.0003264%
Yb | 328.937 | 765837.9 | Th | 329.013 | 0.076 | 0.076 | 612.8 | 0.08002%
Yb | 328.937 | 765837.9 | Pt | 329.022 | 0.085 | 0.085 | 39.1 | 0.005106%
Yb | 328.937 | 765837.9 | V | 329.024 | 0.087 | 0.087 | 303.3 | 0.0396%
Yb | 328.937 | 765837.9 | Os | 329.026 | 0.089 | 0.089 | 3 | 0.0003917%
Yb | 328.937 | 765837.9 | Ce | 329.034 | 0.097 | 0.097 | 288 | 0.03761% | Y
Yb | 328.937 | 765837.9 | Sm | 329.039 | 0.102 | 0.102 | 1697.6 | 0.2217%
Yb | 328.937 | 765837.9 | U | 329.047 | 0.11 | 0.11 | 129.6 | 0.01692%
Yb | 328.937 | 765837.9 | Ni | 329.053 | 0.116 | 0.116 | 2.8 | 0.0003656%
Yb | 328.937 | 765837.9 | Cu | 329.054 | 0.117 | 0.117 | 57.1 | 0.007456%
Yb | 328.937 | 765837.9 | Ce | 329.058 | 0.121 | 0.121 | 203.3 | 0.02655% | Y
Yb | 328.937 | 765837.9 | Sm | 329.065 | 0.128 | 0.128 | 956.3 | 0.1249%
Yb | 328.937 | 765837.9 | Nd | 329.065 | 0.128 | 0.128 | 331.9 | 0.04334% | Y
Yb | 328.937 | 765837.9 | Mo | 329.082 | 0.145 | 0.145 | 371.9 | 0.04856%
Yb | 328.937 | 765837.9 | Mn | 329.096 | 0.159 | 0.159 | 1.4 | 0.0001828%
Yb | 328.937 | 765837.9 | Ho | 329.096 | 0.159 | 0.159 | 1447.9 | 0.1891% | Y
Yb | 369.419 | 420567.9 | Sm | 369.278 | 0.141 | 0.141 | 517.3 | 0.123%
Yb | 369.419 | 420567.9 | U | 369.291 | 0.128 | 0.128 | 125.9 | 0.02994%
Yb | 369.419 | 420567.9 | Gd | 369.295 | 0.124 | 0.124 | 20.6 | 0.004898% | Y
Yb | 369.419 | 420567.9 | Tb | 369.295 | 0.124 | 0.124 | 939.9 | 0.2235%
Yb | 369.419 | 420567.9 | Fe | 369.304 | 0.115 | 0.115 | 1.7 | 0.0004042%
Yb | 369.419 | 420567.9 | Ta | 369.305 | 0.114 | 0.114 | 6.9 | 0.001641%
Yb | 369.419 | 420567.9 | Co | 369.31 | 0.109 | 0.109 | 29.9 | 0.007109%
Yb | 369.419 | 420567.9 | Nb | 369.336 | 0.083 | 0.083 | 30.8 | 0.007323%
Yb | 369.419 | 420567.9 | Ce | 369.344 | 0.075 | 0.075 | 346 | 0.08227% | Y
Yb | 369.419 | 420567.9 | Co | 369.347 | 0.072 | 0.072 | 36.8 | 0.00875%
Yb | 369.419 | 420567.9 | Tb | 369.358 | 0.061 | 0.061 | 148.8 | 0.03538%
Yb | 369.419 | 420567.9 | Mn | 369.367 | 0.052 | 0.052 | 70.1 | 0.01667%
Yb | 369.419 | 420567.9 | U | 369.37 | 0.049 | 0.049 | 303.9 | 0.07226%
Yb | 369.419 | 420567.9 | Ce | 369.371 | 0.048 | 0.048 | 202.8 | 0.04822% | Y
Yb | 369.419 | 420567.9 | Th | 369.39 | 0.029 | 0.029 | 806 | 0.1916%
Yb | 369.419 | 420567.9 | Ni | 369.393 | 0.026 | 0.026 | 9.2 | 0.002188%
Yb | 369.419 | 420567.9 | Sm | 369.399 | 0.02 | 0.02 | 5264.9 | 1.252%
Yb | 369.419 | 420567.9 | Fe | 369.401 | 0.018 | 0.018 | 52.5 | 0.01248%
Yb | 369.419 | 420567.9 | Gd | 369.404 | 0.015 | 0.015 | 614.1 | 0.146% | Y
Yb | 369.419 | 420567.9 | Mn | 369.416 | 0.003 | 0.003 | 3.5 | 0.0008322%
Yb | 369.419 | 420567.9 | Sm | 369.431 | 0.012 | 0.012 | 657.1 | 0.1562%
Yb | 369.419 | 420567.9 | Dy | 369.441 | 0.022 | 0.022 | 490.1 | 0.1165% | Y
Yb | 369.419 | 420567.9 | Ti | 369.445 | 0.026 | 0.026 | 36.1 | 0.008584%
Yb | 369.419 | 420567.9 | Ta | 369.45 | 0.031 | 0.031 | 186.1 | 0.04425%
Yb | 369.419 | 420567.9 | Tm | 369.473 | 0.054 | 0.054 | 2173.1 | 0.5167% | Y
Yb | 369.419 | 420567.9 | Nd | 369.481 | 0.062 | 0.062 | 687.8 | 0.1635% | Y
Yb | 369.419 | 420567.9 | Dy | 369.481 | 0.062 | 0.062 | 12393.1 | 2.947% | Y
Yb | 369.419 | 420567.9 | U | 369.482 | 0.063 | 0.063 | 115.6 | 0.02749%
Yb | 369.419 | 420567.9 | Ce | 369.491 | 0.072 | 0.072 | 611.7 | 0.1454% | Y
Yb | 369.419 | 420567.9 | Mo | 369.494 | 0.075 | 0.075 | 187.5 | 0.04458%
Yb | 369.419 | 420567.9 | Rh | 369.495 | 0.076 | 0.076 | 11.5 | 0.002734%
Yb | 369.419 | 420567.9 | Fe | 369.505 | 0.086 | 0.086 | 18.9 | 0.004494%
Yb | 369.419 | 420567.9 | V | 369.534 | 0.115 | 0.115 | 186.7 | 0.04439%
Yb | 369.419 | 420567.9 | Ta | 369.538 | 0.119 | 0.119 | 37.5 | 0.008917%
Yb | 369.419 | 420567.9 | Rh | 369.552 | 0.133 | 0.133 | 371.4 | 0.08831%
Yb | 369.419 | 420567.9 | Cr | 369.553 | 0.134 | 0.134 | 20.6 | 0.004898%
Yb | 369.419 | 420567.9 | Ru | 369.586 | 0.167 | 0.167 | 1.2 | 0.0002853%
Yb | 369.419 | 420567.9 | V | 369.587 | 0.168 | 0.168 | 456.3 | 0.1085%
Yb | 369.419 | 420567.9 | Nb | 369.589 | 0.17 | 0.17 | 535 | 0.1272%
Yb | 369.419 | 420567.9 | Ce | 369.596 | 0.177 | 0.177 | 237 | 0.05635% | Y

## 피크Top (hidden)
key
Ce 380.153 | Pr 380.030 | Sm 380.089 | Nd 380.347 | Nd 380.111 | Tb 380.180 | Nd 380.229 | Nb 380.129 | Sm 380.037 | Nb 380.292 | Dy 380.193 | Nb 380.387 | Hf 380.037 | Y 380.087 | Th 380.037 | Zr 380.074 | 0.4580446 | 0.4315711 | 0.3153226 | 0.1736758 | 0.1456193 | 0.1171247 | 0.09187575 | 0.08268618 | 0.06515333 | 0.05814417 | 0.05002987 | 0.04450418 | 0.0432497 | 0.03813222 | 0.03614098 | 380.153 | 10044 | 0.3153226 | High risk | Ce | 37
Ce 394.274 | Al 394.401 | Nd 394.151 | Sm 394.188 | Sm 394.324 | Eu 394.307 | Dy 394.253 | Nd 394.262 | Th 394.339 | Er 394.318 | Th 394.369 | Eu 394.156 | Er 394.442 | U 394.413 | Mo 394.149 | Gd 394.264 | 1.084418 | 0.8915668 | 0.3129416 | 0.2006179 | 0.1361244 | 0.09638985 | 0.09344337 | 0.08408902 | 0.05842893 | 0.04607089 | 0.03512887 | 0.03477129 | 0.03331236 | 0.02594616 | 0.02368624 | 394.274 | 6991.4 | 0.8915668 | High risk | Ce | 39
Ce 399.924 | Dy 400.045 | Zr 399.895 | Ti 399.864 | Pr 400.017 | Nd 399.792 | Nd 400.049 | Gd 400.125 | Pr 399.912 | Tb 399.940 | Gd 399.777 | Pr 399.796 | Th 399.787 | Tb 400.000 | V 399.920 | Er 399.907 | 3.097196 | 1.221004 | 0.4605958 | 0.290562 | 0.2646138 | 0.2522969 | 0.2124171 | 0.2109526 | 0.1644636 | 0.1478283 | 0.1150707 | 0.1145325 | 0.06564026 | 0.05620228 | 0.04920516 | 399.924 | 7989 | 3.097196 | High risk | Ce | 39
Ce 407.347 | Gd 407.375 | Dy 407.312 | Sm 407.583 | Nd 407.511 | Er 407.400 | Gd 407.319 | W 407.436 | Pr 407.251 | Fe 407.174 | Zr 407.270 | Nd 407.148 | Nd 407.441 | Tb 407.522 | Dy 407.261 | Dy 407.399 | 0.7937854 | 0.6812429 | 0.5482338 | 0.4644881 | 0.4506045 | 0.1954099 | 0.08237628 | 0.07444277 | 0.07377219 | 0.07206271 | 0.07018323 | 0.05977522 | 0.04456932 | 0.03152626 | 0.03063846 | 407.347 | 10588 | 0.7937854 | High risk | Ce | 40
Ce 407.570 | La 407.734 | Gd 407.375 | Sm 407.583 | Y 407.736 | Nd 407.511 | Er 407.400 | Zr 407.704 | Gd 407.319 | La 407.670 | Sm 407.662 | W 407.436 | Nd 407.441 | Tb 407.522 | Dy 407.399 | U 407.668 | 5.648765 | 0.7269661 | 0.5020846 | 0.4381466 | 0.4253884 | 0.4126734 | 0.4088676 | 0.1789607 | 0.166436 | 0.1477788 | 0.075442 | 0.05474345 | 0.04081756 | 0.02805937 | 0.02509255 | 407.57 | 11561.2 | 0.7269661 | High risk | Ce | 41
Ce 408.322 | Pr 408.185 | Pr 408.334 | Sm 408.259 | Sc 408.239 | Sm 408.358 | Sm 408.437 | Nd 408.252 | Ar 408.405 | Sm 408.195 | Mn 408.363 | Th 408.226 | Gd 408.466 | Mn 408.294 | Eu 408.226 | U 408.493 | 0.6297049 | 0.3566165 | 0.2668099 | 0.2288559 | 0.1587129 | 0.1253393 | 0.0934647 | 0.0591164 | 0.05269116 | 0.05137047 | 0.0478172 | 0.04749227 | 0.04662229 | 0.03965201 | 0.02791258 | 408.322 | 9540.5 | 0.0934647 | Caution | Ce | 40
Ce 413.380 | Gd 413.226 | Nd 413.532 | Nd 413.335 | Th 413.275 | Pr 413.361 | Sm 413.514 | V 413.448 | Th 413.411 | Nd 413.255 | Dy 413.335 | Sm 413.317 | Yb 413.509 | Nd 413.471 | Rh 413.527 | Sc 413.298 | 0.4922416 | 0.2903978 | 0.1919619 | 0.1416511 | 0.1175368 | 0.09006629 | 0.06038948 | 0.05290035 | 0.05163663 | 0.04813549 | 0.03547752 | 0.03356122 | 0.03043298 | 0.02979076 | 0.01761964 | 413.38 | 9654 | 0.4922416 | High risk | Ce | 39
Ce 413.765 | Gd 413.710 | Ca 415.822 | Th 414.023 | Nd 413.675 | Nb 413.709 | Nb 413.970 | Th 413.629 | Sm 413.892 | Eu 413.659 | Sc 414.027 | Ho 413.622 | U 413.914 | U 413.576 | U 413.681 | La 415.820 | 0.2048185 | 0.09075737 | 0.08899745 | 0.059276 | 0.04674414 | 0.03859692 | 0.02794635 | 0.02363758 | 0.02174111 | 0.01985981 | 0.01797852 | 0.01553587 | 0.01239531 | 0.01212222 | 0.00983129 | 413.765 | 6591.2 | 0.2048185 | High risk | Ce | 38
Ce 418.659 | Gd 418.426 | Sm 418.813 | Dy 418.682 | Nd 418.497 | Zr 418.667 | Nd 418.603 | Pr 418.512 | Nd 418.823 | Mo 418.832 | U 418.806 | Tb 418.621 | Zr 418.751 | La 418.730 | Th 418.471 | Hf 418.767 | 7.461349 | 0.337347 | 0.0973331 | 0.08839951 | 0.06304144 | 0.04746315 | 0.03648344 | 0.03504075 | 0.02367956 | 0.01955956 | 0.01788798 | 0.01574475 | 0.01539102 | 0.01369863 | 0.008572915 | 418.659 | 14417.5 | 7.461349 | High risk | Ce | 37
Ce 422.260 | Pr 422.293 | Sm 422.066 | Sm 422.371 | Nd 422.113 | Dy 422.111 | Nd 422.320 | Zr 422.430 | Gd 422.000 | Zr 422.238 | Sm 422.186 | Dy 422.221 | Eu 422.388 | U 422.180 | Eu 422.108 | Y 422.063 | 2.036655 | 0.6899474 | 0.1368798 | 0.08588317 | 0.0745362 | 0.06586418 | 0.03964967 | 0.02624903 | 0.02460954 | 0.02272845 | 0.01554923 | 0.01416861 | 0.01324532 | 0.0123134 | 0.01139874 | 422.26 | 11589 | 0.08588317 | Caution | Ce | 37
Ce 446.021 | Sm 445.851 | Nd 446.298 | V 446.238 | V 446.029 | Zr 446.125 | Pr 445.830 | Mn 446.203 | Th 446.106 | Gd 446.324 | U 446.297 | Ru 446.003 | Mn 445.825 | Th 446.170 | Fe 445.912 | Mn 446.108 | 0.5855248 | 0.5088082 | 0.2750132 | 0.1257174 | 0.1078901 | 0.04839523 | 0.03088434 | 0.02904417 | 0.02834483 | 0.02604364 | 0.01771405 | 0.01618644 | 0.01308042 | 0.01082221 | 0.009189115 | 446.021 | 25595.5 | 0.5088082 | High risk | Ce | 40
Co 228.615 | Ni 228.708 | Ta 228.528 | Re 228.751 | Ni 228.764 | Ta 228.727 | Ta 228.502 | Nb 228.522 | Hf 228.460 | Ir 228.461 | Ru 228.768 | Ta 228.660 | Ti 228.617 | Re 228.661 | W 228.444 | W 228.462 | 0.08990125 | 0.05538816 | 0.04185108 | 0.02626685 | 0.01790528 | 0.01630505 | 0.01394075 | 0.008347149 | 0.006054927 | 0.006054927 | 0.005045772 | 0.004959273 | 0.004627694 | 0.003243711 | 0.003128379 | 228.615 | 6936.5 | 0.002364305 | Excellent | Co | 38
Co 230.786 | Mo 230.699 | Cr 230.719 | Re 230.845 | Ta 230.851 | W 230.692 | Mo 230.798 | Pt 230.804 | Ta 230.686 | Ni 230.852 | Cd 230.662 | Re 230.653 | Ni 230.778 | Ni 230.817 | W 230.766 | W 230.660 | 0.03851757 | 0.02679921 | 0.0202941 | 0.01271245 | 0.01212607 | 0.009125475 | 0.00871318 | 0.00621192 | 0.006001191 | 0.004736818 | 0.003719822 | 0.003481607 | 0.00332127 | 0.003096798 | 0.003005177 | 230.786 | 21829 | 0.0007741995 | Excellent | Co | 40
Co 231.160 | Ni 231.096 | Ni 231.234 | Sb 231.146 | Nb 230.923 | Ni 231.366 | Ta 231.261 | Pt 231.095 | Ni 231.292 | Ni 230.949 | Cd 231.275 | Nb 231.352 | W 230.902 | Ni 231.002 | W 230.985 | Ru 231.337 | 0.3681304 | 0.1917208 | 0.1384621 | 0.1152173 | 0.1140829 | 0.06498629 | 0.03407085 | 0.0259269 | 0.009188235 | 0.006100447 | 0.005905113 | 0.005717291 | 0.005116262 | 0.005071184 | 0.004733105 | 231.16 | 13310.5 | 0 | Excellent | Co | 39
Co 236.379 | Fe 236.483 | Ta 236.426 | Fe 236.202 | Yb 236.209 | Tb 236.289 | W 236.422 | Nb 236.522 | Hf 236.599 | Pd 236.232 | Rh 236.192 | Th 236.604 | Re 236.591 | Mo 236.611 | Ir 236.305 | W 236.307 | 0.3879384 | 0.1506103 | 0.04849359 | 0.0325591 | 0.0325591 | 0.02105372 | 0.0205387 | 0.02017819 | 0.01901427 | 0.01888036 | 0.01822115 | 0.01772673 | 0.01751764 | 0.01677911 | 0.01161868 | 236.379 | 9708.5 | 0.0325591 | Good | Co | 40
Co 237.863 | Fe 237.928 | Th 237.784 | Os 237.704 | Ta 237.833 | Pt 237.728 | Tl 237.958 | Ta 237.717 | V 237.916 | Al 237.839 | W 237.860 | Re 237.910 | Ge 237.914 | Ru 237.984 | W 237.717 | Eu 237.965 | 0.09736051 | 0.07601594 | 0.02724422 | 0.0209787 | 0.01634653 | 0.01172089 | 0.01003528 | 0.00870247 | 0.007336992 | 0.006115249 | 0.004795505 | 0.004704038 | 0.004122566 | 0.003155625 | 0.003136025 | 237.863 | 15306 | 0 | Excellent | Co | 38
Co 238.345 | Fe 238.325 | Fe 238.439 | Ta 238.430 | Fe 238.306 | Ta 238.374 | Te 238.328 | V 238.400 | Rh 238.289 | W 238.482 | Th 238.436 | Rh 238.340 | Fe 238.236 | Ir 238.481 | Pt 238.364 | Ru 238.344 | 0.1259904 | 0.08311323 | 0.05432238 | 0.04618338 | 0.03822235 | 0.03068278 | 0.01719584 | 0.0147888 | 0.01446099 | 0.012644 | 0.01106116 | 0.007370984 | 0.007164934 | 0.006584247 | 0.005919266 | 238.345 | 10677 | 0 | Excellent | Co | 39
Co 238.892 | Fe 238.863 | Nb 238.752 | Ni 238.776 | Nb 238.827 | Ta 238.838 | Ta 238.960 | Ta 238.911 | Mo 238.924 | V 238.970 | Th 238.814 | Zr 238.953 | Ge 238.947 | Au 238.775 | Mo 238.870 | Zr 238.931 | 0.03059749 | 0.003331686 | 0.001168268 | 0.0009424467 | 0.0008103212 | 0.0006302498 | 0.000583402 | 0.0005123982 | 0.0005113002 | 0.0004812883 | 0.0003407448 | 0.000285479 | 0.0002335072 | 0.0002148412 | 0.0002144752 | 238.892 | 273225 | 0 | Excellent | Co | 38
Dy 340.780 | Gd 340.756 | Cr 340.876 | Sm 340.868 | Nb 340.867 | Zr 340.810 | Nb 340.919 | Er 340.869 | Co 340.917 | Hf 340.776 | Th 340.927 | Ti 340.721 | Ta 340.667 | Th 340.864 | Er 340.636 | Ce 340.725 | 0.1824282 | 0.1594394 | 0.1445968 | 0.1219959 | 0.07909248 | 0.0646125 | 0.0608783 | 0.04772885 | 0.033383 | 0.02520402 | 0.02321366 | 0.01699966 | 0.0158794 | 0.01581777 | 0.01012221 | 340.78 | 27582.9 | 0.1824282 | Caution | Dy | 40
Dy 352.398 | Ni 352.453 | Tb 352.366 | Gd 352.419 | Er 352.491 | Tb 352.514 | Th 352.192 | Ce 352.188 | V 352.471 | Co 352.343 | Co 352.157 | Mo 352.465 | Ce 352.407 | Nd 352.204 | Gd 352.245 | V 352.184 | 0.528362 | 0.3421121 | 0.2123004 | 0.2034957 | 0.09948544 | 0.07405971 | 0.07199739 | 0.05453506 | 0.04334953 | 0.02734921 | 0.01771961 | 0.01672316 | 0.01625761 | 0.01621268 | 0.01584106 | 352.398 | 24487 | 0.2123004 | High risk | Dy | 37
Dy 353.171 | V 353.076 | Zr 353.086 | Sm 353.060 | Eu 353.113 | Mn 353.211 | Sm 353.252 | U 353.357 | U 353.111 | Nd 353.359 | Co 353.335 | Ce 353.261 | Th 353.193 | Ce 353.095 | Ce 353.287 | Ce 353.356 | 0.04272443 | 0.008712898 | 0.008470114 | 0.008096248 | 0.007991383 | 0.006449186 | 0.005569234 | 0.00496968 | 0.003802489 | 0.00373182 | 0.003262208 | 0.003137966 | 0.002868965 | 0.002593125 | 0.002435827 | 353.171 | 87732 | 0.003802489 | Excellent | Dy | 40
Dy 353.602 | Sc 353.571 | Hf 353.555 | Nb 353.528 | Ti 353.541 | Tb 353.632 | Nb 353.748 | Sm 353.563 | Zr 353.694 | Th 353.716 | Ce 353.670 | Ce 353.557 | Ce 353.744 | Gd 353.715 | Hf 353.663 | U 353.746 | 1.942716 | 0.3309782 | 0.2829298 | 0.1202562 | 0.08695515 | 0.04633078 | 0.04254329 | 0.03542128 | 0.02822378 | 0.01301716 | 0.008518724 | 0.007398832 | 0.006788554 | 0.005983239 | 0.005549124 | 353.602 | 15894.4 | 0.01301716 | Good | Dy | 36
Dy 357.625 | Sc 357.634 | Zr 357.684 | Ce 357.746 | Th 357.532 | Sm 357.778 | Co 357.535 | Ce 357.623 | Mn 357.787 | Zr 357.578 | Nb 357.585 | Co 357.497 | U 357.622 | Nd 357.615 | Ce 357.529 | Th 357.816 | 16.18346 | 1.886825 | 0.4262439 | 0.1686568 | 0.08616917 | 0.05615165 | 0.05292223 | 0.04808616 | 0.04622117 | 0.03998837 | 0.02716755 | 0.02233148 | 0.01659925 | 0.01621172 | 0.01232026 | 357.625 | 12386.1 | 0.4262439 | High risk | Dy | 39
Dy 364.540 | Sc 364.531 | Gd 364.620 | La 364.541 | Hf 364.435 | Er 364.594 | Sm 364.539 | Gd 364.562 | Pr 364.555 | Pr 364.630 | Sm 364.590 | Nd 364.565 | Ce 364.546 | U 364.503 | Er 364.676 | Ca 364.441 | 2.170239 | 0.8097119 | 0.458373 | 0.1861391 | 0.1362532 | 0.1254354 | 0.1063799 | 0.07108548 | 0.03637861 | 0.02773521 | 0.02026687 | 0.01509416 | 0.00809827 | 0.007880216 | 0.006832347 | 364.54 | 16509.7 | 0.8097119 | High risk | Dy | 39
Dy 387.211 | La 387.164 | Sm 387.178 | Th 387.272 | Pr 387.072 | Co 387.302 | Hf 387.255 | U 387.103 | Sm 387.321 | Ce 387.087 | Ce 387.325 | Ce 387.180 | V 387.361 | Pr 387.270 | Sm 387.359 | Fe 387.250 | 2.137991 | 0.1639087 | 0.09361517 | 0.06897608 | 0.05045638 | 0.04198617 | 0.03453261 | 0.03247146 | 0.02011013 | 0.01433891 | 0.01152572 | 0.009291884 | 0.009269601 | 0.008993853 | 0.008386649 | 387.211 | 35902.3 | 0.02011013 | Good | Dy | 36
Dy 389.853 | Tb 389.919 | Sm 389.697 | Ce 389.826 | Ar 389.988 | Pr 389.725 | Pr 389.884 | Nd 389.763 | V 389.914 | Ce 389.894 | Nb 389.828 | Tb 389.789 | Pr 389.955 | U 389.973 | Fe 389.971 | Ce 390.020 | 0.6026789 | 0.3837161 | 0.1222932 | 0.1200101 | 0.09625393 | 0.08378459 | 0.08220397 | 0.071526 | 0.05426797 | 0.05065596 | 0.04604289 | 0.02942881 | 0.02497966 | 0.01851668 | 0.01662579 | 389.853 | 17081.9 | 0.1222932 | Caution | Dy | 40
Dy 394.468 | Al 394.401 | Ce 394.388 | Sm 394.651 | Sm 394.324 | Th 394.615 | Eu 394.307 | Th 394.551 | Th 394.339 | Ce 394.483 | Er 394.319 | Ce 394.313 | Ce 394.670 | Th 394.369 | Er 394.442 | U 394.413 | 0.3675892 | 0.1306751 | 0.08221981 | 0.06800419 | 0.05022982 | 0.04614258 | 0.03684813 | 0.02850397 | 0.02244827 | 0.01980587 | 0.01751741 | 0.01596591 | 0.01561682 | 0.01178655 | 0.01129201 | 394.468 | 20625.2 | 0.1306751 | Caution | Dy | 40
Dy 400.045 | Zr 399.895 | Ce 399.924 | Ti 399.864 | Tb 400.257 | Pr 400.017 | Nd 400.049 | Gd 400.125 | Pr 399.912 | Ce 400.156 | Tb 399.940 | Ce 400.282 | Tb 400.219 | Ce 400.105 | Tb 400.000 | Ho 400.259 | 0.3942288 | 0.3226302 | 0.1487138 | 0.1289793 | 0.09381454 | 0.08145978 | 0.06861196 | 0.06811082 | 0.06247701 | 0.0533433 | 0.04461778 | 0.02627357 | 0.02191283 | 0.02119344 | 0.0205266 | 400.045 | 24743.5 | 0.3226302 | High risk | Dy | 39
Dy 407.797 | Sr 407.771 | Ca 407.865 | Gd 407.000 | Ce 407.832 | Ce 407.747 | Nb 407.972 | Ce 408.044 | Nd 407.761 | Nd 408.022 | Ce 407.967 | Gd 407.870 | Mn 407.922 | Ti 407.847 | Ho 408.023 | U 407.778 | 134.3186 | 0.2352872 | 0.2296287 | 0.1370559 | 0.1222988 | 0.1108257 | 0.07227883 | 0.06783191 | 0.06110426 | 0.04380956 | 0.01769045 | 0.01397948 | 0.01057747 | 0.00699842 | 0.005904917 | 407.797 | 28806.5 | 0.2296287 | High risk | Dy | 28
Er 291.036 | Lu 291.139 | V 291.001 | V 291.037 | V 291.105 | Nb 291.058 | Nb 291.174 | Mo 291.191 | Mo 290.911 | Ho 290.941 | Th 291.059 | Hf 290.992 | Zr 291.024 | Gd 291.052 | Rh 291.014 | Yb 291.153 | 4.3991 | 1.065369 | 0.810967 | 0.7514105 | 0.7143028 | 0.553173 | 0.4869688 | 0.2705439 | 0.1557946 | 0.1167607 | 0.1049142 | 0.05338606 | 0.05260197 | 0.03790888 | 0.03775547 | 291.036 | 5866.7 | 4.3991 | High risk | Er | 39
Er 296.452 | Ta 296.515 | Mo 296.378 | Yb 296.475 | Mo 296.528 | Th 296.492 | Hf 296.488 | Lu 296.332 | Th 296.400 | Yb 296.346 | U 296.503 | U 296.425 | Zr 296.456 | Ru 296.517 | Ce 296.480 | Ce 296.527 | 0.4175743 | 0.09682606 | 0.08529509 | 0.07225221 | 0.06079578 | 0.03879856 | 0.02919475 | 0.02682041 | 0.02103896 | 0.02034689 | 0.01916504 | 0.0162264 | 0.01549174 | 0.01298964 | 0.01201009 | 296.452 | 9392.1 | 0.08529509 | Caution | Er | 38
Er 300.241 | V 300.120 | Ni 300.248 | Gd 300.256 | Th 300.240 | Th 300.127 | V 300.346 | Nb 300.220 | V 300.175 | U 300.332 | Ce 300.274 | Dy 300.239 | Ce 300.214 | Yb 300.261 | U 300.307 | Ta 300.299 | 0.5168565 | 0.4581109 | 0.2455323 | 0.1740609 | 0.1678282 | 0.1303757 | 0.05414471 | 0.04252932 | 0.03341832 | 0.03231911 | 0.02873817 | 0.02323078 | 0.0221429 | 0.02198425 | 0.01469772 | 300.241 | 8824.5 | 0.2455323 | High risk | Er | 36
Er 323.058 | Ti 322.920 | Zr 323.169 | Sm 323.055 | Nb 322.956 | Ce 323.124 | Ti 323.132 | Sm 323.152 | Ce 322.936 | Tb 323.003 | Tb 323.106 | Th 323.087 | Sm 323.194 | U 322.950 | Dy 322.936 | V 323.195 | 0.6261642 | 0.3762659 | 0.1215019 | 0.05429688 | 0.05300383 | 0.05242419 | 0.04869553 | 0.03413759 | 0.03400382 | 0.02796217 | 0.02598358 | 0.0243394 | 0.02362042 | 0.01926753 | 0.01333735 | 323.058 | 17942.1 | 0.05300383 | Caution | Er | 39
Er 326.478 | La 326.567 | Nb 326.336 | Tb 326.387 | Sm 326.494 | V 326.588 | Tb 326.490 | Ti 326.368 | Nd 326.512 | Zr 326.481 | Ce 326.388 | Ce 326.345 | U 326.579 | V 326.332 | Th 326.558 | Th 326.443 | 0.3798061 | 0.04905791 | 0.03612804 | 0.03566637 | 0.02784276 | 0.02533301 | 0.02217258 | 0.02180386 | 0.01908651 | 0.01587341 | 0.01405461 | 0.01358055 | 0.0118671 | 0.01114206 | 0.01012886 | 326.478 | 32274.1 | 0.02180386 | Good | Er | 39
Er 337.275 | Sc 337.215 | Ti 337.280 | Ar 337.348 | Zr 337.344 | Ti 337.145 | Tb 337.236 | Ti 337.221 | Tb 337.272 | Tb 337.150 | Pd 337.300 | Th 337.180 | Dy 337.169 | Nb 337.257 | Ce 337.373 | Ce 337.345 | 23.50451 | 19.59134 | 0.4288847 | 0.4198582 | 0.4171044 | 0.4038452 | 0.3253863 | 0.2811974 | 0.2277271 | 0.1840991 | 0.1638278 | 0.1549544 | 0.1112754 | 0.1059462 | 0.08493549 | 337.275 | 3921.8 | 0.1549544 | Caution | Er | 38
Er 349.910 | Ru 349.894 | Tb 350.084 | Dy 349.871 | Zr 349.956 | Sm 349.983 | Dy 349.894 | Sm 350.050 | Th 349.999 | Tb 350.028 | Dy 349.986 | Ti 350.034 | Th 349.801 | Ni 350.085 | Zr 350.015 | Ho 349.896 | 0.1272869 | 0.08829733 | 0.06545773 | 0.05164047 | 0.02072143 | 0.01852506 | 0.01652084 | 0.01625495 | 0.01624154 | 0.01343966 | 0.01195381 | 0.01109805 | 0.009647955 | 0.009482612 | 0.009458034 | 349.91 | 44755.6 | 0.06545773 | Caution | Er | 39
Er 369.265 | Rh 369.236 | Sm 369.399 | Ar 369.090 | Tb 369.115 | Gd 369.295 | Mo 369.264 | Th 369.390 | Sm 369.222 | V 369.222 | Gd 369.404 | Sm 369.278 | U 369.192 | Ce 369.344 | Th 369.208 | Y 369.079 | 0.1835044 | 0.1102576 | 0.07363212 | 0.04679912 | 0.01955775 | 0.01771276 | 0.01687926 | 0.01534212 | 0.01301337 | 0.01286049 | 0.0108333 | 0.007991472 | 0.007245937 | 0.006651184 | 0.006477365 | 369.265 | 47750.9 | 0.01955775 | Good | Er | 40
Er 389.623 | Sm 389.697 | Ho 389.676 | Ce 389.511 | Ce 389.680 | Tb 389.658 | Tb 389.599 | Pr 389.725 | Nd 389.763 | Nd 389.614 | Tb 389.789 | Dy 389.537 | Nd 389.537 | U 389.677 | V 389.615 | U 389.527 | 0.2307657 | 0.09384693 | 0.09290339 | 0.08967142 | 0.07509233 | 0.06206938 | 0.05788682 | 0.04943722 | 0.03922376 | 0.02769005 | 0.02689438 | 0.0242574 | 0.02002204 | 0.01679711 | 0.00948468 | 389.623 | 28403.7 | 0.09384693 | Caution | Er | 36
Er 390.631 | Pr 390.843 | Eu 390.711 | Sc 390.749 | Nd 390.587 | Ho 390.563 | Ce 390.729 | Ce 390.840 | Nd 390.784 | Ce 390.434 | Th 390.519 | Ti 390.479 | Fe 390.648 | Ce 390.692 | Si 390.552 | Pr 390.487 | 4.222543 | 2.747701 | 0.1738031 | 0.1377451 | 0.101458 | 0.07343411 | 0.06908382 | 0.06225191 | 0.02489065 | 0.02030827 | 0.0160175 | 0.01336031 | 0.01035796 | 0.008611301 | 0.006192162 | 390.631 | 33607 | 0.1377451 | Caution | Er | 39
Fe 234.350 | Co 234.427 | Hf 234.333 | Ru 234.287 | Mo 234.375 | Co 234.462 | Ir 234.318 | Ni 234.349 | Ta 234.349 | W 234.347 | Mo 234.465 | U 234.357 | Nb 234.328 | Re 234.332 | Nb 234.370 | Ir 234.360 | 0.1633117 | 0.1128571 | 0.05972727 | 0.02876623 | 0.01522727 | 0.01064935 | 0.01007143 | 0.01005844 | 0.008590909 | 0.005991558 | 0.00588961 | 0.005149351 | 0.004805195 | 0.004805195 | 0.003636364 | 234.35 | 15400 | 0.0005779221 | Excellent | Fe | 40
Fe 238.204 | Ta 238.115 | Co 238.176 | Ru 238.201 | Hf 238.100 | Ta 238.152 | Te 238.328 | Ir 238.182 | Dy 238.198 | V 238.091 | Rh 238.289 | Cr 238.147 | Rh 238.340 | Co 238.232 | Ru 238.172 | Mo 238.147 | 0.03409972 | 0.02825795 | 0.01861758 | 0.01329757 | 0.01324637 | 0.007987322 | 0.007631354 | 0.006968182 | 0.006470803 | 0.003849811 | 0.002933073 | 0.002881141 | 0.002048031 | 0.001623796 | 0.001604291 | 238.204 | 41015 | 0.006968182 | Excellent | Fe | 40
Fe 239.563 | Hf 239.384 | Ni 239.452 | W 239.708 | Co 239.390 | Ru 239.672 | Pb 239.379 | Nb 239.532 | Rh 239.655 | Ni 239.484 | Cr 239.398 | W 239.510 | W 239.416 | Co 239.551 | Ta 239.504 | W 239.573 | 0.404267 | 0.2211225 | 0.12288 | 0.02376999 | 0.01885367 | 0.008218744 | 0.00658619 | 0.00508424 | 0.004636454 | 0.004477863 | 0.0043286 | 0.003600948 | 0.003181148 | 0.002696046 | 0.002621415 | 239.563 | 10719.4 | 0 | Excellent | Fe | 39
Fe 240.489 | Hf 240.543 | Co 240.417 | Hf 240.645 | Hf 240.361 | Rh 240.521 | Th 240.417 | Hf 240.457 | Th 240.450 | Nb 240.585 | Ta 240.367 | W 240.558 | Co 240.452 | Nb 240.534 | Mo 240.359 | Mo 240.467 | 0.3475178 | 0.1548647 | 0.06323683 | 0.04243 | 0.03977219 | 0.02253441 | 0.01949692 | 0.0191457 | 0.01729473 | 0.01569056 | 0.01402943 | 0.01364974 | 0.01360228 | 0.009283341 | 0.008856194 | 240.489 | 10535 | 0.0004935928 | Excellent | Fe | 40
Fe 258.588 | Co 258.722 | Mn 258.431 | Ta 258.449 | Tb 258.461 | Ir 258.606 | Mo 258.595 | U 258.442 | V 258.496 | Mn 258.589 | U 258.490 | W 258.439 | W 258.593 | Mn 258.544 | Rh 258.726 | Th 258.615 | 0.2204908 | 0.0347681 | 0.03475337 | 0.02276319 | 0.01733988 | 0.01248589 | 0.01097423 | 0.01054724 | 0.007656442 | 0.005560736 | 0.005069939 | 0.004377914 | 0.004265031 | 0.004201227 | 0.003396319 | 258.588 | 20375 | 0 | Excellent | Fe | 36
Fe 259.940 | Mn 259.889 | Sb 259.804 | Th 260.088 | Ta 260.073 | W 259.874 | Ta 259.821 | Hf 259.920 | Dy 260.016 | Ti 259.991 | Dy 260.076 | W 259.842 | W 260.074 | Nb 260.015 | Ta 259.874 | Ta 259.775 | 0.08822165 | 0.02869293 | 0.0250394 | 0.008019146 | 0.00687408 | 0.005706922 | 0.005346097 | 0.005283505 | 0.00326215 | 0.003251105 | 0.00287187 | 0.00287187 | 0.001789396 | 0.001730486 | 0.001472754 | 259.94 | 27160 | 0.005283505 | Excellent | Fe | 40
Fe 260.709 | Hf 260.703 | Hf 260.638 | Th 260.748 | Re 260.850 | Re 260.850 | Ta 260.784 | Ta 260.863 | Ta 260.641 | Tb 260.857 | U 260.652 | U 260.673 | Cr 260.790 | W 260.639 | U 260.820 | Mo 260.591 | 0.6012417 | 0.3909106 | 0.06937086 | 0.05875828 | 0.04779801 | 0.04451987 | 0.02226325 | 0.02147351 | 0.01504967 | 0.01486755 | 0.01438742 | 0.01412252 | 0.01288079 | 0.009900662 | 0.007963576 | 260.709 | 6040 | 0 | Excellent | Fe | 37
Fe 261.187 | Lu 261.340 | La 261.035 | Hf 261.362 | Ta 261.261 | Co 261.349 | Sc 261.119 | Ru 261.206 | Ti 261.129 | Ho 261.051 | Ir 261.129 | W 261.308 | Th 261.163 | Mo 261.308 | V 261.145 | U 261.246 | 0.6288239 | 0.1966271 | 0.102743 | 0.04543672 | 0.0220897 | 0.02129378 | 0.01924053 | 0.01647211 | 0.01255018 | 0.01240022 | 0.01047386 | 0.007982282 | 0.005317676 | 0.004844738 | 0.004648641 | 261.187 | 8669.2 | 0.6288239 | High risk | Fe | 39
Fe 261.382 | Lu 261.340 | Hf 261.362 | Pb 261.417 | Ta 261.261 | Co 261.436 | Co 261.349 | Ce 261.389 | Ho 261.399 | W 261.308 | Nb 261.383 | U 261.395 | Yb 261.525 | Hf 261.429 | W 261.381 | Nb 261.431 | 1.160514 | 0.1896155 | 0.1860817 | 0.0838549 | 0.07942692 | 0.04076723 | 0.03084685 | 0.02629114 | 0.01932984 | 0.01856346 | 0.01832929 | 0.01815898 | 0.01568953 | 0.014838 | 0.01141057 | 261.382 | 4697.4 | 1.160514 | High risk | Fe | 38
Gd 301.013 | Yb 300.939 | Tb 301.059 | Er 301.116 | Th 300.977 | Tm 300.891 | Yb 301.063 | Tb 300.930 | Sn 300.913 | Ta 301.077 | U 300.942 | Er 301.031 | U 301.075 | U 301.037 | Dy 300.881 | Nb 301.068 | 0.0682399 | 0.06007748 | 0.05366309 | 0.04993741 | 0.04804124 | 0.04046397 | 0.03947144 | 0.03213119 | 0.02783518 | 0.02762779 | 0.02573902 | 0.01893948 | 0.01476198 | 0.0126436 | 0.01254731 | 301.013 | 13500.9 | 0.0682399 | Caution | Gd | 40
Gd 303.284 | Nb 303.276 | V 303.382 | V 303.344 | Er 303.131 | Th 303.407 | Tb 303.160 | Sn 303.411 | U 303.318 | U 303.199 | Tm 303.167 | Th 303.195 | Cr 303.292 | Dy 303.319 | Tm 303.408 | Th 303.129 | 0.3564413 | 0.3164746 | 0.2276634 | 0.1900579 | 0.1296279 | 0.07587206 | 0.04780569 | 0.03733787 | 0.03404798 | 0.03266276 | 0.03135625 | 0.02392646 | 0.02329681 | 0.02188012 | 0.02156529 | 303.284 | 6352.8 | 0.1900579 | Caution | Gd | 40
Gd 310.050 | V 310.229 | OH 309.941 | Tm 309.860 | OH 310.236 | Zr 309.923 | Hf 310.139 | Ni 310.155 | Er 309.919 | V 310.093 | Nb 309.918 | Th 310.094 | Ni 310.187 | Dy 310.193 | Tm 309.960 | Ta 310.103 | 2.630143 | 0.2338147 | 0.2161422 | 0.166683 | 0.1522525 | 0.1519141 | 0.1385641 | 0.1292094 | 0.1213501 | 0.07977208 | 0.06250341 | 0.05997096 | 0.03794304 | 0.02888299 | 0.02101276 | 310.05 | 9161.1 | 0.2161422 | High risk | Gd | 40
Gd 335.048 | Ti 334.941 | Th 335.123 | Tb 334.942 | Er 335.006 | Er 335.026 | Ho 335.049 | Sm 335.089 | Nb 334.951 | Ce 334.996 | Eu 335.156 | Ce 335.068 | Ti 335.160 | Ti 335.053 | Ce 335.152 | U 334.943 | 6.255833 | 0.1748105 | 0.1303051 | 0.124279 | 0.06696878 | 0.0669059 | 0.0423402 | 0.0181958 | 0.01123063 | 0.008027869 | 0.004879603 | 0.00449393 | 0.003540227 | 0.003330622 | 0.003274029 | 335.048 | 47708.8 | 0.124279 | Caution | Gd | 40
Gd 335.863 | Sc 335.968 | Th 335.860 | Ho 335.791 | Zr 335.995 | Lu 335.956 | Cr 335.849 | Cr 336.029 | Nb 335.842 | Er 335.815 | Dy 335.946 | Th 336.037 | Nd 335.977 | Dy 335.860 | Mo 335.812 | Dy 335.830 | 1.418617 | 0.122013 | 0.09300817 | 0.08951994 | 0.08849597 | 0.08699941 | 0.0848052 | 0.04946908 | 0.04323903 | 0.03035509 | 0.01975537 | 0.01912149 | 0.01676225 | 0.01622214 | 0.01277517 | 335.863 | 26661.1 | 0.09300817 | Caution | Gd | 40
Gd 336.224 | Ti 336.122 | Tm 336.261 | Sc 336.193 | Sc 336.126 | Y 336.199 | Th 336.162 | Zr 336.270 | Er 336.167 | Th 336.252 | Ce 336.176 | Sm 336.144 | Cr 336.177 | Th 336.307 | Ni 336.155 | Th 336.368 | 4.823258 | 1.469068 | 1.164385 | 1.085042 | 0.0694236 | 0.03399432 | 0.01851672 | 0.01806242 | 0.01393924 | 0.01363846 | 0.01263586 | 0.01194971 | 0.009477678 | 0.008600405 | 0.008315292 | 336.224 | 31917.1 | 1.469068 | High risk | Gd | 40
Gd 342.246 | Ho 342.163 | Pd 342.122 | Cr 342.273 | Ce 342.271 | Ni 342.370 | Dy 342.286 | Dy 342.131 | Dy 342.260 | Eu 342.309 | Dy 342.323 | Th 342.121 | Er 342.290 | Th 342.313 | U 342.305 | U 342.169 | 0.1273703 | 0.1081199 | 0.07708507 | 0.03588121 | 0.02242798 | 0.02057794 | 0.01436493 | 0.009026284 | 0.008861007 | 0.007515684 | 0.007266879 | 0.006635981 | 0.006570225 | 0.004924559 | 0.004414509 | 342.246 | 56269 | 0.1273703 | Caution | Gd | 40
Gd 343.999 | Tb 344.037 | Th 343.971 | Dy 344.093 | Th 343.895 | Nb 344.058 | Fe 344.061 | Tb 343.972 | Dy 343.894 | Yb 343.885 | Sm 344.051 | Nb 343.992 | Eu 344.099 | Fe 344.099 | Th 344.104 | Dy 344.045 | 0.192782 | 0.1846683 | 0.1319639 | 0.1172336 | 0.1072802 | 0.08391591 | 0.07238921 | 0.07210373 | 0.06411688 | 0.06277199 | 0.05562886 | 0.04563736 | 0.03761879 | 0.02894046 | 0.02421432 | 343.999 | 15763.4 | 0.1319639 | Caution | Gd | 40
Gd 358.496 | Y 358.452 | Dy 358.506 | Dy 358.578 | Tb 358.508 | Yb 358.547 | Dy 358.611 | Dy 358.442 | Sm 358.337 | Pr 358.421 | Cr 358.529 | Sm 358.425 | Zr 358.627 | Ce 358.434 | Th 358.577 | Cr 358.549 | 2.012548 | 0.30106 | 0.1819716 | 0.1677247 | 0.1168109 | 0.06708589 | 0.05896121 | 0.04693749 | 0.04038847 | 0.03095743 | 0.0300636 | 0.01684811 | 0.01540709 | 0.01387154 | 0.01350771 | 358.496 | 34906 | 2.012548 | High risk | Gd | 40
Gd 364.620 | Sc 364.531 | Dy 364.540 | La 364.541 | Er 364.594 | Sm 364.539 | Tb 364.775 | Pr 364.555 | Tm 364.773 | Ce 364.795 | Tb 364.706 | Tm 364.723 | Pr 364.630 | Ce 364.696 | Fe 364.784 | Sm 364.590 | 2.680261 | 1.235007 | 0.5660939 | 0.1682737 | 0.1549136 | 0.1096566 | 0.08779108 | 0.07885937 | 0.06796029 | 0.06690554 | 0.04759091 | 0.04492785 | 0.04481564 | 0.04089586 | 0.03425318 | 364.62 | 13368.1 | 1.235007 | High risk | Gd | 40
Gd 376.840 | Sm 376.736 | Sm 376.777 | Nd 376.963 | Pr 376.894 | Ce 376.877 | Th 376.790 | Hf 376.691 | Fe 376.719 | Ce 376.994 | Ce 376.905 | Pr 376.967 | Er 376.879 | Sm 376.692 | Zr 376.792 | U 376.954 | 0.08124833 | 0.07159407 | 0.05596975 | 0.04338808 | 0.0349266 | 0.03178118 | 0.02853299 | 0.01840225 | 0.01819982 | 0.0176268 | 0.01673923 | 0.01554335 | 0.0118903 | 0.01166607 | 0.009694739 | 376.84 | 32110.2 | 0.05596975 | Caution | Gd | 40
Gd 379.638 | Tm 379.576 | Ho 379.675 | Er 379.706 | Tm 379.517 | Zr 379.649 | Nd 379.545 | Sm 379.729 | Ce 379.525 | Nd 379.645 | Ce 379.668 | U 379.653 | Th 379.745 | Fe 379.500 | U 379.684 | U 379.511 | 2.482358 | 1.31831 | 0.116658 | 0.1089957 | 0.077443 | 0.0676532 | 0.04862465 | 0.02727333 | 0.02411702 | 0.01380058 | 0.01298099 | 0.01140109 | 0.01098257 | 0.008569127 | 0.008049469 | 379.638 | 28672.7 | 2.482358 | High risk | Gd | 40
Ho 339.895 | Hf 339.979 | Er 339.927 | Zr 339.934 | Gd 339.999 | Tb 339.910 | Tb 339.835 | Th 339.854 | Sm 339.984 | Sm 339.777 | Rh 339.969 | Dy 339.936 | Ta 339.831 | Nb 339.970 | Re 339.930 | Th 339.784 | 0.6131726 | 0.2436051 | 0.1311505 | 0.06840592 | 0.03137229 | 0.01990504 | 0.01370156 | 0.01273883 | 0.009870377 | 0.006699634 | 0.006538632 | 0.005786197 | 0.00555948 | 0.005306478 | 0.004090752 | 339.895 | 30434.5 | 0.2436051 | High risk | Ho | 36
Ho 341.644 | Ni 341.476 | Tb 341.624 | Dy 341.482 | Ru 341.733 | Ce 341.745 | Dy 341.713 | Co 341.716 | Dy 341.571 | Mo 341.614 | Ce 341.686 | Ti 341.696 | Ce 341.657 | Nd 341.555 | Ta 341.527 | Ta 341.702 | 0.3177615 | 0.03885224 | 0.03884049 | 0.02960492 | 0.02818565 | 0.0256292 | 0.02073961 | 0.01489502 | 0.01225335 | 0.01215932 | 0.009494145 | 0.008653747 | 0.007372581 | 0.007272674 | 0.006961198 | 341.644 | 34031.5 | 0.03884049 | Good | Ho | 36
Ho 345.314 | Co 345.351 | Tb 345.406 | Yb 345.407 | Gd 345.415 | La 345.316 | La 345.218 | Ni 345.288 | Th 345.268 | Ti 345.248 | Re 345.187 | Sm 345.356 | Cr 345.332 | Sm 345.277 | Nb 345.234 | U 345.357 | 0.3893876 | 0.2482026 | 0.2285747 | 0.1366314 | 0.1085915 | 0.09826947 | 0.06483554 | 0.05101425 | 0.05031898 | 0.05021966 | 0.04694961 | 0.03644421 | 0.03425908 | 0.02531994 | 0.02320358 | 345.314 | 13088.5 | 0.2285747 | High risk | Ho | 39
Ho 345.600 | Dy 345.432 | Zr 345.755 | Dy 345.656 | Ti 345.639 | Zr 345.590 | Sm 345.496 | V 345.715 | Zr 345.454 | Gd 345.491 | U 345.771 | Ce 345.677 | Gd 345.705 | Th 345.421 | Co 345.523 | U 345.574 | 0.1104966 | 0.05643042 | 0.0476765 | 0.0232008 | 0.00681571 | 0.00561079 | 0.004699493 | 0.004687322 | 0.004682758 | 0.004197443 | 0.003488487 | 0.00321312 | 0.002797788 | 0.002645652 | 0.002250097 | 345.6 | 65730.5 | 0.1104966 | Caution | Ho | 37
Ho 347.425 | Lu 347.246 | Gd 347.322 | Mn 347.404 | Yb 347.630 | Tb 347.280 | Sr 347.489 | Th 347.303 | Co 347.404 | Rh 347.477 | Dy 347.370 | Ni 347.254 | Gd 347.631 | Dy 347.427 | Sm 347.395 | U 347.256 | 1.090004 | 0.1960129 | 0.134853 | 0.1280387 | 0.1216432 | 0.1169875 | 0.1159726 | 0.06226339 | 0.05119613 | 0.04057189 | 0.04056383 | 0.03097865 | 0.0273379 | 0.01921869 | 0.01911398 | 347.425 | 12415 | 1.090004 | High risk | Ho | 40
Ho 348.484 | Zr 348.353 | Er 348.585 | Yb 348.576 | Ce 348.505 | Nb 348.405 | Tb 348.369 | V 348.592 | Dy 348.468 | Zr 348.528 | Er 349.455 | Th 348.521 | Dy 348.592 | Ni 348.377 | Ce 348.469 | Nd 348.488 | 0.1730602 | 0.1712539 | 0.1392055 | 0.06973681 | 0.03178023 | 0.02562269 | 0.0228097 | 0.02275796 | 0.02176071 | 0.02108804 | 0.0181104 | 0.01663335 | 0.01567843 | 0.0125785 | 0.008617729 | 348.484 | 21258.5 | 0.1712539 | Caution | Ho | 39
Ho 349.476 | Zr 349.619 | V 349.608 | Dy 349.449 | Ni 349.295 | Hf 349.575 | Tb 349.421 | Tb 349.536 | Ar 349.327 | Mn 349.583 | Th 349.352 | Co 349.568 | Sm 349.360 | V 349.316 | Ce 349.594 | U 349.333 | 6.62638 | 2.274122 | 0.960969 | 0.3461397 | 0.2112158 | 0.1087238 | 0.08919613 | 0.08507688 | 0.08446511 | 0.07773563 | 0.06737632 | 0.03948774 | 0.03646152 | 0.02889188 | 0.0223908 | 349.476 | 12259.5 | 0.960969 | High risk | Ho | 41
Ho 351.559 | Th 351.453 | Ni 351.505 | Pd 351.694 | Er 351.489 | Dy 351.726 | Nb 351.543 | Ru 351.449 | Tb 351.616 | Gd 351.677 | Th 351.635 | Th 351.682 | Ce 351.564 | Zr 351.463 | Th 351.496 | U 351.523 | 0.3559698 | 0.3098851 | 0.2305741 | 0.1235626 | 0.1025969 | 0.07907193 | 0.07646837 | 0.03072904 | 0.02254201 | 0.02075317 | 0.02015542 | 0.01475791 | 0.01465607 | 0.01218092 | 0.009369258 | 351.559 | 22584.5 | 0.1235626 | Caution | Ho | 39
Ho 379.675 | Mo 379.825 | Sm 379.774 | Zr 379.649 | Nd 379.545 | Sm 379.729 | Nb 379.812 | Nd 379.645 | Gd 379.840 | Hf 379.792 | Th 379.568 | Ce 379.668 | U 379.653 | Th 379.745 | U 379.684 | Gd 379.636 | 0.4272755 | 0.1902274 | 0.05874416 | 0.05115941 | 0.03688409 | 0.02035477 | 0.01829389 | 0.01718541 | 0.01283615 | 0.01103189 | 0.01046839 | 0.009846691 | 0.008648263 | 0.006500086 | 0.005343986 | 379.675 | 37799.5 | 0.05115941 | Caution | Ho | 36
Ho 381.074 | Nd 381.048 | Sm 381.206 | Sm 381.043 | U 381.093 | Pr 381.185 | Sm 380.974 | Nd 381.107 | Ce 381.220 | Nd 381.177 | Th 380.984 | Dy 380.982 | U 380.923 | Ce 381.160 | Ce 381.090 | Ce 381.010 | 0.0674546 | 0.03585584 | 0.03565258 | 0.02932154 | 0.02847464 | 0.02591889 | 0.02488379 | 0.02167686 | 0.01912111 | 0.0150447 | 0.01074245 | 0.009839089 | 0.009530441 | 0.009447633 | 0.006455255 | 381.074 | 26567.5 | 0.0674546 | Caution | Ho | 38
Ho 389.094 | Ba 389.178 | Nd 389.094 | Nd 389.058 | Nd 388.993 | Ce 388.998 | Sm 389.008 | Nd 389.206 | Pr 388.933 | U 389.036 | Ce 389.098 | Sm 389.119 | Zr 389.032 | Ce 389.074 | Zr 389.139 | Pr 389.171 | 0.3263008 | 0.1273794 | 0.1233135 | 0.1083259 | 0.08865917 | 0.04963919 | 0.04794873 | 0.03397899 | 0.03154275 | 0.01963083 | 0.01893615 | 0.01833399 | 0.017515 | 0.01232486 | 0.01208593 | 389.094 | 72406.5 | 0.1273794 | Caution | Ho | 37
Ho 404.547 | Ar 404.442 | Ar 404.597 | Pr 404.481 | Zr 404.564 | Ce 404.634 | Sm 404.505 | Pr 404.708 | Sm 404.616 | Dy 404.597 | Fe 404.581 | Ce 404.535 | Nd 404.360 | Pr 404.663 | Gd 404.501 | Er 404.301 | 2.527532 | 0.2255527 | 0.2064422 | 0.1401857 | 0.1308951 | 0.09328561 | 0.06463856 | 0.05915819 | 0.05708534 | 0.05700332 | 0.05091153 | 0.04874175 | 0.04345524 | 0.03153264 | 0.02605227 | 404.547 | 13411.5 | 0.1308951 | Caution | Ho | 40
La 333.749 | Ho 333.723 | Er 333.725 | Th 333.787 | Zr 333.841 | Tb 333.803 | Tb 333.670 | U 333.778 | Eu 333.875 | Cr 333.632 | Th 333.840 | Ti 333.786 | V 333.783 | Zr 333.796 | U 333.845 | Mg 333.667 | 0.04600032 | 0.04080529 | 0.03735728 | 0.03624784 | 0.0225962 | 0.01987439 | 0.01140859 | 0.01040698 | 0.01035324 | 0.007943313 | 0.007413912 | 0.004507962 | 0.003404277 | 0.002969248 | 0.002864518 | 333.749 | 86890.7 | 0.04600032 | Good | La | 38
La 375.908 | Ti 375.930 | Gd 375.932 | Nd 375.895 | Sm 375.897 | Ti 375.769 | Gd 375.901 | Tb 375.790 | Sm 376.005 | Nd 375.782 | Sm 375.846 | Fe 375.823 | Nd 375.979 | Pr 375.960 | Tb 375.935 | Pr 376.008 | 1.362182 | 0.07668032 | 0.07585056 | 0.06773225 | 0.05596162 | 0.05222656 | 0.043575 | 0.03769543 | 0.03249852 | 0.03125962 | 0.03111252 | 0.03080682 | 0.02102669 | 0.01709856 | 0.01569877 | 375.908 | 43506.6 | 0.07668032 | Caution | La | 39
La 379.082 | Er 379.183 | Gd 379.117 | Dy 379.187 | Ru 379.052 | Tb 379.220 | Sm 379.202 | Nb 379.120 | Gd 379.065 | Ce 379.168 | Gd 379.172 | Nb 379.013 | Zr 379.140 | Th 378.995 | Ce 379.088 | Eu 379.151 | 0.4753454 | 0.0516929 | 0.02170548 | 0.01980123 | 0.01368066 | 0.01351626 | 0.01266056 | 0.009796287 | 0.005625277 | 0.005226934 | 0.005023548 | 0.003663069 | 0.003547149 | 0.003375377 | 0.003162506 | 379.082 | 94893.1 | 0.4753454 | High risk | La | 38
La 379.477 | Sm 379.398 | Nd 379.545 | Gd 379.594 | Pr 379.493 | Th 379.415 | Ce 379.525 | V 379.495 | Ce 379.469 | Th 379.568 | Fe 379.500 | U 379.357 | U 379.511 | U 379.397 | Ce 379.421 | Th 379.539 | 0.05926228 | 0.0176394 | 0.0094573 | 0.0092548 | 0.007443245 | 0.00713311 | 0.006101454 | 0.006077738 | 0.003803717 | 0.002872399 | 0.002835001 | 0.002105271 | 0.002044156 | 0.001625473 | 0.001519663 | 379.477 | 109629.6 | 0.0176394 | Good | La | 38
La 387.164 | Dy 387.211 | Sm 387.178 | Th 387.272 | Pr 387.072 | Co 387.302 | Hf 387.255 | U 387.103 | Sm 387.321 | Dy 387.163 | Ce 387.087 | Ce 387.180 | Pr 387.270 | Fe 387.250 | U 387.002 | Th 386.997 | 0.4677288 | 0.07666483 | 0.04378651 | 0.0322621 | 0.0235999 | 0.01963814 | 0.01615189 | 0.01518784 | 0.01431627 | 0.009406088 | 0.005390913 | 0.004335659 | 0.003922677 | 0.003697296 | 0.00357744 | 387.164 | 76758.8 | 0.4677288 | High risk | La | 37
La 394.910 | Y 395.035 | Ar 394.898 | Ar 394.750 | Nd 395.114 | Pr 394.943 | Pr 394.763 | Sm 394.811 | Tb 394.688 | Dy 395.039 | Ti 394.867 | Th 394.896 | Nd 394.834 | Dy 394.693 | Ce 395.043 | Ce 394.797 | 0.4295667 | 0.3946245 | 0.1196917 | 0.08696844 | 0.0334396 | 0.02727413 | 0.02716804 | 0.01786941 | 0.013024 | 0.009792566 | 0.007427254 | 0.006917668 | 0.006693311 | 0.005840234 | 0.005800232 | 394.91 | 114995.4 | 0.4295667 | High risk | La | 40
La 398.852 | Tb 398.799 | Nd 399.010 | Pr 398.968 | Sm 399.001 | Ti 398.976 | Gd 399.000 | Ce 398.944 | Sm 398.742 | Th 398.802 | Sm 398.690 | Gd 398.924 | Ce 399.010 | Nd 398.722 | Sc 398.906 | Nd 398.880 | 0.2676261 | 0.11984 | 0.06600397 | 0.04104274 | 0.03768222 | 0.02746996 | 0.02266021 | 0.02220747 | 0.01527405 | 0.01357279 | 0.01103256 | 0.009534322 | 0.00680623 | 0.00642467 | 0.005803906 | 398.852 | 85700.9 | 0.11984 | Caution | La | 41
La 399.575 | Nd 399.467 | Dy 399.669 | Gd 399.631 | Th 399.455 | Gd 399.416 | Th 399.606 | Pr 399.583 | Co 399.530 | Sc 399.660 | Nd 399.524 | Pr 399.479 | Ce 399.458 | Ru 399.598 | Ce 399.647 | Er 399.526 | 0.1595621 | 0.09751456 | 0.05642491 | 0.04569432 | 0.03795047 | 0.02714612 | 0.02616748 | 0.02352336 | 0.02142347 | 0.01468611 | 0.01296653 | 0.007543867 | 0.007327484 | 0.006737351 | 0.005155467 | 399.575 | 61003.2 | 0.1595621 | Caution | La | 37
La 407.734 | Sr 407.771 | Dy 407.797 | Ce 407.570 | Ca 407.865 | Gd 407.000 | Sm 407.583 | Y 407.736 | Nd 407.511 | Zr 407.704 | Ce 407.832 | Nd 407.761 | Ce 407.624 | Sm 407.662 | Gd 407.370 | Tb 407.522 | 59.24755 | 0.441097 | 0.1770299 | 0.1037845 | 0.1012809 | 0.08888395 | 0.07756502 | 0.07530644 | 0.07238177 | 0.06045493 | 0.02992045 | 0.02878121 | 0.02616126 | 0.007803205 | 0.007225927 | 407.734 | 65306.5 | 0.441097 | High risk | La | 40
La 408.671 | Th 408.504 | Th 408.652 | Ce 408.524 | Gd 408.556 | Ce 408.736 | Gd 408.769 | Pr 408.721 | Nd 408.581 | Eu 408.825 | Ce 408.757 | Dy 408.720 | Er 408.763 | Ce 408.643 | Nd 408.680 | Eu 408.539 | 0.05171249 | 0.04755425 | 0.03671934 | 0.03001824 | 0.01976689 | 0.01893901 | 0.01649763 | 0.01313815 | 0.009852906 | 0.0088211 | 0.008718671 | 0.006599615 | 0.006238765 | 0.004885576 | 0.004826374 | 408.671 | 106415.3 | 0.03671934 | Good | La | 39
La 412.322 | Ce 412.387 | Lu 412.472 | Y 412.451 | Y 412.491 | Ce 412.479 | Sm 412.395 | Ce 412.349 | Sm 412.134 | Nd 412.388 | Lu 412.249 | Dy 412.463 | Nb 412.380 | Co 412.131 | Nd 412.193 | V 412.351 | 0.08332335 | 0.06095563 | 0.04818765 | 0.04818765 | 0.03832491 | 0.03583824 | 0.03307006 | 0.02809918 | 0.02748183 | 0.01611647 | 0.01595349 | 0.01566333 | 0.01239633 | 0.01109496 | 0.01001214 | 412.322 | 80991.7 | 0.08332335 | Caution | La | 38
La 492.178 | Th 491.982 | Nd 492.068 | Sm 492.039 | Th 492.161 | Sm 492.381 | Dy 492.222 | V 491.789 | Nd 492.452 | Th 492.053 | Cr 492.228 | Dy 492.317 | Fe 492.050 | Th 492.442 | Sm 491.900 | Ti 492.177 | 0.1430431 | 0.1140807 | 0.0232637 | 0.02226959 | 0.01395059 | 0.009091397 | 0.00850256 | 0.007155762 | 0.00683711 | 0.006825766 | 0.006260648 | 0.004082672 | 0.003353587 | 0.003254588 | 0.002895717 | 492.178 | 96970.8 | 0.1140807 | Caution | La | 41
Lu 219.556 | Cu 219.227 | Ta 219.606 | Ge 219.871 | Ta 219.389 | Ta 219.322 | W 219.453 | Ir 219.750 | W 219.868 | W 219.344 | Co 219.361 | Mo 219.814 | Ir 219.644 | Ni 219.735 | Mo 219.726 | Ca 219.779 | 0.4261719 | 0.2421057 | 0.2274439 | 0.08042518 | 0.06156788 | 0.05921072 | 0.03783319 | 0.03252587 | 0.02899754 | 0.02883446 | 0.02492069 | 0.01811605 | 0.01744893 | 0.01635188 | 0.01534379 | 219.556 | 6745.4 | 0 | Excellent | Lu | 39
Lu 261.541 | Pb 261.417 | Mo 261.679 | Co 261.436 | Er 261.455 | W 261.545 | Er 261.698 | Re 261.672 | V 261.625 | Yb 261.525 | U 261.607 | Ta 261.546 | Hf 261.429 | Tm 261.700 | Th 261.534 | Nb 261.431 | 0.00453936 | 0.002134397 | 0.001937576 | 0.0008392181 | 0.0008267544 | 0.0008132522 | 0.0006143533 | 0.0006112374 | 0.0004429784 | 0.0004341499 | 0.000421167 | 0.0003827375 | 0.0003296112 | 0.0002788738 | 0.0002783545 | 261.541 | 192560.2 | 0.0008392181 | Excellent | Lu | 38
Lu 289.484 | Mo 289.445 | Th 289.514 | U 289.451 | U 289.414 | Tb 289.445 | Pt 289.386 | U 289.554 | Nb 289.442 | W 289.601 | Th 289.450 | Cr 289.425 | Cr 289.500 | Ce 289.409 | Cr 289.484 | Mn 289.491 | 0.1460732 | 0.03429284 | 0.01509663 | 0.01338523 | 0.01143008 | 0.01111892 | 0.007286418 | 0.005129016 | 0.005027888 | 0.004356293 | 0.004226641 | 0.002943091 | 0.002867893 | 0.00231817 | 0.001825494 | 289.484 | 38564.9 | 0.002867893 | Excellent | Lu | 35
Lu 290.030 | Nb 289.923 | Th 289.972 | Tb 289.886 | Tb 289.971 | Cr 290.100 | Zr 290.180 | Th 289.937 | Mn 290.016 | Tb 290.154 | Dy 290.082 | Cr 289.948 | Ta 290.077 | Mo 290.078 | Cr 289.914 | V 289.880 | 0.2067114 | 0.1204025 | 0.02398384 | 0.02279987 | 0.01986169 | 0.01735844 | 0.01629529 | 0.01513065 | 0.01129362 | 0.01077654 | 0.009853526 | 0.00974721 | 0.00848592 | 0.007674056 | 0.00716664 | 290.03 | 20693.1 | 0.01077654 | Good | Lu | 38
Lu 291.139 | V 291.001 | Er 291.036 | V 291.037 | V 291.105 | Nb 291.058 | Nb 291.174 | Mo 291.191 | Th 291.059 | Hf 290.992 | Zr 291.024 | Gd 291.052 | Th 291.201 | Th 291.276 | Rh 291.014 | Yb 291.153 | 0.2421788 | 0.2273192 | 0.1843484 | 0.1708101 | 0.1623747 | 0.1257469 | 0.1106974 | 0.02654195 | 0.02384901 | 0.01213568 | 0.01195744 | 0.009400113 | 0.008830527 | 0.008617416 | 0.008594168 | 291.139 | 25808.2 | 0.2273192 | High risk | Lu | 39
Lu 307.760 | Ti 307.866 | Th 307.883 | Nb 307.686 | Gd 307.693 | Tb 307.886 | Os 307.844 | Os 307.703 | Er 307.389 | Os 307.807 | Dy 307.868 | Eu 307.735 | Th 307.734 | Er 307.925 | Th 307.793 | Mo 307.766 | 0.9685642 | 0.08465237 | 0.07673117 | 0.0756278 | 0.06281167 | 0.05547485 | 0.02407111 | 0.02332393 | 0.02092656 | 0.01689012 | 0.01674681 | 0.01371914 | 0.01104071 | 0.007633184 | 0.006980621 | 307.76 | 71870.4 | 0.0756278 | Caution | Lu | 41
Lu 339.707 | Er 339.827 | Dy 339.616 | Rh 339.682 | Er 339.607 | Zr 339.632 | Sm 339.619 | Er 339.684 | Eu 339.658 | Tb 339.835 | Th 339.854 | Zr 339.666 | Th 339.646 | Sm 339.777 | Ta 339.831 | U 339.551 | 0.260691 | 0.1200219 | 0.1115584 | 0.06786616 | 0.04912833 | 0.04618528 | 0.04520426 | 0.04293631 | 0.02130113 | 0.01466255 | 0.01279545 | 0.01069276 | 0.01056266 | 0.006192027 | 0.006005668 | 339.707 | 28439.8 | 0.260691 | High risk | Lu | 37
Lu 350.738 | Zr 350.568 | Dy 350.681 | Ar 350.648 | Co 350.631 | Tb 350.744 | Ho 350.695 | Rh 350.731 | Zr 350.605 | V 350.902 | Ce 350.794 | Tb 350.783 | Yb 350.793 | Ce 350.870 | Zr 350.764 | U 350.884 | 0.3982615 | 0.1017184 | 0.07709497 | 0.06097207 | 0.05589721 | 0.05243575 | 0.02997095 | 0.02842682 | 0.02545251 | 0.01960894 | 0.01112402 | 0.01111732 | 0.009968715 | 0.009349721 | 0.005810056 | 350.738 | 44750 | 0.1017184 | Caution | Lu | 37
Lu 547.668 | V 547.339 | Ce 547.228 | Nd 547.473 | La 548.071 | Nd 547.308 | Sm 547.833 | U 547.571 | Sc 547.368 | Nd 547.784 | U 548.026 | Ni 547.690 | Tb 547.850 | Sc 547.619 | Zr 547.782 | Dy 547.191 | 0.03503035 | 0.03405912 | 0.009590678 | 0.007990503 | 0.007498286 | 0.006078213 | 0.005191847 | 0.004931594 | 0.004520471 | 0.004025426 | 0.003535095 | 0.003106056 | 0.002830716 | 0.001819881 | 0.001386127 | 547.668 | 106050.9 | 0.03405912 | Good | Lu | 36
Nd 378.425 | Dy 378.618 | Th 378.560 | Ru 378.605 | Ce 378.358 | La 378.479 | Th 378.330 | Dy 378.541 | Sm 378.336 | Pr 378.546 | Dy 378.359 | Dy 378.394 | Tb 378.353 | Er 378.307 | Th 378.591 | U 378.384 | 0.9395579 | 0.2270234 | 0.08869773 | 0.08615646 | 0.0812476 | 0.06955592 | 0.06616451 | 0.06196866 | 0.06130135 | 0.05269028 | 0.05239775 | 0.04650164 | 0.04577033 | 0.04097117 | 0.04000219 | 378.425 | 10939.4 | 0.9395579 | High risk | Nd | 36
Nd 380.533 | Gd 380.552 | Pr 380.484 | Dy 380.627 | Sm 380.563 | Mn 380.671 | Gd 380.509 | Dy 380.414 | Hf 380.606 | Th 380.582 | Nb 380.473 | Sm 380.676 | Nb 380.387 | V 380.550 | V 380.348 | Rh 380.592 | 0.2752584 | 0.2038645 | 0.1982111 | 0.1420207 | 0.1122395 | 0.1028105 | 0.1013265 | 0.08760701 | 0.07094977 | 0.06999071 | 0.05754321 | 0.05072888 | 0.0500323 | 0.02747941 | 0.02565216 | 380.533 | 9905.6 | 0.2752584 | High risk | Nd | 37
Nd 386.341 | Mo 386.410 | Ca 386.409 | Th 386.341 | Er 386.480 | La 386.449 | Sm 386.205 | Zr 386.387 | V 386.486 | Nb 386.292 | Ce 386.246 | Th 386.265 | V 386.386 | Th 386.240 | Sr 386.317 | Hf 386.475 | 0.8009849 | 0.2091714 | 0.1853147 | 0.1550146 | 0.1423207 | 0.08316105 | 0.07700097 | 0.07320969 | 0.04914199 | 0.03783445 | 0.03275932 | 0.03049299 | 0.02855214 | 0.027425 | 0.02511045 | 386.341 | 16590.7 | 0.1550146 | Caution | Nd | 37
Nd 395.114 | La 394.910 | Y 395.035 | Ce 395.253 | Pr 394.943 | Dy 395.039 | V 395.197 | Th 395.152 | Y 395.159 | Gd 395.200 | Ce 395.043 | Th 395.039 | Ce 394.940 | Nb 395.227 | Ce 395.162 | Gd 394.924 | 11.49851 | 4.939375 | 0.7907788 | 0.3845054 | 0.1497565 | 0.1462168 | 0.1203392 | 0.1123199 | 0.11063 | 0.06715396 | 0.06589407 | 0.05036547 | 0.04305612 | 0.03572678 | 0.03510684 | 395.114 | 10000.9 | 4.939375 | High risk | Nd | 39
Nd 396.310 | Sm 396.302 | Pr 396.426 | Pr 396.245 | Ce 396.450 | Gd 396.365 | Ce 396.418 | Ce 396.208 | Cr 396.369 | Sm 396.181 | Er 396.336 | Ce 396.337 | Sm 396.213 | Dy 396.381 | Ti 396.427 | Ti 396.285 | 0.4088313 | 0.3549386 | 0.2914574 | 0.1444608 | 0.1126534 | 0.08558764 | 0.07277478 | 0.07210745 | 0.06211145 | 0.04299051 | 0.03560766 | 0.03260816 | 0.02975618 | 0.02735377 | 0.02611041 | 396.31 | 14235.7 | 0.1444608 | Caution | Nd | 40
Nd 399.467 | La 399.575 | Ce 399.382 | Sm 399.331 | Th 399.455 | Gd 399.416 | Th 399.606 | Pr 399.583 | Co 399.530 | Pr 399.479 | Ho 399.373 | Ce 399.458 | Ru 399.598 | Er 399.526 | Pr 399.316 | U 399.498 | 6.267152 | 0.514239 | 0.3773552 | 0.2863733 | 0.2381495 | 0.1701288 | 0.1639956 | 0.1474244 | 0.08126323 | 0.06532906 | 0.04727856 | 0.04592246 | 0.03231009 | 0.03227927 | 0.03167314 | 399.467 | 9733.8 | 0.514239 | High risk | Nd | 38
Nd 401.224 | Ce 401.239 | Pr 401.060 | Tb 401.272 | Gd 401.379 | Eu 401.168 | Dy 401.128 | Pr 401.337 | Ti 401.238 | Eu 401.277 | Er 401.253 | Ce 401.014 | Dy 401.006 | Ce 401.156 | Th 401.174 | Sm 401.172 | 0.2868633 | 0.1120371 | 0.08906065 | 0.0504338 | 0.04480452 | 0.03528022 | 0.03213045 | 0.0256903 | 0.02096565 | 0.01748309 | 0.01679408 | 0.01424427 | 0.01057422 | 0.009618044 | 0.006735443 | 401.224 | 21334.9 | 0.2868633 | High risk | Nd | 39
Nd 406.108 | Pr 406.281 | Gd 406.259 | Ce 406.222 | Er 405.976 | Pr 406.222 | U 406.254 | Tb 406.087 | Ce 406.047 | Gd 405.936 | Pr 406.132 | Sm 406.105 | Tb 406.158 | Dy 406.057 | Ho 406.031 | Nb 406.198 | 0.6735418 | 0.1581279 | 0.11305 | 0.08092361 | 0.07041246 | 0.05998461 | 0.05454038 | 0.03736481 | 0.03104832 | 0.01892987 | 0.01758229 | 0.01549966 | 0.01501943 | 0.01489692 | 0.01399527 | 406.108 | 20406.9 | 0.1581279 | Caution | Nd | 41
Nd 410.945 | Th 410.842 | Gd 410.839 | Sm 410.939 | Ce 411.038 | Sm 411.018 | Gd 411.060 | V 410.978 | Ce 410.779 | Th 411.051 | Ho 410.862 | Pr 410.827 | Zr 410.755 | Zr 411.006 | Ce 410.954 | Sm 410.831 | 0.2317278 | 0.2159368 | 0.09789408 | 0.0953302 | 0.06113001 | 0.05928637 | 0.05149507 | 0.03361131 | 0.02987874 | 0.02813475 | 0.02307041 | 0.01943296 | 0.01696873 | 0.01522022 | 0.01435955 | 410.945 | 22075.9 | 0.2159368 | High risk | Nd | 39
Nd 430.357 | Sr 430.544 | Sc 430.571 | Pr 430.575 | Ti 430.591 | Ce 430.514 | Ca 430.253 | Sm 430.495 | Pr 430.361 | Gd 430.459 | Ti 430.191 | Er 430.160 | Eu 430.525 | Pr 430.215 | Dy 430.271 | Zr 430.184 | 0.7185084 | 0.3160218 | 0.3154761 | 0.1269406 | 0.1160032 | 0.1035419 | 0.08392649 | 0.07868815 | 0.06229411 | 0.0588989 | 0.0560453 | 0.04347896 | 0.02873807 | 0.01915871 | 0.01902129 | 430.357 | 24740.7 | 0.1160032 | Caution | Nd | 40
Ni 216.555 | Sr 216.596 | Cu 216.510 | W 216.632 | Fe 216.677 | W 216.388 | Ta 216.501 | Pt 216.521 | Mo 216.580 | Se 216.416 | Os 216.485 | As 216.552 | W 216.526 | Re 216.542 | Mn 216.560 | Ru 216.623 | 1.758268 | 0.3014646 | 0.210189 | 0.0692126 | 0.0427874 | 0.0427874 | 0.01754331 | 0.008094488 | 0.006929134 | 0.004472441 | 0.003984252 | 0.003637795 | 0.003511811 | 0.003464567 | 0.003370079 | 216.555 | 6350 | 0 | Excellent | Ni | 40
Ni 217.467 | Sb 217.582 | Be 217.510 | Pt 217.468 | Nb 217.676 | Hf 217.535 | W 217.355 | Nb 217.584 | Re 217.620 | Mo 217.292 | Co 217.459 | Ir 217.525 | Al 217.407 | Ta 217.207 | W 217.755 | Hf 217.342 | 0.5009136 | 0.4341184 | 0.3387473 | 0.1701096 | 0.1332352 | 0.08643793 | 0.07316516 | 0.06814029 | 0.06392752 | 0.03943762 | 0.03743275 | 0.03603695 | 0.03469191 | 0.03146127 | 0.02619023 | 217.467 | 3940.4 | 0 | Excellent | Ni | 39
Ni 221.648 | Cu 221.811 | Si 221.667 | Cu 221.458 | Ta 221.560 | W 221.602 | Cu 221.566 | Co 221.479 | Si 221.806 | Ta 221.782 | Ta 221.941 | Ta 221.434 | Ru 221.856 | W 221.480 | W 221.534 | W 221.641 | 0.1681316 | 0.1451492 | 0.1169666 | 0.05901602 | 0.05178646 | 0.02433951 | 0.01951981 | 0.01562599 | 0.01546111 | 0.01244245 | 0.01177023 | 0.01070482 | 0.006024631 | 0.00546656 | 0.005225575 | 221.648 | 7884.3 | 0.001014675 | Excellent | Ni | 40
Ni 222.486 | Yb 222.447 | W 222.590 | Cu 222.571 | Ti 222.714 | W 222.656 | Re 222.642 | Mn 222.183 | W 222.677 | Ir 222.107 | Nb 222.467 | Cr 222.627 | Pt 222.261 | Ta 222.729 | Ti 222.319 | Os 222.683 | 3.079807 | 0.4834232 | 0.3061888 | 0.2245385 | 0.0691263 | 0.06066849 | 0.05587031 | 0.04087939 | 0.03372279 | 0.03125593 | 0.01574995 | 0.01466562 | 0.01387134 | 0.01274093 | 0.01192767 | 222.486 | 3688.9 | 3.079807 | High risk | Ni | 40
Ni 227.021 | Sc 227.311 | Ta 227.260 | Ta 227.185 | Al 226.910 | W 227.022 | Mo 226.971 | Ti 226.908 | Nb 227.272 | Nb 226.852 | Sn 226.893 | Nb 227.018 | Ta 226.956 | Ta 226.921 | Fe 226.759 | Ta 227.090 | 0.5380939 | 0.3537199 | 0.2027613 | 0.1969073 | 0.1577436 | 0.1239921 | 0.1079132 | 0.06220118 | 0.06097041 | 0.05416963 | 0.05216568 | 0.03957396 | 0.03769625 | 0.02545168 | 0.02340039 | 227.021 | 6337.5 | 0 | Excellent | Ni | 40
Ni 230.299 | Ba 230.424 | Ta 230.293 | Nb 230.209 | W 230.382 | Ta 230.349 | Ta 230.224 | Co 230.140 | Mn 230.501 | Nb 230.270 | Ta 230.147 | Ir 230.422 | Ru 230.483 | W 230.327 | W 230.164 | Mo 230.428 | 4.773022 | 0.280744 | 0.2777516 | 0.2047031 | 0.1713252 | 0.10557 | 0.08577806 | 0.07090281 | 0.03260817 | 0.03127075 | 0.03068382 | 0.02726809 | 0.02116789 | 0.0206868 | 0.01387459 | 230.299 | 10393.1 | 0 | Excellent | Ni | 40
Ni 231.604 | Co 231.497 | Ta 231.545 | Zr 231.725 | Co 231.707 | Ir 231.490 | Sn 231.722 | La 231.781 | Ta 231.604 | Ru 231.780 | Co 231.843 | Pt 231.830 | Os 231.545 | Pt 231.550 | Ag 231.703 | Hf 231.849 | 0.415842 | 0.06295365 | 0.02998637 | 0.02037876 | 0.01262176 | 0.01150253 | 0.008178101 | 0.007690518 | 0.007457807 | 0.005596126 | 0.005141787 | 0.004875832 | 0.003878503 | 0.003346594 | 0.003224698 | 231.604 | 9024.1 | 0 | Excellent | Ni | 39
Pr 390.843 | Eu 390.711 | Er 390.631 | Sc 390.749 | Ce 390.729 | Ce 390.840 | Nd 390.784 | Tb 390.955 | Ce 390.931 | Ce 390.975 | Ce 390.692 | Er 390.344 | Sm 391.009 | Sm 390.680 | U 390.645 | Ce 390.644 | 6.50722 | 2.368241 | 0.4116076 | 0.1739097 | 0.1636072 | 0.1474275 | 0.03865912 | 0.03543166 | 0.02537577 | 0.02453015 | 0.01863192 | 0.01728597 | 0.01367093 | 0.01290282 | 0.01234611 | 390.843 | 14190.7 | 2.368241 | High risk | Pr | 40
Pr 400.869 | Er 400.796 | Nd 400.743 | Gd 400.891 | Sm 400.748 | W 400.875 | Er 400.916 | Ce 400.759 | Nd 400.875 | Gd 400.922 | Sm 400.833 | Nd 401.045 | Ce 401.014 | Dy 401.006 | Ti 400.893 | Ce 400.867 | 0.2345286 | 0.2215722 | 0.1408567 | 0.137542 | 0.1197939 | 0.1195846 | 0.1102569 | 0.0818204 | 0.0713995 | 0.06703807 | 0.05470976 | 0.041672 | 0.03534502 | 0.03140229 | 0.02399367 | 400.869 | 8598.1 | 0.2345286 | High risk | Pr | 39
Pr 406.281 | Nd 406.108 | Gd 406.336 | Sm 406.455 | Sm 406.354 | Gd 406.259 | Ce 406.222 | Tb 406.389 | Ce 406.294 | U 406.254 | Fe 406.359 | Ce 406.392 | Zr 406.415 | Ru 406.446 | Tb 406.158 | Nb 406.198 | 1.484689 | 0.7729485 | 0.4902473 | 0.3470378 | 0.2347707 | 0.1678441 | 0.1064031 | 0.089706 | 0.08905849 | 0.05989858 | 0.03444914 | 0.03370705 | 0.03048403 | 0.02301217 | 0.02077862 | 406.281 | 13744.9 | 1.484689 | High risk | Pr | 40
Pr 410.072 | Dy 410.331 | La 409.954 | Gd 409.889 | In 410.176 | Ho 410.380 | Nb 410.091 | Er 410.056 | V 409.978 | Nd 410.024 | Nd 409.893 | Th 410.082 | Ce 409.899 | Th 409.893 | Nd 410.255 | Y 410.237 | 0.4562165 | 0.2599597 | 0.156795 | 0.1471277 | 0.1161918 | 0.09195795 | 0.06976843 | 0.06054917 | 0.04376749 | 0.03315805 | 0.03290561 | 0.03063724 | 0.02992615 | 0.02855375 | 0.02207218 | 410.072 | 28125.9 | 0.4562165 | High risk | Pr | 38
Pr 411.846 | Sm 411.855 | Th 411.671 | Ce 411.814 | Ce 411.978 | Nd 411.677 | Ce 411.701 | Ce 411.901 | Ce 411.729 | U 411.610 | Ce 411.759 | Sm 411.644 | Sm 411.956 | V 411.647 | Nb 411.929 | Dy 411.931 | 0.6728686 | 0.4866105 | 0.383575 | 0.32697 | 0.1544952 | 0.1519516 | 0.1150757 | 0.08590169 | 0.08324188 | 0.07843226 | 0.06530104 | 0.05776059 | 0.05513951 | 0.04746995 | 0.0420212 | 411.846 | 15489.8 | 0.383575 | High risk | Pr | 40
Pr 417.939 | Y 417.753 | Ar 418.188 | Nd 417.732 | Hf 417.750 | Th 417.806 | Sm 418.110 | Nd 417.958 | Tb 418.081 | Ce 418.108 | Sm 417.800 | Nd 417.844 | Zr 417.981 | Th 417.971 | Th 417.996 | Th 418.216 | 4.159432 | 3.175062 | 0.5136143 | 0.2895957 | 0.15755 | 0.1277447 | 0.1253319 | 0.09337608 | 0.09228116 | 0.08367918 | 0.07601476 | 0.07396262 | 0.06122355 | 0.06043679 | 0.02795644 | 417.939 | 15252.3 | 4.159432 | High risk | Pr | 40
Pr 418.948 | Ar 419.103 | Sm 418.813 | Ce 418.732 | Dy 418.682 | Gd 419.108 | Ce 419.062 | Nd 418.823 | Zr 419.151 | U 418.927 | Ce 418.964 | Mo 418.832 | Gd 419.910 | Dy 419.164 | Nb 419.088 | U 418.806 | 3.97975 | 0.3927026 | 0.1813455 | 0.1133046 | 0.07777024 | 0.04250234 | 0.04079062 | 0.03722185 | 0.03558279 | 0.02923651 | 0.02756516 | 0.02443239 | 0.02326971 | 0.02323741 | 0.02276911 | 418.948 | 12385.2 | 0.1813455 | Caution | Pr | 36
Pr 420.672 | Eu 420.504 | Th 420.889 | Sm 420.612 | Nd 420.558 | Sm 420.662 | Dy 420.654 | Ar 420.977 | Nd 420.525 | Hf 420.657 | V 420.509 | Ce 420.999 | Ce 420.589 | Ce 420.843 | Ru 420.601 | Nb 420.530 | 185.7619 | 0.533704 | 0.3611448 | 0.2261062 | 0.2237871 | 0.1209473 | 0.09852406 | 0.07587812 | 0.06800694 | 0.03964 | 0.03415705 | 0.03294374 | 0.02921165 | 0.02183963 | 0.02175516 | 420.672 | 13022.2 | 0.2261062 | High risk | Pr | 39
Pr 422.293 | Ce 422.260 | Sm 422.066 | Sm 422.371 | Gd 422.000 | Nd 422.113 | Ce 422.388 | Nd 422.484 | Dy 422.111 | Nd 422.320 | Ce 422.117 | Zr 422.430 | Ce 422.456 | Ce 422.077 | Gd 422.000 | Zr 422.238 | 4.910138 | 0.3387649 | 0.06720813 | 0.06376786 | 0.04216873 | 0.04101208 | 0.04080024 | 0.03659735 | 0.03233938 | 0.02045944 | 0.01946803 | 0.01802329 | 0.01323148 | 0.0128883 | 0.01208331 | 422.293 | 23602.8 | 4.910138 | High risk | Pr | 37
Pr 422.532 | Ca 422.673 | Sm 422.532 | Tb 422.649 | Gd 422.503 | Ce 422.388 | Gd 422.000 | Dy 422.516 | Zr 422.430 | Ce 422.456 | U 422.537 | Ge 422.656 | Ce 422.573 | Eu 422.388 | Sm 422.616 | U 422.660 | 4.642756 | 0.3537747 | 0.101773 | 0.054284 | 0.03491257 | 0.03253217 | 0.02056884 | 0.01657265 | 0.01534278 | 0.009323244 | 0.009074384 | 0.009059957 | 0.005922154 | 0.004692279 | 0.001900716 | 422.532 | 27726.4 | 0.054284 | Caution | Pr | 36
Sc 255.235 | Hf 255.139 | Nb 255.139 | W 255.135 | V 255.303 | Yb 255.215 | Tm 255.277 | Ta 255.173 | Yb 255.271 | Dy 255.229 | Ta 255.318 | Ru 255.198 | Mn 255.186 | Cr 255.159 | W 255.316 | P 255.326 | 0.05214506 | 0.01517933 | 0.01150919 | 0.009323398 | 0.005438649 | 0.004651764 | 0.004365623 | 0.003916542 | 0.003328366 | 0.003294585 | 0.002823646 | 0.002768008 | 0.002690512 | 0.002428217 | 0.002386488 | 255.235 | 50325 | 0.005438649 | Excellent | Sc | 40
Sc 335.372 | Hf 335.205 | Ti 335.463 | Th 335.418 | Ho 335.458 | Ho 335.210 | Zr 335.439 | Ho 335.355 | Dy 335.359 | Tm 335.486 | Sm 335.419 | Dy 335.269 | Nd 335.359 | Sm 335.472 | Th 335.462 | Ti 335.207 | 0.01808966 | 0.00815737 | 0.008154839 | 0.007675515 | 0.007202518 | 0.007048755 | 0.006495713 | 0.005935078 | 0.005594014 | 0.005485177 | 0.003909261 | 0.003496377 | 0.002993957 | 0.002413706 | 0.002292847 | 335.372 | 316070 | 0.007675515 | Excellent | Sc | 40
Sc 357.253 | Zr 357.247 | Ar 357.230 | Zr 357.306 | Dy 357.383 | Gd 357.193 | Ho 357.324 | Tm 357.405 | Th 357.239 | Tb 357.207 | Ti 357.373 | Pd 357.115 | Er 357.387 | Th 357.322 | Ni 357.186 | W 357.248 | 0.1515657 | 0.01095644 | 0.007343224 | 0.007019379 | 0.006896489 | 0.00495464 | 0.004274933 | 0.003494595 | 0.003488496 | 0.002343757 | 0.002164453 | 0.001693933 | 0.001657341 | 0.001433516 | 0.001195969 | 357.253 | 327935 | 0.007019379 | Excellent | Sc | 40
Sc 357.634 | Zr 357.684 | Dy 357.625 | Dy 357.687 | Ce 357.746 | Dy 357.798 | Th 357.532 | Zr 357.821 | Sm 357.778 | Co 357.535 | Ce 357.623 | Mn 357.787 | Zr 357.578 | Nb 357.585 | Gd 357.677 | U 357.622 | 0.1165897 | 0.06179147 | 0.03151459 | 0.02633824 | 0.01316488 | 0.01042155 | 0.01019057 | 0.00532452 | 0.003469693 | 0.003270142 | 0.002971315 | 0.002856074 | 0.00247094 | 0.001748067 | 0.001379895 | 357.634 | 200450 | 0.06179147 | Caution | Sc | 40
Sc 361.383 | Zr 361.477 | Zr 361.310 | Gd 361.339 | Th 361.513 | Ho 361.331 | Tb 361.463 | Ce 361.369 | Dy 361.407 | Tb 361.368 | Dy 361.308 | Th 361.401 | Gd 361.421 | Tm 361.303 | Mo 361.430 | Sm 361.526 | 0.02676114 | 0.0242184 | 0.004767063 | 0.003598276 | 0.003079697 | 0.002965996 | 0.00215715 | 0.001770429 | 0.0017525 | 0.001305183 | 0.001255255 | 0.001046462 | 0.0007457543 | 0.0007092155 | 0.0006073154 | 361.383 | 440627.7 | 0.004767063 | Excellent | Sc | 40
Sc 363.074 | Dy 363.024 | Ar 363.268 | Sm 363.114 | La 362.882 | Dy 362.942 | Er 363.209 | Ho 363.176 | Zr 363.000 | Tb 362.944 | Fe 363.146 | Gd 362.951 | Sm 363.067 | Nd 363.101 | Pr 363.097 | Ce 363.120 | 0.02374721 | 0.01790664 | 0.01404175 | 0.01145359 | 0.008965371 | 0.007192429 | 0.006588452 | 0.006488498 | 0.005231631 | 0.003299897 | 0.003017049 | 0.002983022 | 0.002750505 | 0.002060752 | 0.001987027 | 363.074 | 141065 | 0.02374721 | Good | Sc | 40
Sc 364.278 | Hf 364.435 | Tm 364.365 | Ti 364.133 | Ti 364.267 | Tb 364.165 | Er 364.127 | Gd 364.140 | Sm 364.274 | Dy 364.393 | Nd 364.150 | La 364.166 | W 364.141 | U 364.503 | Ca 364.441 | Ce 364.173 | 0.03034561 | 0.02605313 | 0.01406043 | 0.01259011 | 0.01253481 | 0.00606695 | 0.005472499 | 0.00404957 | 0.004009085 | 0.002574306 | 0.001904809 | 0.001610546 | 0.001320233 | 0.001113854 | 0.001076331 | 364.278 | 101270 | 0.02605313 | Good | Sc | 40
Sc 424.682 | Nd 424.736 | Ce 424.867 | Sm 424.470 | Pr 424.764 | Ce 424.588 | Ce 424.671 | U 424.437 | Gd 424.657 | Eu 424.783 | Th 424.799 | Sm 424.517 | Dy 424.734 | Nd 424.689 | Ce 424.809 | Dy 424.846 | 0.02316701 | 0.01478103 | 0.009644678 | 0.008534935 | 0.008146829 | 0.005791279 | 0.002955144 | 0.002467358 | 0.002465842 | 0.00235555 | 0.002069776 | 0.001973507 | 0.0008459512 | 0.0007576418 | 0.0006985162 | 424.682 | 263845 | 0.02316701 | Good | Sc | 40
Ta 226.142 | Cu 226.308 | Ti 226.120 | Ni 225.956 | Os 226.173 | Co 226.000 | Fe 226.008 | Mo 226.006 | Nb 226.213 | Nb 226.331 | Ni 226.143 | Sb 226.250 | Ir 226.065 | Cu 226.053 | Mo 226.198 | Fe 226.269 | 1.218009 | 0.2732514 | 0.135131 | 0.1272001 | 0.07186652 | 0.06967026 | 0.03050361 | 0.02330476 | 0.01821066 | 0.01677699 | 0.01625843 | 0.01512979 | 0.01311655 | 0.01229296 | 0.01189641 | 226.142 | 3278.3 | 0 | Excellent | Ta | 39
Ta 226.230 | Cu 226.308 | Ti 226.120 | Al 226.346 | Os 226.173 | Re 226.439 | W 226.353 | Rh 226.343 | Ru 226.350 | Rh 226.414 | Th 226.341 | Pd 226.428 | Nb 226.213 | Nb 226.331 | Ni 226.143 | Sb 226.250 | 1.20795 | 0.2709947 | 0.1951537 | 0.1261496 | 0.07780736 | 0.06830833 | 0.06240924 | 0.05932357 | 0.05508833 | 0.03730034 | 0.03233906 | 0.02311229 | 0.01806026 | 0.01663843 | 0.01612415 | 226.23 | 3305.6 | 0 | Excellent | Ta | 39
Ta 233.198 | Fe 233.280 | Co 233.036 | Fe 233.131 | Hf 233.297 | W 233.377 | Ni 232.997 | Zr 233.036 | Ag 233.137 | Mo 232.969 | Cr 233.346 | W 233.315 | Co 233.285 | Co 233.308 | Hf 233.245 | Ru 233.356 | 2.090043 | 0.5997875 | 0.5986587 | 0.3386235 | 0.2907799 | 0.2774328 | 0.1091338 | 0.05783725 | 0.03957635 | 0.03791627 | 0.02759056 | 0.02622929 | 0.02622929 | 0.02330755 | 0.02251071 | 233.198 | 3011.9 | 0 | Excellent | Ta | 38
Ta 238.706 | Fe 238.863 | Co 238.636 | Nb 238.752 | Te 238.579 | Co 238.672 | Zr 238.718 | Nb 238.710 | Ni 238.776 | Dy 238.736 | Nb 238.827 | Re 238.690 | Rh 238.614 | Th 238.814 | Ir 238.690 | Ni 238.659 | 1.601349 | 1.255028 | 0.1743669 | 0.1277439 | 0.1019615 | 0.1009271 | 0.08587136 | 0.0611424 | 0.05108608 | 0.04932383 | 0.03032219 | 0.02616557 | 0.02518868 | 0.0211853 | 0.01823545 | 238.706 | 5220.6 | 0.05108608 | Caution | Ta | 37
Ta 240.063 | Fe 239.924 | Hf 240.082 | Nb 239.849 | Dy 240.229 | Lu 239.914 | Co 240.206 | Co 239.839 | Ni 240.193 | Mo 240.193 | Ir 239.875 | Cu 240.012 | Ca 239.856 | Fe 240.034 | Pb 240.194 | W 240.245 | 1.061408 | 0.1430888 | 0.09814746 | 0.05585704 | 0.03882859 | 0.03274701 | 0.01921158 | 0.0176522 | 0.01578094 | 0.01453343 | 0.01337949 | 0.01297405 | 0.0118513 | 0.009387475 | 0.007890469 | 240.063 | 3206.4 | 0.05585704 | Caution | Ta | 40
Ta 263.558 | Mo 263.667 | Dy 263.480 | U 263.553 | Ba 263.478 | W 263.538 | Hf 263.578 | Re 263.583 | Ce 263.515 | Yb 263.431 | Ru 263.586 | Ru 263.654 | Eu 263.550 | Rh 263.532 | U 263.625 | Pd 263.594 | 0.1778338 | 0.1213798 | 0.1082047 | 0.0861276 | 0.06097923 | 0.04784866 | 0.03765579 | 0.03130564 | 0.02747774 | 0.02253709 | 0.02244807 | 0.02126113 | 0.01267062 | 0.01106825 | 0.007774481 | 263.558 | 6740 | 0.1213798 | Caution | Ta | 40
Ta 268.517 | Th 268.429 | Eu 268.566 | V 268.569 | Nb 268.639 | Tb 268.474 | Yb 269.474 | Hf 268.521 | U 268.598 | Mo 268.659 | Mn 268.454 | Mn 268.588 | V 268.513 | Fe 268.475 | Rh 268.421 | Lu 269.509 | 0.3448465 | 0.1162552 | 0.07607501 | 0.0756599 | 0.044722 | 0.044722 | 0.03866628 | 0.03790931 | 0.03137743 | 0.02319732 | 0.02042585 | 0.02003516 | 0.01548116 | 0.01408932 | 0.0125876 | 268.517 | 8190.6 | 0.044722 | Good | Ta | 38
Tb 321.893 | Ti 321.826 | Sm 321.860 | Ce 321.894 | Cr 321.739 | Hf 321.729 | Os 322.042 | Sm 321.943 | Pr 321.948 | Th 322.035 | Th 321.746 | Yb 321.717 | Ce 321.838 | Dy 322.046 | Os 321.806 | Yb 321.932 | 0.7868886 | 0.5062906 | 0.3299031 | 0.2989992 | 0.2292065 | 0.1250275 | 0.1019829 | 0.09897092 | 0.09834343 | 0.09417061 | 0.09151947 | 0.08249929 | 0.07973834 | 0.07686757 | 0.05931353 | 321.893 | 6374.6 | 0.3299031 | High risk | Tb | 39
Tb 321.998 | Er 322.073 | Sm 321.860 | Th 322.129 | Ce 322.117 | Ce 321.894 | Hf 322.065 | Ir 322.078 | Dy 322.149 | Ho 322.142 | Os 322.042 | Sm 321.943 | Pr 321.948 | Th 322.035 | Os 322.155 | Dy 322.046 | 0.778339 | 0.3946973 | 0.285316 | 0.277061 | 0.2571879 | 0.1469261 | 0.1343296 | 0.1329966 | 0.126943 | 0.0974697 | 0.07950446 | 0.07715638 | 0.0766672 | 0.06824102 | 0.06216292 | 321.998 | 8176.9 | 0.778339 | High risk | Tb | 39
Tb 332.440 | Ti 332.294 | Th 332.512 | Er 332.319 | Rh 332.309 | Zr 332.297 | Th 332.475 | Ar 332.550 | Sm 332.526 | Sm 332.379 | Sm 332.551 | Tm 332.321 | Dy 332.619 | Ce 332.533 | Nd 332.589 | Cr 332.413 | 22.45753 | 0.5002853 | 0.3645801 | 0.167271 | 0.1350518 | 0.1314627 | 0.1216617 | 0.09372182 | 0.08214463 | 0.05948722 | 0.05342254 | 0.05143196 | 0.03526532 | 0.03490641 | 0.01944562 | 332.44 | 10866.2 | 0.3645801 | High risk | Tb | 40
Tb 350.914 | Co 351.041 | Zr 351.045 | Ni 351.033 | Nb 351.027 | V 350.902 | Ho 350.937 | Co 350.984 | La 350.999 | Ce 350.794 | Zr 350.932 | Yb 350.793 | Ce 350.870 | Zr 350.764 | U 350.967 | Ti 350.984 | 0.1082758 | 0.04998053 | 0.04667616 | 0.04627144 | 0.0291758 | 0.02758766 | 0.02569212 | 0.02454712 | 0.02247741 | 0.01674215 | 0.0127436 | 0.01142698 | 0.01071743 | 0.01027173 | 0.00791256 | 350.914 | 39039.2 | 0.02758766 | Good | Tb | 40
Tb 356.170 | Hf 356.166 | Dy 356.315 | Ar 356.329 | Ce 356.080 | Dy 356.369 | Co 356.089 | Ho 356.015 | Yb 356.070 | Nd 356.072 | Dy 356.013 | Sm 356.157 | V 356.059 | Nb 356.362 | Sm 356.028 | U 356.180 | 0.7277078 | 0.3991604 | 0.3694374 | 0.2755188 | 0.1404942 | 0.1366559 | 0.1122706 | 0.07374355 | 0.0656831 | 0.04294111 | 0.04121387 | 0.02689217 | 0.02151853 | 0.01962337 | 0.01813602 | 356.17 | 8337 | 0.3991604 | High risk | Tb | 39
Tb 356.851 | Sc 356.770 | Sm 356.827 | Ar 356.766 | Hf 356.903 | Ce 356.931 | Co 356.937 | Fe 357.010 | Mn 356.949 | Nd 356.887 | Sm 356.681 | Zr 356.814 | Mn 356.980 | Gd 356.712 | Rh 357.018 | Nb 356.849 | 4.425857 | 1.354358 | 1.1555 | 0.6592178 | 0.2236758 | 0.180192 | 0.1616102 | 0.1165806 | 0.07503181 | 0.06252826 | 0.04701713 | 0.04027636 | 0.03864638 | 0.03540744 | 0.03470287 | 356.851 | 9509.3 | 0.2236758 | High risk | Tb | 38
Tb 360.044 | Y 360.074 | Y 360.192 | Er 359.902 | Er 359.950 | Ho 360.095 | Dy 360.037 | Gd 360.096 | Th 360.103 | Zr 360.117 | Sm 360.169 | Zr 359.988 | Ar 359.971 | Nd 360.090 | La 360.105 | Ce 360.058 | 26.43985 | 9.495767 | 0.8853023 | 0.4001938 | 0.3352713 | 0.2793953 | 0.2632791 | 0.1886434 | 0.1752016 | 0.1715659 | 0.09163566 | 0.08139535 | 0.07120155 | 0.06431008 | 0.0575969 | 360.044 | 12900 | 26.43985 | High risk | Tb | 39
Tb 367.636 | Dy 367.659 | Th 367.557 | Ar 367.524 | Th 367.805 | Sm 367.773 | Er 367.651 | Nd 367.818 | Yb 367.508 | Sc 367.526 | Cr 367.785 | Ce 367.615 | Dy 367.602 | U 367.767 | U 367.656 | Sc 367.663 | 0.2662355 | 0.1678374 | 0.1123398 | 0.100262 | 0.08816561 | 0.04878874 | 0.04400399 | 0.04272434 | 0.02637643 | 0.02167513 | 0.0183972 | 0.01772492 | 0.01460463 | 0.01393699 | 0.01244871 | 367.636 | 21568.5 | 0.2662355 | High risk | Tb | 37
Tb 370.285 | Tm 370.136 | Ho 370.235 | Dy 370.162 | V 370.357 | Er 370.150 | U 370.152 | Th 370.391 | V 370.471 | Sc 370.431 | Mo 370.254 | La 370.181 | Sm 370.155 | Ce 370.278 | Er 370.251 | Gd 370.351 | 1.674442 | 0.09484311 | 0.09052903 | 0.08792724 | 0.0691884 | 0.06850645 | 0.05846991 | 0.05149473 | 0.04413411 | 0.03718858 | 0.03336372 | 0.02492828 | 0.02094776 | 0.01598138 | 0.01158576 | 370.285 | 13490.7 | 1.674442 | High risk | Tb | 40
Tb 384.873 | La 384.901 | Nd 384.851 | Ce 384.859 | Sm 384.752 | Sm 384.876 | Hf 384.950 | Nd 384.677 | Ce 384.810 | Ce 384.967 | Dy 384.939 | Ce 385.009 | Th 385.013 | V 384.734 | U 384.985 | Ce 384.678 | 1.748748 | 0.5253993 | 0.1975169 | 0.1498074 | 0.1386819 | 0.09276295 | 0.06904394 | 0.06899302 | 0.05574602 | 0.03510752 | 0.03096624 | 0.02994789 | 0.02990546 | 0.0196541 | 0.01641236 | 384.873 | 11783.8 | 0.5253993 | High risk | Tb | 35
Tb 387.417 | Dy 387.399 | Sm 387.554 | Th 387.272 | Sm 387.518 | Ce 387.506 | Co 387.302 | V 387.508 | Ce 387.468 | Sm 387.321 | Co 387.396 | U 387.404 | Ce 387.325 | V 387.361 | Th 387.382 | Sm 387.359 | 0.1864642 | 0.1535644 | 0.1352613 | 0.09351583 | 0.08716929 | 0.07290266 | 0.06787614 | 0.06610942 | 0.04691688 | 0.03601871 | 0.03171658 | 0.0207178 | 0.01342552 | 0.01313978 | 0.01299491 | 387.417 | 24848.2 | 0.1864642 | Caution | Tb | 35
Tb 389.919 | Dy 389.853 | Ti 390.055 | Nd 390.022 | Ce 389.826 | Ar 389.988 | Pr 389.884 | V 389.914 | Ce 389.894 | Nb 389.828 | Pr 389.955 | U 389.973 | Eu 390.051 | Fe 389.971 | Ce 390.020 | U 389.947 | 1.659258 | 0.8969878 | 0.6960437 | 0.202916 | 0.1991277 | 0.1390203 | 0.1186801 | 0.09004459 | 0.08405133 | 0.04883 | 0.04144771 | 0.03989354 | 0.03072395 | 0.02758647 | 0.02627515 | 389.919 | 10294.9 | 1.659258 | High risk | Tb | 40
Tm 313.125 | Be 313.042 | Be 313.107 | Nb 313.078 | Cr 313.205 | V 313.026 | Mo 313.259 | Ti 313.081 | OH 313.028 | OH 313.057 | Er 313.252 | Ho 313.099 | Ce 313.087 | Gd 313.081 | Th 313.107 | OH 313.142 | 18.05573 | 9.26044 | 0.3552501 | 0.1973891 | 0.1411769 | 0.09742977 | 0.03604793 | 0.0357582 | 0.02841247 | 0.02355451 | 0.02287307 | 0.007597202 | 0.007283397 | 0.007122598 | 0.005574823 | 313.125 | 141170.4 | 0.02355451 | Good | Tm | 39
Tm 313.389 | Hf 313.472 | V 313.333 | Mo 313.259 | Er 313.277 | Gd 313.386 | V 313.493 | OH 313.434 | OH 313.322 | Ni 313.410 | Y 313.518 | Ho 313.439 | Nd 313.360 | Tb 313.426 | Th 313.443 | Gd 313.504 | 0.401309 | 0.3516465 | 0.3194595 | 0.1882842 | 0.1166472 | 0.08966522 | 0.08844583 | 0.08507802 | 0.0767537 | 0.05120243 | 0.04118027 | 0.03062391 | 0.02862412 | 0.0279761 | 0.02556986 | 313.389 | 43054.6 | 0.1882842 | Caution | Tm | 40
Tm 329.100 | Th 329.174 | Th 329.252 | Gd 329.222 | Mo 329.232 | Sm 329.039 | Tb 329.156 | Ho 329.096 | Nb 329.202 | U 329.134 | Sm 329.065 | Er 329.127 | Th 329.013 | Nb 329.105 | Mo 329.082 | Nd 329.065 | 0.144082 | 0.1126523 | 0.06873688 | 0.05489186 | 0.05416754 | 0.05102458 | 0.04620004 | 0.04031934 | 0.03553947 | 0.03051392 | 0.02548197 | 0.01955341 | 0.01602435 | 0.0118667 | 0.01059037 | 329.1 | 31339.8 | 0.06873688 | Caution | Tm | 40
Tm 336.261 | Sc 336.193 | Gd 336.224 | Y 336.199 | Zr 336.381 | Th 336.162 | Zr 336.270 | Er 336.167 | Th 336.252 | Ce 336.176 | Cr 336.177 | Th 336.307 | Ni 336.155 | Th 336.368 | U 336.172 | Mo 336.378 | 0.7926012 | 0.6807035 | 0.04725689 | 0.02809863 | 0.02314005 | 0.0126044 | 0.01229515 | 0.009488488 | 0.009283746 | 0.008134208 | 0.006451489 | 0.005854326 | 0.005660249 | 0.003595772 | 0.003122307 | 336.261 | 46888.4 | 0.6807035 | High risk | Tm | 40
Tm 342.508 | Ho 342.534 | Gd 342.389 | Gd 342.460 | Nb 342.542 | Gd 342.593 | Zr 342.481 | Er 342.509 | Dy 342.505 | Ce 342.621 | Eu 342.500 | Gd 342.634 | Sm 342.621 | Re 342.461 | U 342.456 | Sm 342.478 | 0.1933116 | 0.08506286 | 0.07096045 | 0.0457829 | 0.03510372 | 0.03283793 | 0.02978528 | 0.02570381 | 0.02033122 | 0.01264208 | 0.01212766 | 0.01116821 | 0.00895826 | 0.008474304 | 0.007667147 | 342.508 | 59096.3 | 0.1933116 | Caution | Tm | 40
Tm 346.220 | Dy 346.097 | Gd 346.399 | Ti 346.149 | Ho 346.197 | Zr 346.302 | Ar 346.108 | Ni 346.165 | Re 346.045 | Pd 346.074 | Rh 346.204 | Th 346.285 | Co 346.280 | Sm 346.111 | Gd 346.300 | Gd 346.196 | 0.1728497 | 0.1469986 | 0.110047 | 0.107278 | 0.09701285 | 0.08007147 | 0.05710256 | 0.0416696 | 0.03410916 | 0.02056096 | 0.0201632 | 0.01679145 | 0.0150505 | 0.01113413 | 0.01097196 | 346.22 | 32683.3 | 0.1728497 | Caution | Tm | 40
Y 321.668 | Ti 321.706 | Nb 321.559 | Dy 321.663 | V 321.711 | Sm 321.684 | Dy 321.519 | Cr 321.739 | Hf 321.729 | Sm 321.525 | Th 321.746 | Tm 321.611 | Yb 321.717 | OH 321.806 | W 321.556 | Nd 321.712 | 0.1856793 | 0.08328528 | 0.03895621 | 0.03746297 | 0.02462674 | 0.02425881 | 0.01784397 | 0.01367882 | 0.01201332 | 0.005620008 | 0.005473024 | 0.00546179 | 0.004587379 | 0.004119279 | 0.003894591 | 321.668 | 106814.8 | 0.03895621 | Good | Y | 40
Y 324.228 | Ti 324.199 | Tm 324.153 | Zr 324.104 | Pd 324.270 | Sm 324.115 | Ce 324.337 | Th 324.111 | Sm 324.204 | Ta 324.094 | U 324.417 | Dy 324.086 | Mo 324.073 | Zr 324.215 | Ni 324.305 | Dy 324.372 | 0.2914822 | 0.1117683 | 0.04546704 | 0.04081373 | 0.009808641 | 0.009476602 | 0.006872721 | 0.00539364 | 0.004557984 | 0.004098849 | 0.003218709 | 0.002991524 | 0.002846952 | 0.002400527 | 0.002174932 | 324.228 | 62944.5 | 0.1117683 | Caution | Y | 40
Y 360.074 | Tb 360.044 | Er 359.982 | Er 359.950 | Ho 360.095 | Dy 360.037 | Gd 360.096 | Th 360.103 | Zr 360.117 | Sm 360.169 | Zr 359.988 | Ar 359.971 | Nd 360.090 | La 360.105 | Ce 360.058 | Ru 359.976 | 0.03782169 | 0.03348363 | 0.01513601 | 0.01268932 | 0.01056721 | 0.00995766 | 0.007134813 | 0.006626419 | 0.006488913 | 0.003465816 | 0.00307851 | 0.002692963 | 0.002432316 | 0.002178412 | 0.001445727 | 360.074 | 341074.1 | 0.03348363 | Good | Y | 40
Y 361.104 | Zr 361.189 | Gd 361.076 | Tb 361.133 | Cd 361.051 | La 361.234 | Rh 361.247 | Ni 361.046 | Pr 361.194 | Th 361.004 | Ce 361.091 | Ce 361.134 | Th 361.040 | Th 361.079 | Tm 361.239 | U 361.048 | 0.04193016 | 0.02656806 | 0.01278937 | 0.01123814 | 0.008083707 | 0.005665278 | 0.005033236 | 0.004407794 | 0.004351686 | 0.00365941 | 0.003071099 | 0.003058722 | 0.002836765 | 0.002690718 | 0.001857347 | 361.104 | 121194.4 | 0.02656806 | Good | Y | 40
Y 371.029 | Zr 370.927 | Sm 370.866 | Ce 370.993 | Tb 371.176 | Ce 370.929 | Sm 371.154 | Tb 370.930 | Th 371.130 | Dy 371.007 | Dy 371.166 | Pr 371.110 | Sm 371.087 | Er 371.182 | Nb 370.929 | Gd 370.913 | 0.02449017 | 0.01384432 | 0.009907302 | 0.009114789 | 0.007437671 | 0.005287851 | 0.003354237 | 0.003094143 | 0.002714255 | 0.002096578 | 0.001877135 | 0.001686112 | 0.001301907 | 0.001077068 | 0.001038936 | 371.029 | 277976.8 | 0.009907302 | Excellent | Y | 40
Y 377.433 | Nd 377.550 | Er 377.566 | La 377.312 | Sm 377.430 | Gd 377.429 | Pr 377.406 | Th 377.376 | Nd 377.317 | Dy 377.331 | Sm 377.470 | Tb 377.527 | Ar 377.544 | Sm 377.334 | Nd 377.492 | Th 377.420 | 0.01804557 | 0.007791388 | 0.005800459 | 0.00468847 | 0.00352424 | 0.003317989 | 0.003305777 | 0.003127343 | 0.002818306 | 0.002721287 | 0.002666332 | 0.002374596 | 0.002294199 | 0.001551968 | 0.001397619 | 377.433 | 294787 | 0.01804557 | Good | Y | 40
Y 378.869 | Dy 378.844 | Sm 378.812 | Gd 378.757 | Er 378.786 | Ce 378.875 | Ho 378.808 | Th 378.912 | Tb 378.723 | Ce 378.790 | Ce 378.746 | Dy 378.726 | V 378.724 | Yb 378.895 | Nb 379.013 | Eu 378.876 | 0.03688238 | 0.0365668 | 0.03021308 | 0.02547009 | 0.01429407 | 0.01017567 | 0.008061781 | 0.006961354 | 0.005078266 | 0.00472276 | 0.003366915 | 0.00317166 | 0.002612148 | 0.002607226 | 0.002101861 | 378.869 | 182838 | 0.03688238 | Good | Y | 40
Yb 211.667 | W 211.888 | Ta 211.369 | Nb 211.887 | Mo 211.511 | Ag 211.383 | Ru 211.389 | Ta 211.834 | Mo 211.430 | Ta 211.991 | W 211.694 | Sn 211.394 | Mo 211.678 | Pt 211.558 | Ru 211.719 | Hf 211.502 | 0.09161525 | 0.07095637 | 0.03560673 | 0.0236154 | 0.0215036 | 0.02078742 | 0.0193918 | 0.0165271 | 0.01566402 | 0.01454385 | 0.01300132 | 0.01274423 | 0.01178933 | 0.01158734 | 0.01112825 | 211.667 | 5445.6 | 0 | Excellent | Yb | 40
Yb 212.674 | Ir 212.681 | Nb 212.655 | Nb 212.522 | Cu 212.604 | Pt 212.863 | Ni 212.858 | Ta 212.482 | Hf 212.909 | Ta 212.922 | V 212.947 | Mo 212.591 | Au 212.664 | V 212.693 | Mo 212.726 | Ta 212.668 | 0.4561262 | 0.1794257 | 0.139595 | 0.1321641 | 0.08643732 | 0.0484034 | 0.04664396 | 0.04567065 | 0.03281174 | 0.02959233 | 0.0252686 | 0.0164901 | 0.01312095 | 0.01181073 | 0.01175458 | 212.674 | 5342.6 | 0.00445476 | Excellent | Yb | 40
Yb 222.447 | Ni 222.486 | Ni 222.295 | Ni 222.633 | W 222.590 | Cu 222.571 | Mo 222.097 | W 222.656 | Re 222.642 | Mn 222.183 | Ni 222.436 | W 222.677 | Ir 222.107 | Nb 222.467 | W 222.094 | Cr 222.627 | 0.3246957 | 0.2404609 | 0.200852 | 0.1569654 | 0.09941819 | 0.02711885 | 0.02244501 | 0.0196988 | 0.01814085 | 0.01723425 | 0.01327336 | 0.01094964 | 0.01014867 | 0.006108563 | 0.005113941 | 222.447 | 11361.1 | 0 | Excellent | Yb | 40
Yb 289.138 | V 289.164 | Mo 289.099 | Tm 289.093 | Th 289.125 | Ti 289.107 | Th 289.173 | Mo 289.127 | OH 289.056 | Mn 289.238 | Dy 289.074 | OH 289.129 | Ta 289.029 | Th 289.217 | Cr 289.102 | U 289.180 | 0.1956851 | 0.09509001 | 0.04865863 | 0.02005509 | 0.01533189 | 0.01529318 | 0.01034659 | 0.008249849 | 0.007503381 | 0.006252633 | 0.005463037 | 0.0043837 | 0.004260947 | 0.003105305 | 0.003094246 | 289.138 | 90425.9 | 0.04865863 | Good | Yb | 40
Yb 328.937 | Zr 328.880 | Ho 328.846 | Sm 329.039 | V 328.938 | Ho 329.096 | Ti 328.858 | Sm 329.065 | Th 329.013 | U 328.821 | Dy 328.862 | Mo 329.082 | Nd 329.065 | V 329.024 | Ce 329.034 | Mo 328.901 | 0.003066576 | 0.00301304 | 0.002216657 | 0.002106582 | 0.001890609 | 0.001400819 | 0.001248698 | 0.0008001693 | 0.0007398432 | 0.0005049371 | 0.0004856119 | 0.0004333815 | 0.0003960368 | 0.0003760587 | 0.0003703134 | 328.937 | 765837.9 | 0.00301304 | Excellent | Yb | 40
Yb 369.419 | Dy 369.481 | Sm 369.399 | Tm 369.473 | Tb 369.295 | Th 369.390 | Nd 369.481 | Sm 369.431 | Gd 369.404 | Ce 369.491 | Nb 369.589 | Sm 369.278 | Dy 369.441 | V 369.587 | Rh 369.552 | Ce 369.344 | 0.02946754 | 0.01251855 | 0.005167061 | 0.002234835 | 0.001916456 | 0.001635408 | 0.001562411 | 0.001460169 | 0.001454462 | 0.001272089 | 0.001230004 | 0.001165329 | 0.001084962 | 0.0008830916 | 0.0008226971 | 369.419 | 420567.9 | 0.02946754 | Good | Yb | 40

## 설명 · 출처
INNO NanoLab — ICP 간섭 DB 전체 내보내기 (설명)
■ 구성
· 대시보드 — 노란 칸에서 분석선을 고르면 그 피크의 상위 15개 간섭선이 막대그래프로 표시(인터랙티브).
· 피크 요약 — 전체 166개 피크의 기준강도·최악 간섭·판정. 우측 그래프=원소별 가장 깨끗한 선의 REE 간섭비.
· 원소 간섭 히트맵 — 분석원소(권장선)×간섭원소 강도비 색지도. 진할수록 위험.
· 전체 데이터 — 6,449개 간섭선 전체(원소·파장·Δλ·강도·강도비 수식). 필터 사용 가능.
■ 강도비 / 판정
강도비 = 간섭선 강도 / 분석선 기준강도. 판정(REE): <1% Excellent · <5% Good · <20% Caution · 그 이상 High risk.
강도척도는 앱 간섭DB와 동일(원본 간섭뷰어와 검증됨). 원소 간 직접 비교 유효.
■ 데이터
총 166개 기준피크 · 기준원소 18종(Sc 포함, 신규) · 간섭선 6,449행. 앱 현재 DB(166피크)를 그대로 반영.
Sc 8선(255.235·335.372·357.253·357.634·361.383·363.074·364.278·424.682)은 원본 간섭뷰어 전사분.
© 2026 WonJeong Yu · INNO NanoLab — Synthesis & ICP (내부 연구용)